## Sheet1
IN_C_POUR | IN_Si_POUR | IN_Mn_POUR | IN_P_POUR | IN_S_POUR | IN_Cr_POUR | IN_Cu_POUR | IN_Mo_POUR | IN_Sn_POUR | IN_Ti_POUR | IN_Al_POUR | IN_Pb_POUR | IN_W_POUR | IN_Ni_POUR | IN_V_POUR | IN_Nb_POUR | IN_TLiquidus_POUR | IN_TeStart_POUR | IN_TeMin_POUR | IN_TeI_POUR | IN_TeMax_POUR | IN_TSolidus_POUR | IN_Rec_POUR | IN_Apr_POUR | IN_PAE_POUR | IN_VPS_POUR | IN_tA_POUR | IN_tB_POUR | IN_tC_POUR | IN_tD_POUR | IN_tE_POUR | POURING TEMPERATURE [°C] | Inoculant quantity [g] | Natural Frequency [Hz]
3.4946 | 1.8671 | 0.6623 | 0.0425 | 0.1461 | 0.1057 | 0.1415 | 0.004 | 0.0804 | 0.0171 | 0.0001 | 0.001 | 0.0001 | 0.0213 | 0.0085 | 0.002 | 1159.602 | 1149.947 | 1141.732 | 1143.984 | 1145.134 | 1089.198 | 3.402806 | 25.38321 | 44 | 22 | 19 | 33 | 19 | 15 | 57 | 1370 | 6.6 | 734
3.5431 | 1.8809 | 0.6541 | 0.041 | 0.1479 | 0.0988 | 0.1241 | 0.004 | 0.0798 | 0.017 | 0.0001 | 0.0008 | 0.0001 | 0.0212 | 0.0086 | 0.0021 | 1156.08 | 1149.983 | 1142.641 | 1144.433 | 1145.336 | 1093.163 | 2.69507 | 21.36058 | 48 | 20 | 15 | 33 | 25 | 16 | 59 | 1370 | 6.6 | 728
3.5334 | 1.9168 | 0.6723 | 0.0403 | 0.1503 | 0.1052 | 0.1202 | 0.004 | 0.0766 | 0.0185 | 0.0002 | 0.0009 | 0.0001 | 0.0213 | 0.009 | 0.0021 | 1154.582 | 1148.479 | 1141.461 | 1143.738 | 1144.654 | 1088.219 | 3.192367 | 19.77187 | 42 | 21 | 15 | 33 | 21 | 12 | 55 | 1349 | 6.6 | 723
3.5714 | 1.9135 | 0.6902 | 0.0423 | 0.1524 | 0.1058 | 0.1219 | 0.0041 | 0.0771 | 0.0187 | 0.0001 | 0.0009 | 0.0001 | 0.0219 | 0.0088 | 0.002 | 1155.598 | 1150.712 | 1143.457 | 1144.195 | 1145.293 | 1091.948 | 1.836518 | 19.07492 | 54 | 28 | 13 | 37 | 16 | 30 | 69 | 1348 | 6.6 | 728
3.5886 | 1.9494 | 0.6603 | 0.042 | 0.1375 | 0.1073 | 0.1282 | 0.0046 | 0.0788 | 0.0187 | 0.0001 | 0.0012 | 0.0001 | 0.0222 | 0.0089 | 0.0021 | 1153.115 | 1148.627 | 1143.031 | 1143.615 | 1144.676 | 1092.45 | 1.644582 | 16.62277 | 52 | 19 | 14 | 31 | 15 | 26 | 63 | 1360 | 6.6 | 731
3.5663 | 1.9266 | 0.6613 | 0.0424 | 0.1438 | 0.1098 | 0.1214 | 0.0045 | 0.0808 | 0.0197 | 0.0001 | 0.001 | 0.0001 | 0.0225 | 0.0089 | 0.002 | 1154.503 | 1149.315 | 1143.044 | 1144.568 | 1145.079 | 1090.772 | 2.035298 | 17.98025 | 44 | 20 | 14 | 28 | 28 | 15 | 56 | 1372 | 6.6 | 722
3.596 | 1.944 | 0.6599 | 0.04 | 0.143 | 0.1113 | 0.117 | 0.0041 | 0.0812 | 0.0196 | 0.0001 | 0.0006 | 0.0001 | 0.0221 | 0.0087 | 0.0019 | 1153.888 | 1148.98 | 1142.904 | 1143.691 | 1144.114 | 1089.466 | 1.210124 | 17.0511 | 52 | 24 | 14 | 35 | 24 | 12 | 66 | 1361 | 6.6 | 725
3.5862 | 1.9414 | 0.6638 | 0.0418 | 0.1391 | 0.1126 | 0.1153 | 0.004 | 0.0828 | 0.0196 | 0.0001 | 0.0011 | 0.0001 | 0.022 | 0.0088 | 0.0019 | 1150.847 | 1146.849 | 1142.979 | 1143.337 | 1143.548 | 1091.364 | 0.5697254 | 13.22747 | 63 | 21 | 15 | 30 | 24 | 16 | 75 | 1355 | 6.6 | 714
3.688 | 1.9905 | 0.6736 | 0.0398 | 0.1366 | 0.0983 | 0.1198 | 0.0041 | 0.0857 | 0.0193 | 0.0001 | 0.0009 | 0.0001 | 0.0225 | 0.0088 | 0.0019 | 1151.69 | 1147.757 | 1142.937 | 1144.16 | 1144.504 | 1087.616 | 1.56662 | 13.65988 | 57 | 16 | 14 | 31 | 27 | 13 | 69 | 1375 | 6.6 | 702
3.5796 | 1.9911 | 0.6625 | 0.039 | 0.1397 | 0.1263 | 0.118 | 0.0039 | 0.0842 | 0.0203 | 0.0008 | 0.0009 | 0.0001 | 0.0216 | 0.009 | 0.0019 | 1151.548 | 1147.827 | 1143.696 | 1144.47 | 1144.721 | 1093.183 | 1.024582 | 13.45258 | 53 | 22 | 14 | 30 | 25 | 11 | 64 | 1360 | 6.6 | 718
3.6146 | 1.9498 | 0.6684 | 0.0413 | 0.1455 | 0.1204 | 0.1207 | 0.0037 | 0.085 | 0.0196 | 0.0001 | 0.0008 | 0.0001 | 0.0218 | 0.0085 | 0.0018 | 1152.813 | 1149.142 | 1143.616 | 1144.129 | 1144.401 | 1093.269 | 0.7854577 | 15.44621 | 54 | 21 | 12 | 34 | 27 | 13 | 66 | 1358 | 6.6 | 712
3.5775 | 1.9324 | 0.6754 | 0.0433 | 0.1524 | 0.1096 | 0.1206 | 0.0038 | 0.0852 | 0.0193 | 0.001 | 0.0011 | 0.0001 | 0.0218 | 0.0085 | 0.0018 | 1153.313 | 1149.167 | 1143.481 | 1144.442 | 1145.067 | 1092.884 | 1.58555 | 16.27043 | 65 | 24 | 14 | 40 | 20 | 18 | 80 | 1371 | 6.6 | 718
3.5635 | 1.9346 | 0.6704 | 0.0425 | 0.1511 | 0.1003 | 0.1215 | 0.0038 | 0.086 | 0.0192 | 0.0001 | 0.001 | 0.0001 | 0.0217 | 0.0086 | 0.0017 | 1152.032 | 1148.777 | 1144.109 | 1144.621 | 1145.035 | 1092.183 | 0.9265194 | 13.23822 | 63 | 26 | 13 | 32 | 21 | 21 | 78 | 1351 | 6.6 | 714
3.5994 | 1.9321 | 0.6757 | 0.0423 | 0.1506 | 0.0942 | 0.1208 | 0.004 | 0.0845 | 0.0193 | 0.0001 | 0.0009 | 0.0001 | 0.0214 | 0.0086 | 0.0017 | 1150.352 | 1147.187 | 1144.145 | 1144.605 | 1144.676 | 1090.244 | 0.530991 | 10.32692 | 62 | 22 | 16 | 40 | 22 | 10 | 76 | 1372 | 6.6 | 699
3.6065 | 1.9626 | 0.655 | 0.041 | 0.1447 | 0.0918 | 0.1225 | 0.0039 | 0.0842 | 0.0191 | 0.0001 | 0.0007 | 0.0001 | 0.0214 | 0.0086 | 0.0017 | 1150.36 | 1148.016 | 1145.737 | 1146.268 | 1146.327 | 1090.159 | 0.5905463 | 7.680212 | 74 | 28 | 14 | 28 | 31 | 5 | 90 | 1372 | 6.6 | 701
3.5975 | 1.9101 | 0.6477 | 0.0435 | 0.1463 | 0.095 | 0.106 | 0.0038 | 0.0844 | 0.0199 | 0.0001 | 0.001 | 0.0001 | 0.0199 | 0.0085 | 0.0014 | 1151.431 | 1147.998 | 1145.243 | 1145.65 | 1145.734 | 1092.137 | 0.4912689 | 10.43546 | 52 | 29 | 17 | 45 | 22 | 7 | 66 | 1358 | 6.6 | 710
3.6494 | 1.9325 | 0.6556 | 0.0395 | 0.1457 | 0.0895 | 0.1034 | 0.0038 | 0.0826 | 0.0199 | 0.0011 | 0.0003 | 0.0001 | 0.0194 | 0.0085 | 0.0014 | 1151.277 | 1148.776 | 1145.482 | 1146.625 | 1147.293 | 1092.167 | 1.810659 | 9.802505 | 48 | 21 | 13 | 30 | 24 | 14 | 61 | 1350 | 6.6 | 715
3.6678 | 1.9136 | 0.6447 | 0.0436 | 0.1469 | 0.0969 | 0.1097 | 0.0036 | 0.0891 | 0.0188 | 0.0001 | 0.001 | 0.0001 | 0.019 | 0.0082 | 0.0013 | 1153.167 | 1149.85 | 1145.681 | 1146.569 | 1147.441 | 1093.729 | 1.759186 | 12.59392 | 54 | 23 | 14 | 30 | 22 | 23 | 67 | 1363 | 6.6 | 713
3.6565 | 1.8891 | 0.6298 | 0.0448 | 0.1452 | 0.097 | 0.1138 | 0.0036 | 0.0897 | 0.0184 | 0.0001 | 0.0012 | 0.0001 | 0.0187 | 0.008 | 0.0012 | 1151.501 | 1148.418 | 1145.199 | 1146.804 | 1148.021 | 1092.632 | 2.822496 | 10.70552 | 44 | 19 | 13 | 28 | 24 | 16 | 56 | 1369 | 6.6 | 718
3.5357 | 1.8972 | 0.6322 | 0.0412 | 0.1397 | 0.1005 | 0.1377 | 0.0035 | 0.0827 | 0.0186 | 0.0001 | 0.0009 | 0.0001 | 0.0184 | 0.0083 | 0.0012 | 1150.185 | 1148.02 | 1145.705 | 1146.702 | 1147.664 | 1091.704 | 1.958627 | 7.660098 | 48 | 31 | 15 | 23 | 25 | 23 | 65 | 1361 | 6.6 | 700
3.5569 | 1.86 | 0.6292 | 0.0424 | 0.1491 | 0.0897 | 0.1294 | 0.0032 | 0.0834 | 0.0179 | 0.0001 | 0.0011 | 0.0001 | 0.0174 | 0.0081 | 0.0011 | 1150.878 | 1149.527 | 1147.958 | 1148.616 | 1148.64 | 1094.315 | 0.6814819 | 5.161594 | 54 | 26 | 11 | 29 | 38 | 2 | 68 | 1352 | 6.6 | 705
3.5532 | 1.8202 | 0.6319 | 0.0433 | 0.1684 | 0.0845 | 0.1159 | 0.0032 | 0.0886 | 0.0176 | 0.0001 | 0.0013 | 0.0001 | 0.017 | 0.0082 | 0.0011 | 1150.889 | 1148.444 | 1145.745 | 1146.555 | 1146.626 | 1093.24 | 0.8809719 | 8.92288 | 57 | 21 | 12 | 37 | 23 | 3 | 69 | 1364 | 6.6 | 707
3.5722 | 1.8351 | 0.5953 | 0.0419 | 0.1512 | 0.0875 | 0.1184 | 0.0031 | 0.0887 | 0.0171 | 0.0001 | 0.0012 | 0.0001 | 0.017 | 0.0082 | 0.001 | 1150.48 | 1148.647 | 1146.507 | 1146.507 | 1146.507 | 1092.297 | 0 | 6.828989 | 93 | 26 | 13 | 40 | 0 | 0 | 107 | 1368 | 6.6 | 716
3.6298 | 1.8211 | 0.5984 | 0.0428 | 0.1466 | 0.0831 | 0.1061 | 0.0029 | 0.0892 | 0.0167 | 0.0001 | 0.0012 | 0.0001 | 0.0167 | 0.0081 | 0.001 | 1149.177 | 1147.676 | 1145.759 | 1146.211 | 1146.229 | 1088.598 | 0.4706242 | 5.643419 | 72 | 30 | 12 | 40 | 12 | 1 | 90 | 1365 | 6.6 | 726
3.5866 | 1.8282 | 0.6 | 0.0425 | 0.1513 | 0.0848 | 0.109 | 0.003 | 0.0889 | 0.0167 | 0.0001 | 0.0013 | 0.0001 | 0.0171 | 0.0083 | 0.001 | 1150.944 | 1149.018 | 1146.828 | 1147.188 | 1147.196 | 1089.146 | 0.3682483 | 6.660911 | 73 | 35 | 12 | 31 | 21 | 4 | 93 | 1350 | 6.6 | 710
3.6774 | 1.8858 | 0.5984 | 0.0396 | 0.1369 | 0.0902 | 0.1171 | 0.0034 | 0.0861 | 0.0166 | 0.0001 | 0.0012 | 0.0001 | 0.0184 | 0.0086 | 0.0011 | 1149.468 | 1147.253 | 1144.065 | 1144.065 | 1144.065 | 1086.098 | 0 | 8.526904 | 43 | 38 | 12 | 74 | 0 | 0 | 63 | 1365 | 6.6 | 713
3.3557 | 1.8019 | 0.6148 | 0.0427 | 0.1415 | 0.0717 | 0.0756 | 0.0024 | 0.0865 | 0.0169 | 0.0001 | 0.001 | 0.0001 | 0.0166 | 0.008 | 0.0009 | 1155.097 | 1150.998 | 1145.301 | 1145.998 | 1147.091 | 1095.903 | 1.790462 | 16.54894 | 52 | 23 | 13 | 33 | 18 | 24 | 65 | 1365 | 6.6 | 720
3.2278 | 1.732 | 0.5824 | 0.0431 | 0.1477 | 0.0599 | 0.0549 | 0.0025 | 0.0886 | 0.016 | 0.0001 | 0.0005 | 0.0001 | 0.0168 | 0.0076 | 0.001 | 1152.179 | 1148.288 | 1142.618 | 1144.394 | 1146.413 | 1090.139 | 3.794946 | 15.41035 | 42 | 29 | 11 | 29 | 17 | 20 | 58 | 1364 | 6.6 | 718
3.2122 | 1.7177 | 0.5863 | 0.0437 | 0.1435 | 0.0587 | 0.0542 | 0.0025 | 0.0887 | 0.0156 | 0.0001 | 0.0006 | 0.0001 | 0.0172 | 0.0076 | 0.0011 | 1150.357 | 1147.157 | 1144.406 | 1146.702 | 1148.232 | 1090.024 | 3.826076 | 9.863838 | 39 | 21 | 15 | 18 | 21 | 16 | 52 | 1339 | 6.6 | 728
3.2699 | 1.7602 | 0.5887 | 0.0426 | 0.1411 | 0.0567 | 0.0508 | 0.0019 | 0.086 | 0.0168 | 0.0001 | 0.0007 | 0.0001 | 0.0165 | 0.0075 | 0.0009 | 1151.417 | 1147.966 | 1145.08 | 1146.673 | 1147.536 | 1094.41 | 2.456505 | 11.1163 | 46 | 20 | 15 | 33 | 18 | 18 | 57 | 1364 | 6.6 | 734
3.4853 | 1.8703 | 0.5804 | 0.0453 | 0.1739 | 0.0794 | 0.1007 | 0.0054 | 0.0988 | 0.0143 | 0.0023 | 0.0006 | 0.0015 | 0.022 | 0.0072 | 0.001 | 1152.2 | 1148.923 | 1146.1 | 1147.407 | 1148.275 | 1093.307 | 2.175247 | 10.35861 | 41 | 18 | 16 | 32 | 24 | 16 | 52 | 1378 | 6.6 | 720
3.5269 | 1.8715 | 0.5764 | 0.0435 | 0.1726 | 0.0913 | 0.1221 | 0.0055 | 0.0954 | 0.0139 | 0.001 | 0.0007 | 0.0015 | 0.0223 | 0.0074 | 0.0011 | 1150.627 | 1148.733 | 1147.062 | 1147.408 | 1147.726 | 1092.282 | 0.663804 | 6.109699 | 56 | 21 | 14 | 38 | 16 | 18 | 69 | 1349 | 6.6 | 707
3.5655 | 1.8886 | 0.584 | 0.0431 | 0.1815 | 0.0959 | 0.1247 | 0.006 | 0.097 | 0.0145 | 0.0036 | 0.0018 | 0.0015 | 0.0226 | 0.0078 | 0.0014 | 1149.674 | 1148.144 | 1146.536 | 1147.842 | 1147.98 | 1093.315 | 1.443747 | 5.568043 | 55 | 25 | 13 | 26 | 35 | 9 | 69 | 1365 | 6.6 | 715
3.5595 | 1.881 | 0.5877 | 0.0445 | 0.1837 | 0.1017 | 0.1238 | 0.0062 | 0.096 | 0.0139 | 0.0018 | 0.0015 | 0.0015 | 0.0236 | 0.008 | 0.0017 | 1151.154 | 1148.902 | 1146.452 | 1147.17 | 1147.33 | 1093.58 | 0.8785333 | 8.167995 | 46 | 21 | 14 | 30 | 36 | 9 | 58 | 1357 | 6.6 | 716
3.5948 | 1.9178 | 0.5969 | 0.0454 | 0.1896 | 0.0839 | 0.1197 | 0.0064 | 0.0916 | 0.0134 | 0.0012 | 0.0016 | 0.0015 | 0.0239 | 0.0084 | 0.0015 | 1152.661 | 1149.026 | 1145.66 | 1147.009 | 1148.312 | 1095.244 | 2.652278 | 12.19335 | 42 | 21 | 14 | 28 | 21 | 20 | 54 | 1353 | 6.6 | 718
3.5082 | 1.8792 | 0.5898 | 0.0441 | 0.166 | 0.0747 | 0.1185 | 0.006 | 0.0901 | 0.0124 | 0.0012 | 0.0007 | 0.0015 | 0.0237 | 0.0077 | 0.0009 | 1150.71 | 1149.219 | 1146.621 | 1147.294 | 1147.42 | 1091.188 | 0.7988387 | 6.869577 | 54 | 24 | 9 | 33 | 31 | 14 | 68 | 1370 | 6.6 | 717
3.5174 | 1.879 | 0.5858 | 0.0454 | 0.1667 | 0.084 | 0.1338 | 0.0067 | 0.0938 | 0.0122 | 0.0009 | 0.0007 | 0.0015 | 0.0257 | 0.0077 | 0.0009 | 1150.933 | 1148.173 | 1145.077 | 1146.329 | 1146.419 | 1090.819 | 1.342786 | 9.742128 | 46 | 21 | 16 | 31 | 38 | 4 | 59 | 1358 | 6.6 | 718
3.4633 | 1.9254 | 0.5988 | 0.044 | 0.1619 | 0.0816 | 0.1266 | 0.0073 | 0.0983 | 0.0122 | 0.0011 | 0.0009 | 0.0015 | 0.0267 | 0.0076 | 0.0009 | 1149.655 | 1147.649 | 1145.404 | 1147.281 | 1147.48 | 1092.852 | 2.076508 | 7.484442 | 49 | 23 | 14 | 27 | 39 | 7 | 62 | 1350 | 6.6 | 717
3.4491 | 1.7709 | 0.628 | 0.0343 | 0.1307 | 0.103 | 0.1219 | 0.0052 | 0.0796 | 0.018 | 0.0017 | 0.0008 | 0.0001 | 0.025 | 0.0086 | 0.0014 | 1156.044 | 1151.072 | 1144.766 | 1146.182 | 1146.897 | 1094.962 | 2.130402 | 18.46363 | 40 | 18 | 13 | 38 | 20 | 15 | 50 | 1364 | 6.6 | 714
3.4327 | 1.8342 | 0.6598 | 0.0341 | 0.1332 | 0.0926 | 0.1223 | 0.0092 | 0.0803 | 0.0197 | 0.0019 | 0.0009 | 0.0001 | 0.0256 | 0.0087 | 0.0014 | 1155.185 | 1150.985 | 1145.46 | 1146.787 | 1147.775 | 1093.18 | 2.315058 | 15.68478 | 54 | 22 | 15 | 36 | 25 | 20 | 67 | 1365 | 6.6 | 702
3.4897 | 1.8493 | 0.6553 | 0.0335 | 0.1323 | 0.0858 | 0.1198 | 0.0081 | 0.0808 | 0.0198 | 0.0016 | 0.0008 | 0.0001 | 0.0249 | 0.0086 | 0.0014 | 1154.617 | 1149.161 | 1144.499 | 1147.39 | 1149.012 | 1096.154 | 4.513725 | 17.3072 | 44 | 18 | 17 | 23 | 22 | 16 | 55 | 1359 | 6.6 | 701
3.5277 | 1.8668 | 0.6585 | 0.0339 | 0.1316 | 0.0805 | 0.1158 | 0.0074 | 0.0813 | 0.0195 | 0.0015 | 0.001 | 0.0001 | 0.0243 | 0.0085 | 0.0013 | 1155.222 | 1149.284 | 1143.607 | 1146.159 | 1147.526 | 1088.7 | 3.918465 | 17.45964 | 34 | 21 | 14 | 24 | 25 | 18 | 47 | 1352 | 6.6 | 700
3.5608 | 1.8568 | 0.658 | 0.0331 | 0.1351 | 0.0847 | 0.1231 | 0.0074 | 0.0806 | 0.0196 | 0.0017 | 0.0011 | 0.0001 | 0.0246 | 0.0087 | 0.0014 | 1153.696 | 1149.508 | 1144.235 | 1146.249 | 1147.211 | 1093.651 | 2.976191 | 15.75702 | 43 | 20 | 13 | 25 | 29 | 14 | 55 | 1346 | 6.6 | 696
3.4808 | 1.8539 | 0.6491 | 0.0333 | 0.1346 | 0.0883 | 0.1231 | 0.007 | 0.0798 | 0.0196 | 0.0019 | 0.001 | 0.0001 | 0.0241 | 0.0086 | 0.0014 | 1154.822 | 1148.435 | 1144.229 | 1146.562 | 1147.615 | 1088.556 | 3.386284 | 15.98624 | 32 | 21 | 14 | 20 | 26 | 11 | 44 | 1345 | 6.6 | 717
3.545 | 1.8885 | 0.6524 | 0.0336 | 0.1317 | 0.0925 | 0.1219 | 0.0066 | 0.08 | 0.0196 | 0.0023 | 0.0012 | 0.0001 | 0.0242 | 0.0086 | 0.0013 | 1152.617 | 1148.589 | 1144.309 | 1145.466 | 1145.606 | 1092.055 | 1.29795 | 13.71858 | 63 | 27 | 13 | 27 | 30 | 10 | 76 | 1359 | 6.6 | 717
3.5266 | 1.8333 | 0.6549 | 0.0323 | 0.1308 | 0.0914 | 0.123 | 0.0064 | 0.0819 | 0.0195 | 0.0018 | 0.001 | 0.0001 | 0.0253 | 0.0085 | 0.0013 | 1153.476 | 1148.87 | 1144.259 | 1145.791 | 1146.94 | 1094.104 | 2.680772 | 15.52501 | 48 | 23 | 16 | 27 | 25 | 21 | 60 | 1350 | 6.6 | 720
3.5372 | 1.8578 | 0.6369 | 0.032 | 0.1303 | 0.0921 | 0.1186 | 0.0062 | 0.0803 | 0.0197 | 0.0031 | 0.0008 | 0.0001 | 0.026 | 0.0086 | 0.0013 | 1155.952 | 1151.623 | 1144.697 | 1146.163 | 1147.42 | 1093.129 | 2.723047 | 17.91518 | 51 | 24 | 12 | 33 | 23 | 23 | 65 | 1350 | 6.6 | 706
3.5142 | 1.7781 | 0.6317 | 0.031 | 0.1279 | 0.0904 | 0.1183 | 0.0062 | 0.0811 | 0.0196 | 0.0019 | 0.0005 | 0.0001 | 0.0267 | 0.0082 | 0.0012 | 1156.411 | 1149.915 | 1143.849 | 1145.663 | 1146.995 | 1094.079 | 3.146107 | 20.15331 | 47 | 22 | 16 | 28 | 22 | 20 | 59 | 1362 | 6.6 | 718
3.5686 | 1.7794 | 0.627 | 0.0321 | 0.128 | 0.0929 | 0.1206 | 0.0062 | 0.0806 | 0.0198 | 0.0019 | 0.001 | 0.0001 | 0.0272 | 0.0083 | 0.0012 | 1155.231 | 1150.597 | 1144.754 | 1146.003 | 1146.224 | 1094.118 | 1.470321 | 17.14386 | 57 | 23 | 13 | 30 | 38 | 6 | 69 | 1364 | 6.6 | 724
3.5428 | 1.787 | 0.6261 | 0.0321 | 0.1274 | 0.0967 | 0.1218 | 0.0062 | 0.0794 | 0.0203 | 0.0028 | 0.001 | 0.0001 | 0.0273 | 0.0086 | 0.0012 | 1155.409 | 1149.328 | 1143.69 | 1145.076 | 1147.025 | 1095.314 | 3.334708 | 19.50095 | 58 | 21 | 18 | 25 | 17 | 30 | 70 | 1359 | 6.6 | 724
3.547 | 1.8258 | 0.6296 | 0.0323 | 0.1307 | 0.0971 | 0.1198 | 0.0058 | 0.0772 | 0.0204 | 0.0019 | 0.001 | 0.0001 | 0.0264 | 0.0088 | 0.0012 | 1154.142 | 1150.266 | 1145.733 | 1146.648 | 1147.988 | 1097.097 | 2.254610643 | 14.73998 | 54 | 24 | 13 | 29 | 19 | 33 | 66 | 1370 | 6.6 | 730
3.5649 | 1.8288 | 0.6247 | 0.0328 | 0.127 | 0.0975 | 0.1238 | 0.0058 | 0.0767 | 0.0203 | 0.0028 | 0.001 | 0.0001 | 0.0264 | 0.0088 | 0.0013 | 1154.855 | 1147.994 | 1143.71 | 1145.467 | 1146.616 | 1088.84 | 2.905997 | 16.88193 | 37 | 21 | 16 | 26 | 21 | 15 | 49 | 1348 | 6.6 | 727
3.6423 | 1.8429 | 0.6182 | 0.0305 | 0.1224 | 0.0965 | 0.121 | 0.0055 | 0.0745 | 0.0196 | 0.0017 | 0.0006 | 0.0001 | 0.0264 | 0.0085 | 0.0013 | 1155.443 | 1150.622 | 1145 | 1147.789 | 1148.033 | 1096.578 | 3.03231 | 17.74012 | 45 | 18 | 15 | 27 | 38 | 10 | 55 | 1353 | 6.6 | 716
3.6557 | 1.8303 | 0.6171 | 0.031 | 0.1244 | 0.1013 | 0.1237 | 0.0056 | 0.0733 | 0.0198 | 0.0026 | 0.0006 | 0.0001 | 0.0266 | 0.0088 | 0.0013 | 1154.876 | 1150.281 | 1145.771 | 1146.841 | 1147.92 | 1096.599 | 2.148936 | 15.62374 | 45 | 20 | 15 | 33 | 24 | 24 | 55 | 1345 | 6.6 | 713
3.5436 | 1.8434 | 0.6046 | 0.0328 | 0.1293 | 0.1022 | 0.1248 | 0.0057 | 0.0731 | 0.0197 | 0.0026 | 0.001 | 0.0001 | 0.0262 | 0.0088 | 0.0014 | 1154.106 | 1149.922 | 1143.013 | 1144.415 | 1144.863 | 1091.174 | 1.850061 | 17.62728 | 51 | 23 | 12 | 32 | 34 | 15 | 64 | 1372 | 6.6 | 720
3.9001 | 1.8483 | 0.5918 | 0.032 | 0.1306 | 0.1038 | 0.1237 | 0.0064 | 0.0787 | 0.0194 | 0.0037 | 0.0009 | 0.0001 | 0.0272 | 0.0084 | 0.0013 | 1155.672 | 1150.713 | 1144.325 | 1144.83 | 1146.042 | 1092.016 | 1.716584 | 17.8254 | 56 | 20 | 14 | 32 | 13 | 30 | 69 | 1359 | 6.6 | 718
3.5547 | 1.8528 | 0.5882 | 0.0325 | 0.1301 | 0.0964 | 0.1206 | 0.0062 | 0.0735 | 0.0185 | 0.0019 | 0.001 | 0.0001 | 0.0272 | 0.0086 | 0.0013 | 1153.219 | 1149.296 | 1145.098 | 1146.625 | 1146.691 | 1092.253 | 1.593478 | 13.32148 | 46 | 19 | 13 | 36 | 34 | 3 | 58 | 1368 | 6.6 | 701
3.5803 | 1.9104 | 0.5931 | 0.0328 | 0.1319 | 0.0854 | 0.1174 | 0.006 | 0.0735 | 0.0186 | 0.0048 | 0.0009 | 0.0001 | 0.0265 | 0.0086 | 0.0013 | 1150.789 | 1148.344 | 1145.199 | 1146.811 | 1146.98 | 1092.158 | 1.78115 | 9.533591 | 59 | 23 | 12 | 26 | 39 | 9 | 72 | 1361 | 6.6 | 712
3.5091 | 1.8337 | 0.5928 | 0.0332 | 0.1324 | 0.0801 | 0.1352 | 0.0063 | 0.0764 | 0.0183 | 0.0031 | 0.0008 | 0.0001 | 0.0272 | 0.0086 | 0.0013 | 1155.719 | 1150.621 | 1145.101 | 1146.762 | 1147.174 | 1092.078 | 2.072996 | 16.68431 | 50 | 19 | 15 | 29 | 35 | 16 | 62 | 1367 | 6.6 | 716
3.4964 | 1.875 | 0.5758 | 0.033 | 0.1267 | 0.0791 | 0.1291 | 0.006 | 0.0765 | 0.0189 | 0.0025 | 0.0011 | 0.0001 | 0.0255 | 0.0087 | 0.0013 | 1154.433 | 1149.665 | 1143.295 | 1144.759 | 1146.243 | 1095.323 | 2.947288 | 18.8417 | 45 | 19 | 13 | 30 | 23 | 24 | 56 | 1356 | 6.6 | 718
3.496 | 1.854 | 0.5748 | 0.0333 | 0.1328 | 0.086 | 0.1323 | 0.0057 | 0.0749 | 0.0194 | 0.003 | 0.001 | 0.0001 | 0.025 | 0.0088 | 0.0013 | 1154.479 | 1147.848 | 1143.02 | 1145.347 | 1146.058 | 1092.332 | 3.038407 | 18.43893 | 38 | 21 | 17 | 25 | 28 | 12 | 50 | 1370 | 6.6 | 728
3.475 | 1.8607 | 0.574 | 0.0337 | 0.1266 | 0.0863 | 0.1307 | 0.0056 | 0.0746 | 0.0192 | 0.0019 | 0.0011 | 0.0001 | 0.0248 | 0.0087 | 0.0013 | 1154.796 | 1148.155 | 1143.027 | 1144.598 | 1145.126 | 1083.212 | 2.099196 | 16.44013 | 31 | 28 | 11 | 31 | 19 | 8 | 46 | 1363 | 6.6 | 718
3.5219 | 1.8229 | 0.5904 | 0.0329 | 0.1341 | 0.1035 | 0.1684 | 0.0039 | 0.0836 | 0.0184 | 0.0013 | 0.0008 | 0.0001 | 0.0203 | 0.0082 | 0.0013 | 1155.169 | 1147.99 | 1142.704 | 1144.384 | 1144.984 | 1082.099 | 2.280147 | 17.05953 | 33 | 26 | 13 | 25 | 21 | 9 | 48 | 1356 | 6.6 | 726
3.5212 | 1.8456 | 0.5956 | 0.0339 | 0.1355 | 0.0923 | 0.143 | 0.0039 | 0.0826 | 0.019 | 0.0016 | 0.0007 | 0.0001 | 0.0201 | 0.0083 | 0.0013 | 1154.133 | 1149.637 | 1145.298 | 1146.469 | 1147.12 | 1091.969 | 1.822226 | 14.21174 | 48 | 23 | 15 | 29 | 30 | 16 | 61 | 1340 | 6.6 | 716
3.547 | 1.8205 | 0.6073 | 0.0331 | 0.1241 | 0.0917 | 0.1412 | 0.0038 | 0.0822 | 0.0192 | 0.0014 | 0.0001 | 0.0001 | 0.0203 | 0.0082 | 0.0013 | 1154.771 | 1148.412 | 1144.686 | 1145.996 | 1146.75 | 1086.465 | 2.064277 | 14.76458 | 34 | 29 | 13 | 21 | 21 | 12 | 49 | 1348 | 6.6 | 724
3.4932 | 1.8947 | 0.6146 | 0.035 | 0.1349 | 0.0958 | 0.1387 | 0.0039 | 0.0801 | 0.0209 | 0.0018 | 0.001 | 0.0001 | 0.0205 | 0.0085 | 0.0014 | 1154.872 | 1149.369 | 1144.964 | 1147.176 | 1148.094 | 1093.164 | 3.129742 | 16.0556 | 43 | 21 | 18 | 24 | 24 | 17 | 55 | 1365 | 6.6 | 719
3.5086 | 1.821 | 0.6041 | 0.0343 | 0.1368 | 0.0991 | 0.1393 | 0.004 | 0.0802 | 0.0195 | 0.0019 | 0.0009 | 0.0001 | 0.0205 | 0.0083 | 0.0013 | 1156.412 | 1149.262 | 1143.652 | 1145.441 | 1146.876 | 1089.804 | 3.223681 | 19.15691 | 40 | 21 | 14 | 26 | 19 | 17 | 52 | 1350 | 6.6 | 718
3.5242 | 1.8385 | 0.6063 | 0.0339 | 0.1284 | 0.0973 | 0.1439 | 0.0039 | 0.0784 | 0.02 | 0.0017 | 0.0009 | 0.0001 | 0.0201 | 0.0084 | 0.0013 | 1156.131 | 1150.073 | 1144.316 | 1145.248 | 1147.192 | 1095.819 | 2.875931 | 19.58984 | 50 | 23 | 18 | 31 | 15 | 29 | 62 | 1350 | 6.6 | 717
3.4747 | 1.7838 | 0.608 | 0.0356 | 0.1364 | 0.098 | 0.1558 | 0.0043 | 0.0802 | 0.0195 | 0.0024 | 0.0013 | 0.0001 | 0.0208 | 0.0085 | 0.0014 | 1155.081 | 1150.806 | 1145.267 | 1147.612 | 1147.85 | 1092.065 | 2.583244 | 15.57481 | 57 | 25 | 14 | 30 | 36 | 10 | 71 | 1350 | 6.6 | 723
3.5419 | 1.7817 | 0.6002 | 0.0343 | 0.1338 | 0.0941 | 0.1531 | 0.004 | 0.0804 | 0.0195 | 0.002 | 0.0009 | 0.0001 | 0.0203 | 0.0082 | 0.0014 | 1156.668 | 1151.403 | 1144.746 | 1146.879 | 1147.981 | 1094.911 | 3.234923 | 19.30438 | 45 | 24 | 13 | 29 | 28 | 22 | 58 | 1365 | 6.6 | 721
3.5588 | 1.7805 | 0.6022 | 0.0342 | 0.1355 | 0.0908 | 0.1437 | 0.0039 | 0.0822 | 0.0195 | 0.002 | 0.001 | 0.0001 | 0.0197 | 0.008 | 0.0013 | 1154.645 | 1150.311 | 1144.81 | 1146.414 | 1147.385 | 1093.306 | 2.574818 | 16.03337 | 53 | 23 | 14 | 31 | 25 | 21 | 66 | 1384 | 6.6 | 711
3.5776 | 1.8262 | 0.5988 | 0.0335 | 0.1277 | 0.0876 | 0.1361 | 0.0039 | 0.0821 | 0.0192 | 0.002 | 0.001 | 0.0001 | 0.0194 | 0.0081 | 0.0013 | 1155.165 | 1150.57 | 1145.312 | 1146.08 | 1147.284 | 1094.682 | 1.971218 | 16.28911 | 58 | 22 | 14 | 34 | 14 | 34 | 70 | 1386 | 6.6 | 723
3.5639 | 1.8258 | 0.5993 | 0.033 | 0.1261 | 0.0887 | 0.1239 | 0.0037 | 0.0808 | 0.0195 | 0.0019 | 0.001 | 0.0001 | 0.019 | 0.0081 | 0.0013 | 1155.1 | 1150.918 | 1145.395 | 1146.106 | 1146.511 | 1093.516 | 1.115347 | 15.75908 | 63 | 24 | 14 | 37 | 24 | 16 | 75 | 1419 | 6.6 | 719
3.5675 | 1.865 | 0.5622 | 0.0412 | 0.1349 | 0.0887 | 0.1091 | 0.0042 | 0.0841 | 0.0189 | 0.0001 | 0.0012 | 0.0001 | 0.0206 | 0.0106 | 0.0016 | 1153.095 | 1149.254 | 1143.594 | 1144.783 | 1145.34 | 1094.878 | 1.746498 | 16.32103 | 51 | 23 | 11 | 33 | 26 | 20 | 63 | 1368 | 6.6 | 719
3.5714 | 1.8641 | 0.5663 | 0.0423 | 0.1281 | 0.086 | 0.1055 | 0.0042 | 0.0842 | 0.0192 | 0.0001 | 0.0012 | 0.0001 | 0.0207 | 0.0109 | 0.0016 | 1151.844 | 1147.56 | 1142.882 | 1143.551 | 1144.404 | 1092.301 | 1.521384 | 15.05084 | 65 | 23 | 16 | 27 | 17 | 27 | 78 | 1376 | 6.6 | 710
3.5534 | 1.9062 | 0.5852 | 0.0405 | 0.1314 | 0.091 | 0.1362 | 0.0041 | 0.0831 | 0.0204 | 0.0001 | 0.001 | 0.0001 | 0.0204 | 0.0112 | 0.0017 | 1155.825 | 1149.38 | 1144.187 | 1145.106 | 1145.979 | 1092.737 | 1.79215 | 18.44751 | 58 | 24 | 20 | 31 | 18 | 22 | 72 | 1354 | 6.6 | 714
3.5505 | 1.8909 | 0.5998 | 0.0422 | 0.1322 | 0.0874 | 0.1307 | 0.0042 | 0.0846 | 0.0211 | 0.0001 | 0.0011 | 0.0001 | 0.0213 | 0.0115 | 0.0017 | 1152.589 | 1147.751 | 1142.806 | 1144.074 | 1144.876 | 1093.785 | 2.0702 | 16.63651 | 49 | 21 | 14 | 33 | 20 | 16 | 60 | 1360 | 6.6 | 707
3.703 | 1.9258 | 0.6049 | 0.044 | 0.1264 | 0.0924 | 0.1305 | 0.0045 | 0.0846 | 0.021 | 0.0001 | 0.0013 | 0.0001 | 0.0221 | 0.0114 | 0.0017 | 1152.994 | 1148.575 | 1143.269 | 1144.201 | 1144.658 | 1094.28 | 1.388684 | 16.56393 | 63 | 22 | 15 | 31 | 26 | 9 | 75 | 1347 | 6.6 | 714
3.6624 | 1.933 | 0.6134 | 0.042 | 0.1344 | 0.0923 | 0.1207 | 0.0045 | 0.0862 | 0.0214 | 0.0001 | 0.001 | 0.0001 | 0.0218 | 0.0115 | 0.0015 | 1152.274 | 1146.362 | 1141.638 | 1143.689 | 1145.839 | 1092.014 | 4.200998 | 17.64967 | 46 | 21 | 16 | 20 | 16 | 21 | 58 | 1362 | 6.6 | 711
3.7025 | 1.945 | 0.6184 | 0.0407 | 0.1296 | 0.0931 | 0.1207 | 0.0045 | 0.0874 | 0.0218 | 0.0001 | 0.0012 | 0.0001 | 0.0216 | 0.0118 | 0.0016 | 1154.785 | 1150.134 | 1142.208 | 1143.456 | 1144.107 | 1090.736 | 1.898757 | 19.63539 | 60 | 22 | 13 | 35 | 26 | 23 | 74 | 1366 | 6.6 | 695
3.6728 | 1.9231 | 0.6528 | 0.0425 | 0.1361 | 0.0969 | 0.1185 | 0.0048 | 0.0855 | 0.0213 | 0.0002 | 0.0013 | 0.0001 | 0.0223 | 0.0119 | 0.0015 | 1153.359 | 1147.321 | 1142.74 | 1143.772 | 1144.397 | 1092.354 | 1.65715 | 17.40632 | 55 | 20 | 16 | 24 | 26 | 17 | 67 | 1372 | 6.6 | 719
3.6433 | 1.8966 | 0.6051 | 0.0406 | 0.135 | 0.096 | 0.1183 | 0.0045 | 0.0864 | 0.0208 | 0.0001 | 0.0014 | 0.0001 | 0.0218 | 0.0116 | 0.0014 | 1152.326 | 1148.555 | 1143.841 | 1144.813 | 1145.117 | 1093.716 | 1.275365 | 14.47618 | 57 | 23 | 14 | 34 | 28 | 13 | 69 | 1366 | 6.6 | 723
3.6387 | 1.8952 | 0.6185 | 0.041 | 0.1388 | 0.0975 | 0.1188 | 0.0047 | 0.0838 | 0.0232 | 0.0006 | 0.0014 | 0.0001 | 0.0216 | 0.012 | 0.0015 | 1154.355 | 1149.725 | 1143.34 | 1145.386 | 1145.857 | 1093.394 | 2.517002 | 18.06913 | 51 | 23 | 13 | 31 | 30 | 11 | 63 | 1366 | 6.6 | 714
3.6241 | 1.8911 | 0.6186 | 0.0423 | 0.1372 | 0.097 | 0.122 | 0.0042 | 0.0829 | 0.0219 | 0.0002 | 0.0012 | 0.0001 | 0.0217 | 0.0118 | 0.0014 | 1154.459 | 1149.353 | 1142.697 | 1144.817 | 1145.698 | 1092.678 | 3.001223 | 19.03808 | 46 | 19 | 14 | 30 | 26 | 16 | 57 | 1350 | 6.6 | 712
3.6768 | 1.8977 | 0.6476 | 0.0417 | 0.147 | 0.0944 | 0.1243 | 0.004 | 0.0813 | 0.0233 | 0.0032 | 0.0011 | 0.0001 | 0.0209 | 0.0123 | 0.0015 | 1154.232 | 1149.541 | 1143.96 | 1145.636 | 1146.609 | 1094.659 | 2.64922 | 17.24342 | 53 | 20 | 16 | 32 | 25 | 18 | 64 | 1367 | 6.6 | 716
3.6181 | 1.905 | 0.6204 | 0.0408 | 0.1397 | 0.0937 | 0.1315 | 0.0041 | 0.081 | 0.0226 | 0.0007 | 0.0011 | 0.0001 | 0.021 | 0.0122 | 0.0015 | 1156.518 | 1150.603 | 1143.289 | 1145.041 | 1145.645 | 1094.447 | 2.356244 | 21.31404 | 56 | 24 | 16 | 32 | 28 | 16 | 68 | 1361 | 6.6 | 714
3.6148 | 1.8726 | 0.6238 | 0.0421 | 0.1368 | 0.0865 | 0.1274 | 0.0042 | 0.08 | 0.0219 | 0.0007 | 0.0012 | 0.0001 | 0.0217 | 0.012 | 0.0015 | 1154.749 | 1148.663 | 1143.818 | 1144.918 | 1145.938 | 1089.246 | 2.119266 | 16.68771 | 50 | 26 | 17 | 31 | 17 | 19 | 64 | 1354 | 6.6 | 718
3.6152 | 1.8873 | 0.621 | 0.0422 | 0.1343 | 0.0838 | 0.1285 | 0.0045 | 0.0799 | 0.0211 | 0.0006 | 0.0011 | 0.0001 | 0.0227 | 0.0119 | 0.0015 | 1157.409 | 1151.148 | 1143.117 | 1145.593 | 1146.753 | 1095.469 | 3.63596 | 23.07319 | 49 | 21 | 15 | 32 | 26 | 16 | 60 | 1361 | 6.6 | 719
3.61 | 1.8891 | 0.6323 | 0.041 | 0.1369 | 0.0875 | 0.1426 | 0.0045 | 0.0787 | 0.0205 | 0.0001 | 0.0013 | 0.0001 | 0.0231 | 0.012 | 0.0015 | 1161.462 | 1151.917 | 1140.83 | 1142.826 | 1144.93 | 1089.684 | 4.099585 | 28.7437 | 61 | 29 | 20 | 33 | 22 | 29 | 78 | 1335 | 6.6 | 717
3.6868 | 1.8981 | 0.6155 | 0.0385 | 0.1309 | 0.0899 | 0.1119 | 0.0044 | 0.0873 | 0.0198 | 0.0001 | 0.0011 | 0.0001 | 0.0247 | 0.0109 | 0.0014 | 1150.013 | 1147.39 | 1144.053 | 1145.086 | 1145.788 | 1092.903 | 1.734657 | 10.43586 | 54 | 23 | 15 | 32 | 24 | 16 | 67 | 1354 | 6.6 | 709
3.6914 | 1.9211 | 0.6249 | 0.0394 | 0.1335 | 0.0986 | 0.1277 | 0.0046 | 0.0865 | 0.02 | 0.0001 | 0.0011 | 0.0001 | 0.0249 | 0.0109 | 0.0014 | 1150.335 | 1147.384 | 1143.165 | 1144.275 | 1144.71 | 1091.917 | 1.545278 | 12.27364 | 56 | 21 | 12 | 36 | 24 | 15 | 68 | 1358 | 6.6 | 713
3.6653 | 1.8795 | 0.6277 | 0.0385 | 0.1335 | 0.097 | 0.1143 | 0.0045 | 0.0856 | 0.0212 | 0.0001 | 0.0011 | 0.0001 | 0.0257 | 0.0111 | 0.0014 | 1151.964 | 1148.803 | 1143.804 | 1144.437 | 1144.571 | 1092.361 | 0.7668286 | 13.69055 | 63 | 20 | 12 | 43 | 23 | 8 | 74 | 1365 | 6.6 | 715
3.6138 | 1.941 | 0.6241 | 0.0381 | 0.1324 | 0.0983 | 0.1226 | 0.0043 | 0.0828 | 0.0214 | 0.0001 | 0.001 | 0.0001 | 0.0251 | 0.011 | 0.0014 | 1151.573 | 1148.417 | 1143.857 | 1144.059 | 1144.356 | 1092.601 | 0.4985666 | 13.08387 | 61 | 21 | 13 | 51 | 7 | 20 | 73 | 1361 | 6.6 | 704
3.6811 | 1.9095 | 0.6177 | 0.0369 | 0.1314 | 0.0972 | 0.1205 | 0.0045 | 0.0857 | 0.021 | 0.0002 | 0.0008 | 0.0001 | 0.0249 | 0.0107 | 0.0014 | 1150.641 | 1147.747 | 1144.576 | 1144.92 | 1145.028 | 1094.733 | 0.4521689 | 10.84866 | 76 | 20 | 15 | 35 | 24 | 7 | 88 | 1362 | 6.6 | 701
3.598 | 1.8618 | 0.6068 | 0.0377 | 0.136 | 0.0937 | 0.1205 | 0.0044 | 0.0861 | 0.0208 | 0.0002 | 0.001 | 0.0001 | 0.0242 | 0.0106 | 0.0014 | 1150.512 | 1147.773 | 1144.742 | 1145.128 | 1145.26 | 1095.423 | 0.5185375 | 10.47457 | 57 | 21 | 15 | 39 | 27 | 10 | 68 | 1350 | 6.6 | 720
3.5988 | 1.8342 | 0.6035 | 0.0382 | 0.1358 | 0.0951 | 0.1155 | 0.0044 | 0.0857 | 0.0201 | 0.0001 | 0.0011 | 0.0001 | 0.024 | 0.0107 | 0.0014 | 1153.152 | 1149.428 | 1143.24 | 1144.278 | 1144.394 | 1091.361 | 1.153702 | 16.04085 | 59 | 23 | 13 | 46 | 29 | 6 | 72 | 1371 | 6.6 | 714
3.6534 | 1.8798 | 0.629 | 0.0376 | 0.1315 | 0.0847 | 0.1236 | 0.0044 | 0.0829 | 0.0202 | 0.0025 | 0.0009 | 0.0001 | 0.0236 | 0.0111 | 0.0015 | 1154.95 | 1149.949 | 1143.166 | 1143.991 | 1144.674 | 1092.674 | 1.507936 | 18.92293 | 55 | 21 | 17 | 42 | 16 | 18 | 66 | 1365 | 6.6 | 718
3.6122 | 1.8448 | 0.6111 | 0.0386 | 0.1354 | 0.0845 | 0.1271 | 0.0045 | 0.0826 | 0.0192 | 0.0006 | 0.0011 | 0.0001 | 0.0239 | 0.011 | 0.0015 | 1155.44 | 1149.222 | 1142.05 | 1144.937 | 1146.386 | 1093.158 | 4.335851 | 21.49807 | 44 | 19 | 15 | 29 | 23 | 16 | 55 | 1352 | 6.6 | 726
3.6848 | 1.8713 | 0.6206 | 0.0384 | 0.1476 | 0.0795 | 0.1285 | 0.0044 | 0.0823 | 0.0194 | 0.0061 | 0.001 | 0.0001 | 0.0241 | 0.0112 | 0.0015 | 1154.83 | 1149.788 | 1142.749 | 1144.375 | 1145.243 | 1093.534 | 2.493806 | 19.70896 | 46 | 20 | 14 | 34 | 24 | 16 | 57 | 1359 | 6.6 | 731
3.6366 | 1.88 | 0.6227 | 0.0379 | 0.1351 | 0.0849 | 0.1291 | 0.0044 | 0.0833 | 0.0191 | 0.0002 | 0.0009 | 0.0001 | 0.024 | 0.0113 | 0.0015 | 1156.891 | 1151.397 | 1143.378 | 1145.577 | 1146.807 | 1094.324 | 3.429286 | 21.59792 | 47 | 19 | 14 | 36 | 22 | 15 | 58 | 1362 | 6.6 | 727
3.6127 | 1.8602 | 0.6157 | 0.0378 | 0.1385 | 0.0832 | 0.13 | 0.0049 | 0.0892 | 0.0189 | 0.0001 | 0.0011 | 0.0001 | 0.0245 | 0.0114 | 0.0015 | 1154.593 | 1150.638 | 1143.172 | 1145.206 | 1146.154 | 1091.953 | 2.98193 | 18.23267 | 48 | 24 | 12 | 36 | 25 | 15 | 62 | 1336 | 6.6 | 719
3.5746 | 1.8965 | 0.6109 | 0.0407 | 0.1345 | 0.0985 | 0.1302 | 0.0071 | 0.0607 | 0.02 | 0.0024 | 0.0012 | 0.0001 | 0.0252 | 0.0104 | 0.0018 | 1154.244 | 1150.172 | 1144.161 | 1145.67 | 1146.582 | 1088.577 | 2.421432 | 15.35446 | 52 | 30 | 13 | 30 | 25 | 18 | 69 | 1363 | 6.6 | 714
3.5439 | 1.8969 | 0.616 | 0.0387 | 0.1308 | 0.0977 | 0.1267 | 0.0066 | 0.0584 | 0.0204 | 0.0021 | 0.0009 | 0.0001 | 0.0245 | 0.0105 | 0.0018 | 1153.382 | 1148.965 | 1143.514 | 1145.187 | 1145.629 | 1091.831 | 2.115244 | 16.03316 | 44 | 20 | 11 | 26 | 30 | 12 | 55 | 1359 | 6.6 | 731
3.5816 | 1.8652 | 0.5998 | 0.0394 | 0.1372 | 0.0964 | 0.1287 | 0.0065 | 0.0579 | 0.0203 | 0.0029 | 0.0009 | 0.0001 | 0.0248 | 0.0102 | 0.0018 | 1155.591 | 1149.689 | 1143.722 | 1144.971 | 1145.302 | 1091.671 | 1.579833 | 18.56833 | 53 | 19 | 15 | 26 | 30 | 12 | 65 | 1349 | 6.6 | 729
3.6752 | 1.9171 | 0.5952 | 0.0396 | 0.1296 | 0.0948 | 0.1305 | 0.0067 | 0.0587 | 0.0198 | 0.0016 | 0.001 | 0.0001 | 0.026 | 0.0101 | 0.0018 | 1153.48 | 1148.75 | 1143.412 | 1144.26 | 1145.179 | 1090.112 | 1.766743 | 15.88714 | 57 | 24 | 14 | 31 | 20 | 23 | 72 | 1366 | 6.6 | 727
3.676 | 1.9545 | 0.618 | 0.0361 | 0.1303 | 0.094 | 0.1214 | 0.0062 | 0.0572 | 0.0213 | 0.0027 | 0.0005 | 0.0001 | 0.0245 | 0.0104 | 0.0018 | 1149.55 | 1147.54 | 1146.071 | 1146.202 | 1146.213 | 1087.175 | 0.1426259 | 5.578514 | 80 | 19 | 16 | 24 | 25 | 1 | 93 | 1368 | 6.6 | 731
3.6449 | 2.0054 | 0.6294 | 0.0378 | 0.1352 | 0.0928 | 0.1171 | 0.0068 | 0.0576 | 0.0216 | 0.0024 | 0.0009 | 0.0001 | 0.025 | 0.0105 | 0.0018 | 1148.052 | 1146.888 | 1145.368 | 1145.628 | 1145.723 | 1094.11 | 0.3545718 | 4.974127 | 49 | 20 | 14 | 41 | 13 | 8 | 60 | 1365 | 6.6 | 714
3.6751 | 1.9797 | 0.6309 | 0.037 | 0.1328 | 0.0929 | 0.1207 | 0.0069 | 0.0586 | 0.0212 | 0.0019 | 0.001 | 0.0001 | 0.0255 | 0.0105 | 0.0018 | 1149.45 | 1147.58 | 1145.943 | 1146.144 | 1146.289 | 1093.603 | 0.3463393 | 6.280397 | 64 | 21 | 14 | 33 | 15 | 18 | 76 | 1366 | 6.6 | 700
3.6406 | 1.9783 | 0.639 | 0.038 | 0.1379 | 0.0925 | 0.1199 | 0.0067 | 0.0618 | 0.021 | 0.0019 | 0.001 | 0.0001 | 0.0268 | 0.0104 | 0.0018 | 1150.268 | 1147.854 | 1145.133 | 1145.469 | 1146.102 | 1092.655 | 0.9683571 | 8.912514 | 48 | 21 | 15 | 35 | 11 | 20 | 60 | 1371 | 6.6 | 718
3.6594 | 1.9658 | 0.6419 | 0.0369 | 0.1347 | 0.0925 | 0.1215 | 0.0066 | 0.0615 | 0.0209 | 0.002 | 0.001 | 0.0001 | 0.0274 | 0.0104 | 0.0018 | 1152.582 | 1148.947 | 1145.17 | 1146.639 | 1147.753 | 1084.902 | 2.582847 | 10.95128 | 48 | 22 | 13 | 27 | 23 | 19 | 62 | 1375 | 6.78 | 722
3.6342 | 1.9432 | 0.6458 | 0.0373 | 0.1416 | 0.0937 | 0.1214 | 0.007 | 0.0676 | 0.0206 | 0.0022 | 0.001 | 0.0001 | 0.0291 | 0.0104 | 0.0018 | 1153.377 | 1149.053 | 1144.536 | 1145.684 | 1146.462 | 1094.044 | 1.925545 | 14.90048 | 50 | 20 | 14 | 31 | 24 | 18 | 61 | 1365 | 6.6 | 718
3.6061 | 1.9266 | 0.6519 | 0.0374 | 0.1386 | 0.0966 | 0.1236 | 0.007 | 0.0678 | 0.0203 | 0.002 | 0.001 | 0.0001 | 0.0296 | 0.0104 | 0.0018 | 1154.784 | 1150.338 | 1145.188 | 1146.451 | 1146.612 | 1095.047 | 1.42409 | 16.06292 | 52 | 19 | 14 | 29 | 36 | 8 | 63 | 1371 | 6.78 | 717
3.6739 | 1.9233 | 0.6292 | 0.0345 | 0.1351 | 0.0948 | 0.1262 | 0.0076 | 0.0702 | 0.0197 | 0.0021 | 0.0006 | 0.0001 | 0.0309 | 0.0101 | 0.0018 | 1149.315 | 1147.457 | 1144.732 | 1145.618 | 1145.979 | 1093.328 | 1.247259 | 8.186207 | 53 | 22 | 9 | 28 | 29 | 17 | 65 | 1365 | 6.6 | 713
3.6664 | 1.9139 | 0.6362 | 0.0354 | 0.1367 | 0.0913 | 0.1294 | 0.0078 | 0.0701 | 0.0201 | 0.0029 | 0.001 | 0.0001 | 0.0303 | 0.0097 | 0.0018 | 1151.005 | 1148.231 | 1144.88 | 1145.009 | 1145.108 | 1091.096 | 0.2278866 | 10.22282 | 60 | 25 | 12 | 34 | 6 | 30 | 74 | 1360 | 6.6 | 710
3.6465 | 1.9704 | 0.6218 | 0.0343 | 0.1362 | 0.0924 | 0.1298 | 0.0081 | 0.0693 | 0.0206 | 0.0022 | 0.0009 | 0.0001 | 0.0301 | 0.0097 | 0.0018 | 1150.75 | 1148.705 | 1146.313 | 1146.313 | 1146.313 | 1091.672 | 0 | 7.510974 | 63 | 24 | 16 | 65 | 0 | 0 | 77 | 1365 | 6.6 | 710
3.6222 | 1.9551 | 0.615 | 0.0358 | 0.1372 | 0.0905 | 0.1327 | 0.0079 | 0.0681 | 0.0205 | 0.0021 | 0.0011 | 0.0001 | 0.0288 | 0.0094 | 0.0018 | 1150.763 | 1148.361 | 1145.231 | 1145.768 | 1145.988 | 1091.189 | 0.7577669 | 9.286113 | 51 | 20 | 15 | 38 | 18 | 10 | 63 | 1365 | 6.6 | 719
3.5938 | 1.9758 | 0.618 | 0.0351 | 0.1395 | 0.0865 | 0.1292 | 0.0073 | 0.0681 | 0.0215 | 0.0019 | 0.0012 | 0.0001 | 0.0276 | 0.0095 | 0.0018 | 1153.441 | 1148.906 | 1144.643 | 1146.383 | 1147.374 | 1095.22 | 2.731792 | 15.11233 | 47 | 20 | 16 | 31 | 22 | 15 | 58 | 1357 | 6.6 | 716
3.5449 | 1.9895 | 0.6251 | 0.0359 | 0.1402 | 0.0839 | 0.1257 | 0.0068 | 0.069 | 0.0214 | 0.0019 | 0.001 | 0.0001 | 0.0278 | 0.0094 | 0.0018 | 1153.475 | 1149.914 | 1145.256 | 1146.489 | 1146.749 | 1093.211 | 1.493107 | 13.63862 | 52 | 24 | 12 | 36 | 32 | 8 | 65 | 1365 | 6.6 | 716
3.5828 | 1.8459 | 0.6181 | 0.0402 | 0.1366 | 0.108 | 0.1539 | 0.0071 | 0.0762 | 0.0191 | 0.0012 | 0.001 | 0.0001 | 0.0271 | 0.0098 | 0.0029 | 1153.148 | 1149.46 | 1145.998 | 1147.671 | 1148.893 | 1093.326 | 2.89509 | 11.95266 | 62 | 21 | 16 | 25 | 26 | 23 | 75 | 1400 | 7.2 | 700
3.5678 | 1.888 | 0.6195 | 0.0388 | 0.1331 | 0.0938 | 0.1393 | 0.0066 | 0.076 | 0.0201 | 0.0016 | 0.001 | 0.0001 | 0.0259 | 0.0097 | 0.0025 | 1153.214 | 1148.426 | 1145.85 | 1147.258 | 1147.974 | 1094.154 | 2.123263 | 12.46826 | 53 | 20 | 21 | 20 | 30 | 19 | 64 | 1363 | 6.6 | 701
3.5848 | 1.878 | 0.6345 | 0.0401 | 0.1392 | 0.0884 | 0.13 | 0.0067 | 0.0761 | 0.02 | 0.0015 | 0.001 | 0.0001 | 0.0257 | 0.0096 | 0.0021 | 1153.34 | 1150.064 | 1147.091 | 1147.999 | 1148.648 | 1097.138 | 1.557106 | 11.12022 | 54 | 17 | 18 | 29 | 25 | 21 | 63 | 1352 | 6.6 | 721
3.5338 | 1.8675 | 0.6439 | 0.0375 | 0.1427 | 0.0874 | 0.1294 | 0.0068 | 0.0755 | 0.0206 | 0.0013 | 0.0004 | 0.0001 | 0.0261 | 0.0094 | 0.0021 | 1152.733 | 1149.472 | 1145.486 | 1146.719 | 1147.916 | 1096.691 | 2.430493 | 12.93112 | 53 | 17 | 14 | 26 | 24 | 28 | 62 | 1345 | 6.6 | 712
3.5346 | 1.9461 | 0.6472 | 0.0391 | 0.1391 | 0.0926 | 0.1302 | 0.0064 | 0.0747 | 0.0218 | 0.0006 | 0.0011 | 0.0001 | 0.0249 | 0.0101 | 0.0021 | 1152.904 | 1148.988 | 1145.844 | 1147.294 | 1147.877 | 1094.629 | 2.033336 | 12.11631 | 53 | 16 | 19 | 24 | 30 | 15 | 63 | 1372 | 6.6 | 702
3.5502 | 1.939 | 0.6422 | 0.0382 | 0.1373 | 0.091 | 0.126 | 0.006 | 0.0731 | 0.0212 | 0.0006 | 0.0009 | 0.0001 | 0.0244 | 0.0099 | 0.0019 | 1152.532 | 1149.362 | 1145.996 | 1147.427 | 1148.341 | 1097.78 | 2.344714 | 11.9372 | 54 | 17 | 16 | 23 | 30 | 21 | 64 | 1363 | 6.6 | 707
3.6014 | 1.9818 | 0.6455 | 0.0362 | 0.1408 | 0.0909 | 0.1195 | 0.0064 | 0.0715 | 0.0214 | 0.0012 | 0.0005 | 0.0001 | 0.0247 | 0.01 | 0.002 | 1153.04 | 1148.743 | 1144.474 | 1145.252 | 1147.29 | 1094.915 | 2.815843 | 14.73706 | 52 | 17 | 17 | 27 | 13 | 33 | 62 | 1353 | 6.6 | 704
3.7071 | 1.9651 | 0.645 | 0.0377 | 0.1407 | 0.0905 | 0.1259 | 0.0067 | 0.0745 | 0.0204 | 0.0015 | 0.001 | 0.0001 | 0.0265 | 0.0099 | 0.0019 | 1154.348 | 1149.821 | 1144.15 | 1144.987 | 1146.748 | 1092.329 | 2.59787 | 16.44348 | 48 | 16 | 15 | 32 | 14 | 27 | 58 | 1348 | 6.6 | 713
3.6299 | 1.9583 | 0.6455 | 0.0381 | 0.1423 | 0.0901 | 0.1204 | 0.0064 | 0.0737 | 0.0206 | 0.0014 | 0.001 | 0.0001 | 0.0257 | 0.0098 | 0.0019 | 1155.448 | 1150.56 | 1144.89 | 1146.238 | 1147.22 | 1094.095 | 2.329579 | 17.20755 | 51 | 17 | 16 | 33 | 23 | 20 | 61 | 1371 | 6.6 | 719
3.6071 | 1.979 | 0.6388 | 0.037 | 0.1407 | 0.0894 | 0.1186 | 0.0065 | 0.0739 | 0.0205 | 0.0006 | 0.001 | 0.0001 | 0.0259 | 0.01 | 0.0019 | 1155.26 | 1149.299 | 1143.72 | 1145.582 | 1146.507 | 1094.212 | 2.787484 | 18.90374 | 50 | 17 | 18 | 27 | 32 | 18 | 60 | 1358 | 6.6 | 707
3.6149 | 1.9788 | 0.6456 | 0.035 | 0.1372 | 0.09 | 0.1287 | 0.0064 | 0.0737 | 0.0209 | 0.0015 | 0.0006 | 0.0001 | 0.0259 | 0.0098 | 0.0019 | 1154.525 | 1150.366 | 1144.969 | 1145.913 | 1147.558 | 1094.916 | 2.589147 | 16.03096 | 53 | 17 | 15 | 27 | 17 | 31 | 63 | 1357 | 6.6 | 709
3.584 | 1.9972 | 0.6498 | 0.0372 | 0.1412 | 0.0896 | 0.1325 | 0.0065 | 0.0738 | 0.021 | 0.0007 | 0.0008 | 0.0001 | 0.0262 | 0.0099 | 0.002 | 1155.143 | 1149.078 | 1144.86 | 1146.582 | 1147.048 | 1092.395 | 2.18829 | 16.38758 | 50 | 17 | 19 | 22 | 32 | 12 | 60 | 1353 | 6.6 | 717
3.4991 | 1.9632 | 0.6592 | 0.0365 | 0.1314 | 0.0902 | 0.1262 | 0.006 | 0.0748 | 0.0209 | 0.0012 | 0.0007 | 0.0001 | 0.0262 | 0.01 | 0.0019 | 1153.575 | 1147.968 | 1144.364 | 1146.083 | 1147.109 | 1094.518 | 2.744474 | 15.59719 | 51 | 18 | 20 | 20 | 25 | 23 | 61 | 1368 | 6.6 | 715
3.4564 | 1.9456 | 0.6456 | 0.037 | 0.1368 | 0.0883 | 0.1239 | 0.0062 | 0.0744 | 0.0208 | 0.0013 | 0.0007 | 0.0001 | 0.0265 | 0.0099 | 0.0019 | 1154.98 | 1147.621 | 1143.542 | 1144.814 | 1145.05 | 1082.451 | 1.508193 | 15.77084 | 35 | 32 | 14 | 26 | 22 | 7 | 54 | 1378 | 6.6 | 714
3.5402 | 1.945 | 0.657 | 0.0374 | 0.1399 | 0.0914 | 0.1221 | 0.0059 | 0.0763 | 0.021 | 0.0009 | 0.0008 | 0.0001 | 0.0262 | 0.01 | 0.0018 | 1153.288 | 1149.423 | 1145.348 | 1145.998 | 1147.969 | 1096.734 | 2.621134 | 14.04025 | 49 | 17 | 14 | 24 | 11 | 37 | 58 | 1345 | 6.6 | 713
3.5368 | 1.9386 | 0.6532 | 0.0381 | 0.1417 | 0.092 | 0.1287 | 0.0059 | 0.0776 | 0.0217 | 0.0014 | 0.001 | 0.0001 | 0.026 | 0.01 | 0.0017 | 1154.221 | 1148.078 | 1145.202 | 1146.535 | 1147.243 | 1091.133 | 2.041005 | 14.29632 | 47 | 23 | 20 | 25 | 24 | 17 | 60 | 1359 | 6.6 | 710
3.5362 | 1.9563 | 0.6545 | 0.037 | 0.1358 | 0.0937 | 0.1242 | 0.0058 | 0.0779 | 0.0222 | 0.0007 | 0.0008 | 0.0001 | 0.0257 | 0.0102 | 0.0017 | 1152.953 | 1149.399 | 1146.451 | 1147.925 | 1148.588 | 1095.851 | 2.136635 | 11.38674 | 51 | 17 | 17 | 23 | 27 | 19 | 61 | 1379 | 6.6 | 706
3.5423 | 1.9467 | 0.6541 | 0.0384 | 0.141 | 0.0946 | 0.134 | 0.0061 | 0.0791 | 0.0226 | 0.0006 | 0.001 | 0.0001 | 0.0263 | 0.0102 | 0.0017 | 1153.354 | 1149.916 | 1145.548 | 1147.208 | 1147.835 | 1096.158 | 2.286326 | 13.6467 | 49 | 18 | 15 | 29 | 28 | 15 | 59 | 1365 | 6.6 | 700
3.5106 | 1.9972 | 0.665 | 0.0367 | 0.1365 | 0.0956 | 0.1351 | 0.006 | 0.0784 | 0.0239 | 0.0008 | 0.001 | 0.0001 | 0.0262 | 0.0107 | 0.0017 | 1155.672 | 1150.911 | 1145.495 | 1146.539 | 1147.76 | 1094.269 | 2.265302 | 16.57407 | 58 | 18 | 17 | 35 | 20 | 25 | 68 | 1380 | 6.6 | 706
3.5235 | 1.9172 | 0.6428 | 0.0379 | 0.1392 | 0.0937 | 0.136 | 0.0057 | 0.0793 | 0.0231 | 0.0006 | 0.0009 | 0.0001 | 0.0261 | 0.0101 | 0.0015 | 1156.575 | 1149.361 | 1144.565 | 1145.929 | 1147.13 | 1095.228 | 2.56509 | 19.57725 | 55 | 18 | 21 | 23 | 29 | 22 | 66 | 1367 | 6.6 | 721
3.4571 | 1.9841 | 0.6121 | 0.0444 | 0.1429 | 0.1057 | 0.1173 | 0.005 | 0.0693 | 0.0261 | 0.0013 | 0.0006 | 0.0001 | 0.0242 | 0.0099 | 0.0014 | 1154.917 | 1149.57 | 1143.212 | 1144.547 | 1145.058 | 1093.362 | 1.846431 | 19.01549 | 55 | 20 | 16 | 30 | 24 | 15 | 67 | 1367 | 6.6 | 700
3.4751 | 1.9725 | 0.6193 | 0.0461 | 0.1335 | 0.0933 | 0.1178 | 0.0048 | 0.0709 | 0.0265 | 0.0017 | 0.0008 | 0.0001 | 0.0235 | 0.0099 | 0.0014 | 1154.382 | 1149.42 | 1144.215 | 1145.269 | 1146.12 | 1095.531 | 1.905479 | 17.2764 | 66 | 25 | 15 | 27 | 20 | 22 | 79 | 1371 | 6.6 | 721
3.4727 | 1.9378 | 0.599 | 0.0454 | 0.1312 | 0.0887 | 0.1184 | 0.005 | 0.0718 | 0.0258 | 0.0019 | 0.0006 | 0.0001 | 0.0232 | 0.0099 | 0.0014 | 1152.629 | 1146.427 | 1143.592 | 1145.006 | 1145.896 | 1092.886 | 2.304462 | 15.12676 | 52 | 21 | 21 | 20 | 26 | 18 | 63 | 1376 | 6.6 | 716
3.52 | 1.9184 | 0.6066 | 0.0466 | 0.1327 | 0.0894 | 0.1137 | 0.0051 | 0.0737 | 0.0259 | 0.0033 | 0.0007 | 0.0001 | 0.0227 | 0.0101 | 0.0013 | 1160.919 | 1154.224 | 1144.621 | 1145.879 | 1147.908 | 1096.679 | 3.287708 | 25.37046 | 55 | 17 | 15 | 33 | 16 | 28 | 64 | 1363 | 6.6 | 711
3.4848 | 1.9241 | 0.597 | 0.0442 | 0.134 | 0.0866 | 0.1002 | 0.0048 | 0.0732 | 0.0247 | 0.0016 | 0.0006 | 0.0001 | 0.022 | 0.01 | 0.0012 | 1159.345 | 1152.088 | 1144.652 | 1146.559 | 1147.83 | 1095.713 | 3.177694 | 23.08987 | 54 | 18 | 18 | 28 | 25 | 20 | 64 | 1366 | 6.6 | 716
3.5402 | 1.9266 | 0.5859 | 0.0447 | 0.1284 | 0.0864 | 0.1075 | 0.005 | 0.0743 | 0.0248 | 0.0017 | 0.0004 | 0.0001 | 0.0223 | 0.01 | 0.0013 | 1159.059 | 1152.517 | 1144.998 | 1146.465 | 1148.607 | 1097.781 | 3.609692 | 22.94671 | 62 | 19 | 17 | 32 | 16 | 24 | 72 | 1355 | 6.6 | 724
3.4977 | 1.9646 | 0.5945 | 0.0469 | 0.1268 | 0.0856 | 0.1159 | 0.0047 | 0.0765 | 0.0252 | 0.0015 | 0.0008 | 0.0001 | 0.022 | 0.01 | 0.0013 | 1156.406 | 1151.485 | 1145.277 | 1147.045 | 1148.041 | 1094.16 | 2.764304 | 17.87906 | 57 | 17 | 16 | 30 | 25 | 20 | 68 | 1371 | 6.6 | 709
3.4997 | 1.9895 | 0.6077 | 0.0453 | 0.1274 | 0.0851 | 0.1118 | 0.0042 | 0.0758 | 0.0252 | 0.001 | 0.0008 | 0.0001 | 0.0211 | 0.01 | 0.0012 | 1155.916 | 1151.167 | 1146.475 | 1148.575 | 1149.5 | 1096.895 | 3.02454 | 15.99624 | 52 | 17 | 18 | 23 | 31 | 22 | 62 | 1364 | 6.6 | 721
3.5389 | 2.0008 | 0.614 | 0.0448 | 0.1291 | 0.0822 | 0.1152 | 0.0044 | 0.0779 | 0.0247 | 0.0013 | 0.0007 | 0.0001 | 0.0217 | 0.0099 | 0.0012 | 1155.929 | 1149.196 | 1144.267 | 1147.261 | 1147.58 | 1094.489 | 3.313832 | 18.98187 | 43 | 17 | 17 | 22 | 33 | 8 | 53 | 1354 | 6.6 | 710
3.631 | 2.0356 | 0.638 | 0.0441 | 0.1239 | 0.0809 | 0.1115 | 0.0042 | 0.0791 | 0.0248 | 0.0016 | 0.0007 | 0.0001 | 0.0212 | 0.0101 | 0.0012 | 1157.571 | 1150.945 | 1144.74 | 1146.665 | 1148.403 | 1096.567 | 3.662651 | 21.03278 | 49 | 18 | 18 | 25 | 22 | 28 | 59 | 1334 | 6.6 | 733
3.5126 | 1.9811 | 0.6195 | 0.0459 | 0.133 | 0.0886 | 0.1129 | 0.0047 | 0.08 | 0.0244 | 0.0012 | 0.0006 | 0.0001 | 0.0223 | 0.0099 | 0.0015 | 1157.44 | 1149.116 | 1144.326 | 1145.873 | 1147.466 | 1091.976 | 3.139912 | 20.03222 | 50 | 23 | 20 | 21 | 21 | 20 | 62 | 1357 | 6.6 | 720
3.5161 | 1.9304 | 0.6137 | 0.0443 | 0.1252 | 0.0914 | 0.1095 | 0.0045 | 0.0799 | 0.0242 | 0.0009 | 0.0003 | 0.0001 | 0.0225 | 0.0098 | 0.0016 | 1158.866 | 1151.03 | 1145.447 | 1146.981 | 1148.381 | 1096.714 | 2.934118 | 21.59104 | 51 | 17 | 20 | 24 | 23 | 25 | 61 | 1358 | 6.6 | 710
3.4805 | 1.9105 | 0.5996 | 0.0447 | 0.1301 | 0.0907 | 0.1051 | 0.0047 | 0.0798 | 0.0237 | 0.001 | 0.0004 | 0.0001 | 0.0228 | 0.0096 | 0.0016 | 1159.682 | 1150.728 | 1143.821 | 1145.748 | 1147.9 | 1093.547 | 4.079576 | 23.983 | 47 | 23 | 18 | 25 | 17 | 23 | 59 | 1353 | 6.6 | 727
3.4636 | 1.8769 | 0.601 | 0.0464 | 0.1315 | 0.0872 | 0.1103 | 0.0048 | 0.0795 | 0.0233 | 0.0009 | 0.0008 | 0.0001 | 0.0232 | 0.0096 | 0.0016 | 1160.192 | 1151.256 | 1144.265 | 1147.529 | 1148.207 | 1091.841 | 3.941172 | 23.30069 | 44 | 17 | 17 | 23 | 27 | 11 | 55 | 1354 | 6.6 | 739
3.4735 | 1.8466 | 0.5866 | 0.0454 | 0.1325 | 0.0859 | 0.1187 | 0.005 | 0.0788 | 0.0226 | 0.0004 | 0.0006 | 0.0001 | 0.0239 | 0.0095 | 0.0016 | 1160.388 | 1151.328 | 1145.007 | 1147.212 | 1148.38 | 1095.317 | 3.373118 | 23.63701 | 55 | 19 | 22 | 27 | 25 | 19 | 66 | 1370 | 6.6 | 724
3.4719 | 1.8523 | 0.5968 | 0.0471 | 0.1337 | 0.0926 | 0.1232 | 0.0049 | 0.0808 | 0.0223 | 0.0005 | 0.0008 | 0.0001 | 0.0246 | 0.0095 | 0.0015 | 1160.598 | 1151.307 | 1143.88 | 1145.534 | 1147.795 | 1090.658 | 3.915016 | 23.90257 | 46 | 25 | 18 | 27 | 14 | 22 | 60 | 1358 | 6.6 | 734
3.503 | 1.8696 | 0.5983 | 0.0458 | 0.1312 | 0.0916 | 0.1271 | 0.0051 | 0.082 | 0.022 | 0.0005 | 0.0005 | 0.0001 | 0.0253 | 0.0095 | 0.0015 | 1159.101 | 1149.913 | 1144.213 | 1145.471 | 1145.672 | 1079.709 | 1.459302 | 18.75261 | 38 | 37 | 12 | 15 | 22 | 6 | 60 | 1354 | 6.6 | 710
3.5022 | 1.8509 | 0.6032 | 0.0454 | 0.13 | 0.0967 | 0.1323 | 0.0052 | 0.0842 | 0.0216 | 0.0005 | 0.0007 | 0.0001 | 0.0261 | 0.0095 | 0.0014 | 1157.313 | 1152.325 | 1145.867 | 1147.317 | 1148.227 | 1097.742 | 2.359803 | 19.21389 | 55 | 17 | 16 | 28 | 30 | 19 | 65 | 1365 | 6.3 | 728
3.5375 | 1.8315 | 0.607 | 0.0452 | 0.1308 | 0.0969 | 0.1306 | 0.0052 | 0.0849 | 0.0213 | 0.0012 | 0.0006 | 0.0001 | 0.0262 | 0.0096 | 0.0014 | 1158.111 | 1150.849 | 1144.739 | 1146.168 | 1148.154 | 1094.686 | 3.415216 | 21.08332 | 55 | 18 | 19 | 29 | 16 | 27 | 66 | 1355 | 6.3 | 731
3.5653 | 1.852 | 0.6164 | 0.0455 | 0.1314 | 0.0883 | 0.1184 | 0.0047 | 0.0811 | 0.0209 | 0.0005 | 0.0005 | 0.0001 | 0.0257 | 0.0095 | 0.0012 | 1150.088 | 1148.394 | 1147.067 | 1147.791 | 1147.931 | 1094.891 | 0.8632831 | 5.472503 | 58 | 17 | 17 | 21 | 32 | 9 | 68 | 1357 | 6.3 | 727
3.5111 | 1.8754 | 0.6177 | 0.0454 | 0.1278 | 0.075 | 0.1209 | 0.0045 | 0.0738 | 0.0218 | 0.0008 | 0.0006 | 0.0001 | 0.0265 | 0.0094 | 0.002 | 1152.579 | 1149.442 | 1145.836 | 1147.406 | 1147.983 | 1094.302 | 2.147099 | 11.57144 | 67 | 42 | 13 | 26 | 30 | 17 | 88 | 1350 | 6.3 | 716
3.4975 | 1.9001 | 0.628 | 0.0446 | 0.1278 | 0.085 | 0.1195 | 0.0044 | 0.0712 | 0.0222 | 0.0014 | 0.0006 | 0.0001 | 0.0258 | 0.0095 | 0.002 | 1158.314 | 1152.79 | 1145.969 | 1146.963 | 1148.979 | 1097.127 | 3.010744 | 20.17626 | 56 | 21 | 15 | 30 | 15 | 29 | 67 | 1357 | 6.3 | 714
3.5232 | 1.9192 | 0.5981 | 0.044 | 0.1285 | 0.077 | 0.1133 | 0.0049 | 0.072 | 0.0216 | 0.0012 | 0.0007 | 0.0001 | 0.0262 | 0.0094 | 0.002 | 1154.426 | 1151.72 | 1146.607 | 1147.365 | 1148.434 | 1094.822 | 1.827035 | 13.11853 | 60 | 20 | 12 | 31 | 19 | 27 | 71 | 1353 | 6.3 | 727
3.5424 | 1.9427 | 0.5968 | 0.0424 | 0.1271 | 0.0774 | 0.1144 | 0.0045 | 0.0701 | 0.0214 | 0.0011 | 0.0006 | 0.0001 | 0.0251 | 0.0092 | 0.0018 | 1156.725 | 1150.583 | 1145.905 | 1147.97 | 1149.538 | 1094.482 | 3.632661 | 17.38287 | 47 | 17 | 15 | 21 | 22 | 19 | 58 | 1363 | 6.3 | 718
3.5884 | 1.8685 | 0.5964 | 0.0407 | 0.1374 | 0.0704 | 0.1055 | 0.0044 | 0.0711 | 0.0213 | 0.0007 | 0.0001 | 0.0001 | 0.0247 | 0.009 | 0.0015 | 1158.086 | 1151.514 | 1146.096 | 1148.208 | 1149.472 | 1096.132 | 3.375463 | 19.35302 | 56 | 17 | 18 | 25 | 23 | 20 | 67 | 1357 | 6.3 | 724
3.5437 | 1.9371 | 0.5909 | 0.043 | 0.1321 | 0.0736 | 0.1078 | 0.0045 | 0.074 | 0.0202 | 0.0013 | 0.0006 | 0.0001 | 0.0248 | 0.0092 | 0.0016 | 1155.665 | 1148.064 | 1143.609 | 1145.403 | 1146.927 | 1091.77 | 3.317659 | 18.86792 | 51 | 21 | 19 | 19 | 20 | 23 | 62 | 1361 | 6.3 | 719
3.5283 | 1.9227 | 0.5796 | 0.0447 | 0.1328 | 0.0717 | 0.1071 | 0.0047 | 0.0719 | 0.0201 | 0.0004 | 0.0008 | 0.0001 | 0.025 | 0.0091 | 0.0016 | 1155.25 | 1148.369 | 1143.309 | 1145.501 | 1146.716 | 1092.28 | 3.406995 | 18.96323 | 56 | 19 | 18 | 22 | 27 | 18 | 67 | 1378 | 6.3 | 719
3.5453 | 1.9209 | 0.5752 | 0.0451 | 0.1283 | 0.0686 | 0.1106 | 0.0047 | 0.0779 | 0.0198 | 0.0009 | 0.0008 | 0.0001 | 0.025 | 0.0089 | 0.0015 | 1155.822 | 1151.238 | 1145.69 | 1147.387 | 1148.189 | 1094.655 | 2.498986 | 16.56412 | 66 | 19 | 15 | 24 | 33 | 18 | 78 | 1364 | 6.3 | 724
3.49 | 2.0572 | 0.6142 | 0.069 | 0.1288 | 0.0984 | 0.1161 | 0.0096 | 0.0725 | 0.0246 | 0.0022 | 0.001 | 0.0001 | 0.0328 | 0.0159 | 0.0028 | 1160.807 | 1151.644 | 1145.162 | 1147.827 | 1148.713 | 1091.996 | 3.550973 | 22.73612 | 44 | 23 | 17 | 24 | 22 | 12 | 57 | 1352 | 6.6 | 716
3.4728 | 2.0078 | 0.5993 | 0.0699 | 0.1301 | 0.0938 | 0.1144 | 0.01 | 0.0719 | 0.0244 | 0.0012 | 0.0009 | 0.0001 | 0.0337 | 0.0157 | 0.0027 | 1161.625 | 1152.847 | 1145.396 | 1147.165 | 1148.422 | 1098.174 | 3.026078 | 25.57712 | 57 | 20 | 21 | 26 | 28 | 20 | 68 | 1376 | 6.6 | 715
3.5777 | 2.015 | 0.5957 | 0.0718 | 0.1279 | 0.0901 | 0.1229 | 0.0102 | 0.071 | 0.0239 | 0.0013 | 0.0011 | 0.0001 | 0.0342 | 0.0155 | 0.0027 | 1158.483 | 1150.77 | 1145.317 | 1147.267 | 1148.384 | 1094.676 | 3.067498 | 20.63422 | 49 | 21 | 19 | 26 | 18 | 14 | 61 | 1363 | 6.6 | 717
3.5333 | 1.9904 | 0.6057 | 0.0696 | 0.1242 | 0.0868 | 0.1294 | 0.0102 | 0.0702 | 0.0244 | 0.0013 | 0.001 | 0.0001 | 0.034 | 0.0159 | 0.0027 | 1159.014 | 1153.87 | 1146.201 | 1148.181 | 1149.461 | 1098.411 | 3.259329 | 21.14163 | 54 | 20 | 15 | 33 | 20 | 20 | 65 | 1385 | 6.6 | 707
3.5326 | 1.9554 | 0.6123 | 0.0691 | 0.128 | 0.0824 | 0.1394 | 0.01 | 0.0694 | 0.025 | 0.0013 | 0.001 | 0.0001 | 0.0338 | 0.0163 | 0.0029 | 1153.768 | 1150.622 | 1147.082 | 1148.9 | 1149.36 | 1095.207 | 2.278333 | 11.41816 | 56 | 21 | 15 | 24 | 28 | 15 | 69 | 1351 | 6.6 | 696
3.5728 | 1.9799 | 0.6269 | 0.0674 | 0.1333 | 0.0826 | 0.14 | 0.01 | 0.0693 | 0.0261 | 0.0018 | 0.0011 | 0.0001 | 0.0335 | 0.0165 | 0.003 | 1151.306 | 1149.674 | 1147.528 | 1148.572 | 1149.101 | 1095.336 | 1.573095 | 6.751168 | 50 | 16 | 17 | 26 | 23 | 16 | 60 | 1354 | 6.6 | 696
3.5839 | 1.9577 | 0.6147 | 0.0664 | 0.1271 | 0.0816 | 0.1404 | 0.0096 | 0.0688 | 0.0266 | 0.0013 | 0.0009 | 0.0001 | 0.033 | 0.0163 | 0.0028 | 1152.046 | 1149.819 | 1147.159 | 1147.647 | 1147.713 | 1093.342 | 0.5547779 | 8.32501 | 77 | 21 | 15 | 26 | 22 | 6 | 90 | 1352 | 6.6 | 717
3.5056 | 1.9419 | 0.6179 | 0.07 | 0.1259 | 0.0806 | 0.1438 | 0.0096 | 0.0692 | 0.0266 | 0.0011 | 0.0011 | 0.0001 | 0.0337 | 0.0162 | 0.0029 | 1153.179 | 1149.647 | 1146.379 | 1147.046 | 1148.084 | 1097.169 | 1.705451 | 12.14069 | 51 | 18 | 17 | 23 | 16 | 29 | 61 | 1357 | 6.6 | 695
3.4737 | 1.953 | 0.6145 | 0.0677 | 0.1269 | 0.0806 | 0.1426 | 0.0097 | 0.0686 | 0.0264 | 0.0016 | 0.0009 | 0.0001 | 0.0337 | 0.0164 | 0.003 | 1152.139 | 1149.536 | 1146.503 | 1147.45 | 1148.696 | 1097.135 | 2.192374 | 10.24587 | 53 | 18 | 15 | 27 | 16 | 24 | 63 | 1358 | 6.6 | 700
3.6102 | 1.928 | 0.5915 | 0.0676 | 0.1297 | 0.0795 | 0.1462 | 0.0097 | 0.0693 | 0.0252 | 0.0012 | 0.0008 | 0.0001 | 0.0344 | 0.0157 | 0.0028 | 1152.621 | 1148.465 | 1146.035 | 1146.899 | 1147.219 | 1093.656 | 1.183739 | 11.16915 | 55 | 19 | 18 | 18 | 27 | 19 | 67 | 1357 | 6.6 | 707
3.5433 | 1.843 | 0.6001 | 0.0662 | 0.1271 | 0.0861 | 0.138 | 0.0089 | 0.0692 | 0.0248 | 0.0013 | 0.0008 | 0.0001 | 0.0323 | 0.0156 | 0.0027 | 1155.155 | 1149.919 | 1145.936 | 1146.819 | 1147.995 | 1091.788 | 2.059065 | 14.54805 | 46 | 20 | 16 | 25 | 17 | 19 | 58 | 1365 | 6.6 | 699
3.5785 | 1.8432 | 0.588 | 0.0638 | 0.1273 | 0.0928 | 0.1325 | 0.0088 | 0.069 | 0.0232 | 0.0029 | 0.001 | 0.0001 | 0.0315 | 0.0154 | 0.0025 | 1154.154 | 1150.429 | 1146.538 | 1147.108 | 1147.657 | 1096.978 | 1.118505 | 13.31935 | 60 | 20 | 15 | 41 | 16 | 17 | 70 | 1355 | 6.6 | 719
3.6193 | 1.8743 | 0.5773 | 0.0563 | 0.1255 | 0.1019 | 0.1249 | 0.0081 | 0.0733 | 0.0209 | 0.0013 | 0.001 | 0.0001 | 0.0309 | 0.0144 | 0.0023 | 1153.691 | 1150.766 | 1146.253 | 1147.146 | 1147.611 | 1096.126 | 1.358075 | 12.92037 | 58 | 19 | 13 | 31 | 29 | 20 | 69 | 1371 | 6.6 | 710
3.6219 | 1.9107 | 0.5815 | 0.0533 | 0.1275 | 0.1014 | 0.1187 | 0.0077 | 0.0738 | 0.0204 | 0.0013 | 0.0009 | 0.0001 | 0.0294 | 0.0145 | 0.0023 | 1151.762 | 1148.833 | 1146.04 | 1146.404 | 1147.036 | 1094.775 | 0.9957671 | 10.0397 | 60 | 19 | 15 | 24 | 11 | 34 | 71 | 1366 | 6.6 | 734
3.5756 | 1.9583 | 0.5849 | 0.0519 | 0.1279 | 0.0996 | 0.1192 | 0.0078 | 0.0736 | 0.0203 | 0.0014 | 0.0009 | 0.0001 | 0.0291 | 0.0146 | 0.0023 | 1150.742 | 1148.253 | 1145.501 | 1145.934 | 1146.553 | 1091.085 | 1.052871 | 8.786078 | 64 | 18 | 13 | 23 | 11 | 31 | 76 | 1361 | 6.6 | 714
3.5607 | 1.9638 | 0.5852 | 0.0526 | 0.1319 | 0.0941 | 0.1235 | 0.0077 | 0.0768 | 0.0197 | 0.0019 | 0.0009 | 0.0001 | 0.029 | 0.0144 | 0.0022 | 1159.404 | 1150.719 | 1145.904 | 1147.702 | 1147.994 | 1094.884 | 2.089859 | 20.9233 | 57 | 21 | 23 | 29 | 30 | 7 | 69 | 1365 | 6.6 | 724
3.6017 | 1.9177 | 0.5781 | 0.0521 | 0.131 | 0.0968 | 0.1268 | 0.0076 | 0.0787 | 0.0191 | 0.0016 | 0.0011 | 0.0001 | 0.0291 | 0.0141 | 0.0021 | 1157.316 | 1152.913 | 1146.665 | 1147.762 | 1148.852 | 1096.111 | 2.187943 | 17.4033 | 55 | 18 | 16 | 32 | 24 | 20 | 65 | 1358 | 6.6 | 706
3.5978 | 1.9168 | 0.5792 | 0.0511 | 0.1317 | 0.0988 | 0.1229 | 0.0073 | 0.0786 | 0.0191 | 0.0015 | 0.0011 | 0.0001 | 0.0281 | 0.0142 | 0.0021 | 1156.451 | 1152.623 | 1147.165 | 1148.502 | 1149.316 | 1095.26 | 2.150801 | 15.17644 | 54 | 18 | 16 | 34 | 23 | 15 | 65 | 1365 | 6.6 | 711
3.5634 | 1.8569 | 0.5766 | 0.0501 | 0.1313 | 0.0912 | 0.1103 | 0.0068 | 0.0759 | 0.0184 | 0.0015 | 0.001 | 0.0001 | 0.0279 | 0.0136 | 0.002 | 1153.462 | 1150.699 | 1146.928 | 1147.64 | 1148.482 | 1095.461 | 1.55421 | 11.26591 | 52 | 17 | 15 | 37 | 17 | 21 | 62 | 1357 | 6.6 | 723
3.5512 | 1.863 | 0.5778 | 0.0485 | 0.1347 | 0.0907 | 0.1131 | 0.0066 | 0.0737 | 0.0179 | 0.0014 | 0.001 | 0.0001 | 0.0275 | 0.0135 | 0.0019 | 1155.374 | 1151.141 | 1146.072 | 1146.554 | 1147.818 | 1094.479 | 1.746469 | 15.27515 | 55 | 18 | 14 | 27 | 12 | 36 | 65 | 1361 | 6.6 | 717
3.5974 | 1.8194 | 0.5716 | 0.048 | 0.1336 | 0.0832 | 0.1227 | 0.0065 | 0.0742 | 0.0175 | 0.0014 | 0.001 | 0.0001 | 0.0271 | 0.0132 | 0.0018 | 1155.387 | 1148.927 | 1145.565 | 1146.614 | 1147.427 | 1094.287 | 1.862625 | 16.075 | 51 | 20 | 19 | 18 | 21 | 22 | 62 | 1362 | 6.6 | 700
3.6184 | 1.8726 | 0.5708 | 0.0422 | 0.1262 | 0.0805 | 0.1225 | 0.0065 | 0.0727 | 0.018 | 0.0015 | 0.0006 | 0.0001 | 0.0258 | 0.0136 | 0.0018 | 1152.695 | 1148.761 | 1145.833 | 1146.558 | 1147.523 | 1088.934 | 1.68984 | 10.76304 | 43 | 24 | 13 | 20 | 15 | 23 | 56 | 1365 | 6.6 | 717
3.5589 | 1.8473 | 0.5677 | 0.0461 | 0.1301 | 0.0845 | 0.1329 | 0.0068 | 0.0727 | 0.0176 | 0.0013 | 0.0012 | 0.0001 | 0.027 | 0.0132 | 0.0017 | 1152.364 | 1149.614 | 1146.426 | 1147.274 | 1147.728 | 1096.138 | 1.302545 | 10.56147 | 49 | 17 | 13 | 30 | 32 | 15 | 59 | 1369 | 6.6 | 721
3.6653 | 1.9418 | 0.575 | 0.0441 | 0.131 | 0.102 | 0.129 | 0.0411 | 0.0784 | 0.0171 | 0.0001 | 0.0007 | 0.0001 | 0.0246 | 0.0132 | 0.0014 | 1153.058 | 1150.279 | 1147.526 | 1147.917 | 1148.157 | 1095.156 | 0.6308175 | 9.553233 | 59 | 18 | 15 | 39 | 18 | 18 | 70 | 1378 | 6.6 | 714
3.6124 | 1.9779 | 0.6008 | 0.0448 | 0.1328 | 0.1022 | 0.1284 | 0.0326 | 0.0788 | 0.0179 | 0.0001 | 0.0005 | 0.0001 | 0.0245 | 0.0134 | 0.0015 | 1154.389 | 1151.237 | 1147.54 | 1148.131 | 1149.076 | 1095.752 | 1.536162 | 11.6799 | 54 | 17 | 14 | 34 | 17 | 25 | 64 | 1361 | 6.6 | 707
3.5981 | 1.9833 | 0.5987 | 0.044 | 0.1319 | 0.0938 | 0.1278 | 0.0189 | 0.0785 | 0.0183 | 0.0001 | 0.0006 | 0.0001 | 0.0234 | 0.0134 | 0.0016 | 1155.78 | 1150.154 | 1146.602 | 1147.925 | 1148.558 | 1093.084 | 1.956639 | 14.63884 | 44 | 18 | 16 | 24 | 25 | 15 | 55 | 1353 | 6.6 | 718
3.631 | 1.9899 | 0.5947 | 0.044 | 0.137 | 0.0835 | 0.1318 | 0.0169 | 0.081 | 0.0192 | 0.0001 | 0.0006 | 0.0001 | 0.0239 | 0.0132 | 0.0015 | 1154.167 | 1150.363 | 1148.041 | 1148.966 | 1149.183 | 1093.559 | 1.142173 | 10.10805 | 45 | 17 | 20 | 30 | 25 | 9 | 56 | 1350 | 6.6 | 713
3.6703 | 1.9984 | 0.5971 | 0.0409 | 0.1306 | 0.0741 | 0.1293 | 0.0125 | 0.0801 | 0.0196 | 0.0001 | 0.0003 | 0.0001 | 0.0233 | 0.013 | 0.0014 | 1156.296 | 1150.72 | 1147.692 | 1149.224 | 1149.695 | 1094.974 | 2.003196 | 14.03096 | 42 | 18 | 19 | 28 | 24 | 13 | 53 | 1355 | 6.6 | 710
3.5298 | 1.8665 | 0.5923 | 0.0423 | 0.1322 | 0.0688 | 0.1297 | 0.0129 | 0.0804 | 0.0191 | 0.0001 | 0.0008 | 0.0001 | 0.0245 | 0.0127 | 0.0014 | 1154.435 | 1151.77 | 1148.343 | 1148.712 | 1148.965 | 1095.017 | 0.6227214 | 10.25267 | 61 | 19 | 13 | 38 | 23 | 16 | 72 | 1364 | 6.6 | 712
3.4938 | 1.8861 | 0.6203 | 0.0419 | 0.1318 | 0.0768 | 0.1356 | 0.0143 | 0.0757 | 0.0186 | 0.0001 | 0.0008 | 0.0001 | 0.0242 | 0.0128 | 0.0015 | 1157.117 | 1152.386 | 1148.133 | 1149.521 | 1150.378 | 1094.944 | 2.244844 | 14.4506 | 58 | 20 | 17 | 25 | 29 | 14 | 72 | 1364 | 6.6 | 722
3.5176 | 1.8632 | 0.6105 | 0.0432 | 0.1344 | 0.0822 | 0.1347 | 0.0179 | 0.0759 | 0.0185 | 0.0001 | 0.0007 | 0.0001 | 0.0245 | 0.0127 | 0.0015 | 1154.526 | 1151.031 | 1146.919 | 1148.074 | 1148.597 | 1093.4 | 1.678461 | 12.44586 | 47 | 16 | 15 | 34 | 25 | 14 | 57 | 1355 | 6.6 | 721
3.4977 | 1.8631 | 0.6198 | 0.0423 | 0.1356 | 0.0841 | 0.1352 | 0.0197 | 0.0751 | 0.0185 | 0.0001 | 0.0009 | 0.0001 | 0.0246 | 0.0129 | 0.0015 | 1154.284 | 1149.894 | 1146.252 | 1147.302 | 1149.118 | 1092.991 | 2.86626 | 13.10454 | 44 | 18 | 16 | 28 | 14 | 24 | 57 | 1356 | 6.6 | 710
3.4736 | 1.9106 | 0.6138 | 0.0415 | 0.1359 | 0.0858 | 0.1332 | 0.0185 | 0.0743 | 0.018 | 0.0001 | 0.0008 | 0.0001 | 0.0243 | 0.0131 | 0.0015 | 1155.23 | 1151.612 | 1147.083 | 1148.82 | 1149.801 | 1096.155 | 2.718519 | 13.79134 | 45 | 17 | 14 | 29 | 22 | 20 | 55 | 1352 | 6.6 | 714
3.4776 | 1.9187 | 0.6201 | 0.0418 | 0.1373 | 0.0856 | 0.1319 | 0.0179 | 0.0741 | 0.0181 | 0.0001 | 0.0007 | 0.0001 | 0.0242 | 0.0132 | 0.0015 | 1154.773 | 1152.035 | 1148.199 | 1148.878 | 1148.957 | 1093.632 | 0.758064 | 10.75272 | 61 | 19 | 14 | 35 | 35 | 5 | 73 | 1341 | 6.6 | 700
3.5512 | 1.9478 | 0.617 | 0.0416 | 0.1334 | 0.085 | 0.1335 | 0.017 | 0.0737 | 0.0174 | 0.0001 | 0.0012 | 0.0001 | 0.0255 | 0.0132 | 0.0016 | 1153.701 | 1150.068 | 1147.058 | 1147.465 | 1148.329 | 1096.189 | 1.271542 | 11.5513 | 48 | 17 | 16 | 31 | 12 | 28 | 58 | 1340 | 6.6 | 706
3.5428 | 1.9561 | 0.6233 | 0.0416 | 0.132 | 0.0864 | 0.1365 | 0.0153 | 0.0724 | 0.0174 | 0.0001 | 0.001 | 0.0001 | 0.0257 | 0.0132 | 0.0016 | 1152.844 | 1150.815 | 1148.089 | 1148.453 | 1148.625 | 1093.742 | 0.5359557 | 8.045101 | 50 | 18 | 14 | 40 | 23 | 16 | 61 | 1352 | 6.6 | 722
3.5092 | 1.9929 | 0.6172 | 0.0404 | 0.1253 | 0.0936 | 0.1376 | 0.0136 | 0.0712 | 0.0176 | 0.0001 | 0.001 | 0.0001 | 0.0262 | 0.0133 | 0.0017 | 1154.553 | 1151.621 | 1148.084 | 1148.652 | 1148.828 | 1097.442 | 0.7440207 | 11.32588 | 62 | 17 | 14 | 29 | 33 | 9 | 72 | 1359 | 6.6 | 715
3.485 | 2.0995 | 0.6637 | 0.0371 | 0.1245 | 0.1064 | 0.1329 | 0.0121 | 0.0695 | 0.0192 | 0.0001 | 0.001 | 0.0001 | 0.027 | 0.0141 | 0.0019 | 1153.583 | 1150.545 | 1147.298 | 1148.051 | 1149.192 | 1092.768 | 1.893479 | 10.33422 | 63 | 18 | 15 | 22 | 14 | 31 | 75 | 1356 | 6.6 | 722
3.5141 | 2.0059 | 0.622 | 0.0424 | 0.1334 | 0.1053 | 0.1447 | 0.0112 | 0.0697 | 0.0169 | 0.0001 | 0.0009 | 0.0001 | 0.0286 | 0.0125 | 0.0017 | 1151.67 | 1149.241 | 1147.75 | 1148.136 | 1148.638 | 1096.827 | 0.887798 | 7.147672 | 53 | 17 | 17 | 16 | 11 | 39 | 63 | 1370 | 6.6 | 728
3.5327 | 2.013 | 0.6246 | 0.0396 | 0.1233 | 0.1064 | 0.146 | 0.0112 | 0.0695 | 0.0173 | 0.0001 | 0.0007 | 0.0001 | 0.0283 | 0.0127 | 0.0018 | 1150.121 | 1148.908 | 1147.857 | 1148.012 | 1148.021 | 1092.994 | 0.1636344 | 3.963399 | 79 | 17 | 11 | 23 | 16 | 1 | 90 | 1367 | 6.6 | 707
3.4671 | 1.998 | 0.6409 | 0.0407 | 0.1308 | 0.1065 | 0.1481 | 0.011 | 0.0695 | 0.0173 | 0.0001 | 0.001 | 0.0001 | 0.0287 | 0.0125 | 0.0017 | 1154.778 | 1150.639 | 1146.501 | 1146.835 | 1147.351 | 1093.668 | 0.8497471 | 13.54528 | 48 | 18 | 15 | 26 | 15 | 29 | 59 | 1357 | 6.6 | 713
3.5074 | 1.9892 | 0.6289 | 0.0402 | 0.1279 | 0.0996 | 0.1521 | 0.0103 | 0.0697 | 0.0172 | 0.0001 | 0.0009 | 0.0001 | 0.03 | 0.0122 | 0.0017 | 1157.248 | 1152.217 | 1146.654 | 1147.846 | 1148.333 | 1093.931 | 1.679048 | 16.73208 | 55 | 17 | 16 | 25 | 37 | 14 | 66 | 1355 | 6.6 | 716
3.538 | 2.0318 | 0.6313 | 0.0383 | 0.1264 | 0.1079 | 0.1316 | 0.0102 | 0.07 | 0.0175 | 0.0001 | 0.0007 | 0.0001 | 0.0285 | 0.0126 | 0.0018 | 1155.371 | 1152.053 | 1147.703 | 1148.347 | 1148.58 | 1093.1 | 0.8775953 | 12.31354 | 61 | 18 | 15 | 37 | 31 | 12 | 72 | 1345 | 6.6 | 707
3.5274 | 1.9873 | 0.6204 | 0.04 | 0.1274 | 0.0961 | 0.1126 | 0.0099 | 0.0709 | 0.0171 | 0.0001 | 0.0007 | 0.0001 | 0.0284 | 0.0122 | 0.0017 | 1156.763 | 1151.611 | 1147.555 | 1148.961 | 1149.853 | 1098.532 | 2.298148 | 15.8139 | 59 | 17 | 18 | 29 | 23 | 21 | 69 | 1350 | 6.6 | 714
3.5088 | 1.9958 | 0.6289 | 0.0403 | 0.1335 | 0.0959 | 0.1149 | 0.0096 | 0.071 | 0.0173 | 0.0001 | 0.0009 | 0.0001 | 0.0281 | 0.0123 | 0.0017 | 1157.366 | 1152.591 | 1147.717 | 1149.09 | 1149.412 | 1093.025 | 1.695279 | 14.99645 | 50 | 18 | 16 | 28 | 34 | 10 | 62 | 1385 | 6.6 | 717
3.4843 | 1.9653 | 0.6277 | 0.0412 | 0.1249 | 0.099 | 0.1303 | 0.0264 | 0.0791 | 0.02 | 0.0001 | 0.0009 | 0.0001 | 0.0264 | 0.0131 | 0.0015 | 1157.337 | 1152.506 | 1146.815 | 1147.53 | 1148.694 | 1096.25 | 1.879096 | 17.22444 | 60 | 18 | 16 | 29 | 17 | 30 | 70 | 1378 | 6.6 | 714
3.5011 | 1.9631 | 0.6322 | 0.0424 | 0.1258 | 0.0967 | 0.1339 | 0.0265 | 0.0781 | 0.0204 | 0.0001 | 0.0007 | 0.0001 | 0.0261 | 0.0131 | 0.0015 | 1157.26 | 1150.961 | 1147.172 | 1148.085 | 1148.971 | 1095.593 | 1.798873 | 16.35792 | 52 | 20 | 20 | 20 | 26 | 19 | 63 | 1372 | 6.6 | 713
3.4808 | 2.016 | 0.6633 | 0.0439 | 0.1276 | 0.0822 | 0.1338 | 0.0135 | 0.0751 | 0.0231 | 0.0001 | 0.0008 | 0.0001 | 0.0249 | 0.0139 | 0.0014 | 1155.952 | 1152.755 | 1148.417 | 1149.61 | 1150.496 | 1097.844 | 2.078914 | 12.9666 | 51 | 16 | 14 | 28 | 22 | 18 | 61 | 1356 | 6.6 | 710
3.6196 | 2.1179 | 0.6998 | 0.0411 | 0.1251 | 0.0867 | 0.1357 | 0.0077 | 0.0758 | 0.0265 | 0.0001 | 0.0004 | 0.0001 | 0.024 | 0.0149 | 0.0015 | 1155.549 | 1153.289 | 1149.244 | 1149.654 | 1150.525 | 1097.811 | 1.281154 | 10.92067 | 61 | 17 | 12 | 28 | 12 | 34 | 71 | 1350 | 6.6 | 718
3.4958 | 2.0507 | 0.6838 | 0.0454 | 0.1271 | 0.0855 | 0.1365 | 0.0071 | 0.074 | 0.0244 | 0.0001 | 0.0008 | 0.0001 | 0.0243 | 0.0144 | 0.0014 | 1158.182 | 1152.894 | 1147.971 | 1149.606 | 1151.018 | 1098.206 | 3.047282 | 17.02596 | 57 | 19 | 17 | 24 | 22 | 26 | 68 | 1359 | 6.9 | 721
3.4953 | 2.0463 | 0.6999 | 0.0461 | 0.1292 | 0.0838 | 0.1363 | 0.0061 | 0.0725 | 0.0242 | 0.0001 | 0.0009 | 0.0001 | 0.0242 | 0.0144 | 0.0014 | 1156.468 | 1152.064 | 1148.074 | 1149.094 | 1149.739 | 1094.858 | 1.665116 | 13.62583 | 60 | 18 | 19 | 23 | 30 | 20 | 71 | 1361 | 6.9 | 711
3.5284 | 2.0327 | 0.7052 | 0.0458 | 0.1278 | 0.0842 | 0.135 | 0.0061 | 0.0711 | 0.0248 | 0.0001 | 0.0009 | 0.0001 | 0.024 | 0.0146 | 0.0014 | 1157.894 | 1152.592 | 1148.17 | 1150.021 | 1151.212 | 1096.221 | 3.04185 | 15.76713 | 52 | 17 | 18 | 23 | 22 | 23 | 63 | 1354 | 6.9 | 711
3.5322 | 2.017 | 0.6683 | 0.0456 | 0.1261 | 0.0835 | 0.1373 | 0.0064 | 0.0713 | 0.0225 | 0.0001 | 0.0008 | 0.0001 | 0.0244 | 0.014 | 0.0014 | 1157.927 | 1151.503 | 1147.102 | 1147.913 | 1149.821 | 1094.597 | 2.719227 | 17.09349 | 56 | 17 | 20 | 23 | 11 | 29 | 67 | 1365 | 6.9 | 713
3.538 | 1.9731 | 0.6713 | 0.0435 | 0.1234 | 0.0856 | 0.1392 | 0.0068 | 0.0751 | 0.0223 | 0.0001 | 0.0008 | 0.0001 | 0.0245 | 0.0142 | 0.0014 | 1156.304 | 1151.467 | 1148.188 | 1149.045 | 1150.119 | 1098.021 | 1.931125 | 13.92562 | 60 | 20 | 18 | 27 | 18 | 27 | 72 | 1357 | 6.9 | 698
3.5574 | 1.9454 | 0.6463 | 0.0456 | 0.1258 | 0.0844 | 0.141 | 0.0069 | 0.0777 | 0.0217 | 0.0001 | 0.0008 | 0.0001 | 0.0248 | 0.0136 | 0.0013 | 1153.28 | 1151.055 | 1148.636 | 1149.439 | 1149.746 | 1098.168 | 1.109265 | 8.425794 | 57 | 17 | 16 | 26 | 28 | 19 | 66 | 1360 | 6.9 | 710
3.5099 | 1.9472 | 0.6602 | 0.0439 | 0.1343 | 0.0878 | 0.1333 | 0.0064 | 0.0786 | 0.0231 | 0.0001 | 0.0009 | 0.0001 | 0.0242 | 0.014 | 0.0014 | 1152.821 | 1150.542 | 1148.997 | 1149.643 | 1150.048 | 1098.578 | 1.051035 | 7.04851 | 52 | 18 | 18 | 22 | 27 | 19 | 62 | 1364 | 6.9 | 705
3.5209 | 1.9981 | 0.5479 | 0.041 | 0.1364 | 0.0867 | 0.1175 | 0.0052 | 0.0823 | 0.0172 | 0.0005 | 0.0012 | 0.0001 | 0.0218 | 0.0123 | 0.0014 | 1156.662 | 1151.443 | 1145.128 | 1146.651 | 1147.562 | 1092.852 | 2.433779 | 18.07459 | 61 | 18 | 16 | 32 | 27 | 19 | 73 | 1350 | 6.6 | 722
3.5993 | 1.9862 | 0.5575 | 0.0362 | 0.1366 | 0.0938 | 0.1199 | 0.005 | 0.0811 | 0.0175 | 0.0005 | 0.0006 | 0.0001 | 0.022 | 0.0122 | 0.0014 | 1156.129 | 1151.388 | 1145.028 | 1146.074 | 1146.574 | 1091.793 | 1.545886 | 17.25416 | 56 | 18 | 16 | 44 | 21 | 14 | 68 | 1349 | 6.6 | 740
3.3698 | 1.9889 | 0.5817 | 0.0411 | 0.1488 | 0.0653 | 0.0812 | 0.005 | 0.0726 | 0.0195 | 0.0049 | 0.0006 | 0.0001 | 0.0215 | 0.0125 | 0.0014 | 1155.087 | 1149.803 | 1146.029 | 1147.257 | 1148.653 | 1090.28 | 2.623555 | 13.97654 | 45 | 21 | 17 | 26 | 18 | 23 | 58 | 1360 | 6.6 | 718
3.5406 | 1.9832 | 0.5579 | 0.0404 | 0.1374 | 0.1004 | 0.1306 | 0.0054 | 0.0803 | 0.0179 | 0.0003 | 0.0011 | 0.0001 | 0.0225 | 0.0125 | 0.0015 | 1154.608 | 1150.845 | 1146.625 | 1147.938 | 1148.518 | 1094.123 | 1.893034 | 13.19855 | 52 | 17 | 15 | 35 | 27 | 15 | 63 | 1361 | 6.6 | 708
3.608 | 2.0681 | 0.5817 | 0.0384 | 0.1299 | 0.0985 | 0.1224 | 0.0049 | 0.0769 | 0.0187 | 0.0008 | 0.001 | 0.0001 | 0.0213 | 0.0131 | 0.0016 | 1156.335 | 1151.249 | 1146.382 | 1147.193 | 1148.388 | 1094.034 | 2.006631 | 15.97552 | 56 | 19 | 17 | 33 | 20 | 26 | 67 | 1356 | 6.6 | 720
3.5754 | 2.0053 | 0.5963 | 0.0423 | 0.1351 | 0.094 | 0.1155 | 0.005 | 0.0811 | 0.0189 | 0.0004 | 0.0011 | 0.0001 | 0.0219 | 0.013 | 0.0016 | 1156.928 | 1151.793 | 1145.296 | 1146.787 | 1147.739 | 1095.126 | 2.443108 | 18.82226 | 56 | 20 | 17 | 32 | 29 | 21 | 68 | 1354 | 6.6 | 716
3.5042 | 1.9432 | 0.5959 | 0.0429 | 0.1288 | 0.092 | 0.1201 | 0.0054 | 0.0811 | 0.0192 | 0.0002 | 0.0012 | 0.0001 | 0.0222 | 0.0133 | 0.0016 | 1155.176 | 1150.011 | 1144.951 | 1146.426 | 1147.39 | 1094.272 | 2.438698 | 16.78767 | 53 | 20 | 17 | 26 | 29 | 22 | 64 | 1363 | 6.6 | 725
3.4924 | 2.0269 | 0.6267 | 0.0384 | 0.1557 | 0.1276 | 0.1619 | 0.0078 | 0.0757 | 0.0179 | 0.0009 | 0.0012 | 0.0001 | 0.0317 | 0.0127 | 0.0021 | 1151.716 | 1149.033 | 1145.832 | 1146.299 | 1146.507 | 1089.769 | 0.6752049 | 9.497769 | 64 | 26 | 12 | 33 | 24 | 14 | 79 | 1367 | 6.6 | 732
3.485 | 1.9945 | 0.617 | 0.0369 | 0.1489 | 0.1101 | 0.136 | 0.008 | 0.0728 | 0.0181 | 0.0001 | 0.0007 | 0.0001 | 0.0319 | 0.0125 | 0.0025 | 1150.121 | 1148.359 | 1145.335 | 1145.932 | 1146.105 | 1092.885 | 0.7702758 | 8.363056 | 49 | 18 | 12 | 39 | 18 | 8 | 60 | 1358 | 6.6 | 733
3.474 | 2.0034 | 0.6084 | 0.0385 | 0.1469 | 0.0947 | 0.1241 | 0.0082 | 0.0737 | 0.0179 | 0.0001 | 0.0011 | 0.0001 | 0.0328 | 0.0122 | 0.0024 | 1148.659 | 1146.906 | 1145.007 | 1146.117 | 1146.74 | 1091.349 | 1.732591 | 6.371969 | 41 | 20 | 16 | 24 | 15 | 11 | 52 | 1358 | 6.6 | 714
3.4343 | 2.0046 | 0.5986 | 0.0392 | 0.1491 | 0.0942 | 0.1285 | 0.008 | 0.0725 | 0.0179 | 0.0001 | 0.0011 | 0.0001 | 0.0325 | 0.0119 | 0.0024 | 1148.75 | 1147.723 | 1146.142 | 1146.72 | 1146.859 | 1096.02 | 0.7174153 | 4.946813 | 51 | 21 | 13 | 35 | 23 | 9 | 61 | 1359 | 6.6 | 705
3.4204 | 2.0184 | 0.5976 | 0.0387 | 0.1454 | 0.0905 | 0.1309 | 0.0079 | 0.074 | 0.0178 | 0.0001 | 0.0011 | 0.0001 | 0.0328 | 0.0117 | 0.0024 | 1152.609 | 1149.269 | 1144.454 | 1146.114 | 1147.074 | 1093.245 | 2.620505 | 13.73768 | 44 | 19 | 13 | 31 | 19 | 13 | 56 | 1361 | 6.6 | 736
3.4649 | 1.94 | 0.5931 | 0.0396 | 0.1464 | 0.0828 | 0.1304 | 0.0073 | 0.0801 | 0.0178 | 0.0001 | 0.0011 | 0.0001 | 0.0312 | 0.0112 | 0.0022 | 1154.081 | 1150.092 | 1144.826 | 1145.362 | 1145.469 | 1090.532 | 0.6430143 | 14.56379 | 56 | 29 | 12 | 32 | 33 | 8 | 71 | 1359 | 6.6 | 722
3.459 | 1.9526 | 0.5971 | 0.0361 | 0.139 | 0.0828 | 0.1211 | 0.0064 | 0.0805 | 0.0185 | 0.0001 | 0.0005 | 0.0001 | 0.0287 | 0.011 | 0.0019 | 1166.326 | 1156.633 | 1141.372 | 1142.792 | 1144.037 | 1090.615 | 2.665112 | 32.95952 | 54 | 24 | 16 | 37 | 21 | 23 | 68 | 1350 | 6.6 | 707
3.4995 | 1.9167 | 0.5894 | 0.0381 | 0.1431 | 0.0837 | 0.128 | 0.0072 | 0.0814 | 0.0177 | 0.0001 | 0.0011 | 0.0001 | 0.0303 | 0.0112 | 0.0021 | 1151.132 | 1147.575 | 1144.56 | 1146.672 | 1147.905 | 1091.553 | 3.345584 | 11.03097 | 41 | 17 | 15 | 22 | 19 | 13 | 52 | 1357 | 6.6 | 722
3.5096 | 1.9043 | 0.577 | 0.0383 | 0.1487 | 0.0924 | 0.1285 | 0.0071 | 0.0838 | 0.0171 | 0.0001 | 0.0012 | 0.0001 | 0.0298 | 0.0111 | 0.0019 | 1152.907 | 1149.629 | 1145.29 | 1145.85 | 1146.255 | 1090.717 | 0.9651643 | 12.24835 | 54 | 22 | 13 | 45 | 20 | 14 | 67 | 1352 | 6.6 | 713
3.4965 | 1.8943 | 0.5787 | 0.0369 | 0.1484 | 0.0968 | 0.1307 | 0.0071 | 0.0822 | 0.0174 | 0.0001 | 0.0009 | 0.0001 | 0.0298 | 0.0112 | 0.0019 | 1151.433 | 1148.863 | 1146.056 | 1146.998 | 1147.72 | 1094.083 | 1.663207 | 9.375167 | 49 | 22 | 11 | 29 | 25 | 18 | 61 | 1355 | 6.6 | 722
3.5208 | 1.9036 | 0.5842 | 0.0389 | 0.151 | 0.0969 | 0.1296 | 0.0073 | 0.0809 | 0.0169 | 0.0001 | 0.0011 | 0.0001 | 0.0309 | 0.0112 | 0.0019 | 1154.734 | 1151.448 | 1145.909 | 1147.078 | 1147.494 | 1092.561 | 1.585005 | 14.19397 | 54 | 23 | 12 | 34 | 28 | 13 | 68 | 1358 | 6.6 | 736
3.4779 | 1.9197 | 0.5768 | 0.0385 | 0.1549 | 0.1015 | 0.1368 | 0.0082 | 0.0819 | 0.0168 | 0.0001 | 0.0013 | 0.0001 | 0.0327 | 0.0112 | 0.002 | 1154.863 | 1150.256 | 1144.304 | 1145.166 | 1145.563 | 1092.29 | 1.259006 | 16.87385 | 55 | 26 | 13 | 32 | 28 | 15 | 69 | 1352 | 6.6 | 731
3.5226 | 1.8811 | 0.596 | 0.0373 | 0.151 | 0.1046 | 0.1247 | 0.0079 | 0.0827 | 0.017 | 0.0001 | 0.0012 | 0.0001 | 0.0326 | 0.0115 | 0.0019 | 1154.69 | 1150.396 | 1145.235 | 1146.457 | 1147.109 | 1092.455 | 1.873831 | 15.19219 | 51 | 19 | 12 | 33 | 23 | 15 | 63 | 1360 | 6.6 | 735
3.4525 | 1.9135 | 0.5946 | 0.0401 | 0.1534 | 0.1145 | 0.1303 | 0.008 | 0.0842 | 0.0182 | 0.0001 | 0.0011 | 0.0001 | 0.0329 | 0.0117 | 0.002 | 1155.001 | 1150.63 | 1144.694 | 1145.68 | 1146.245 | 1092.86 | 1.550957 | 16.58662 | 50 | 22 | 14 | 33 | 28 | 18 | 63 | 1365 | 6.6 | 731
3.484 | 1.9507 | 0.6084 | 0.0358 | 0.1395 | 0.0972 | 0.1264 | 0.0077 | 0.0855 | 0.0201 | 0.0001 | 0.0008 | 0.0001 | 0.0312 | 0.012 | 0.002 | 1154.51 | 1150.055 | 1145.487 | 1145.979 | 1146.842 | 1095.439 | 1.354554 | 15.27465 | 55 | 20 | 15 | 35 | 11 | 29 | 66 | 1360 | 6.6 | 733
3.4814 | 1.9563 | 0.6054 | 0.0398 | 0.1498 | 0.0937 | 0.1348 | 0.0081 | 0.0862 | 0.0195 | 0.0001 | 0.0011 | 0.0001 | 0.0321 | 0.0118 | 0.0021 | 1154.612 | 1150.002 | 1144.803 | 1145.599 | 1146.555 | 1091.444 | 1.751971 | 15.52855 | 54 | 21 | 16 | 39 | 15 | 21 | 67 | 1367 | 6.6 | 717
3.5023 | 1.9445 | 0.607 | 0.0382 | 0.1484 | 0.0986 | 0.1328 | 0.008 | 0.086 | 0.0197 | 0.0001 | 0.0012 | 0.0001 | 0.0331 | 0.0117 | 0.0021 | 1152.324 | 1149.471 | 1146.236 | 1146.806 | 1146.951 | 1093.059 | 0.7157059 | 10.27345 | 64 | 23 | 13 | 40 | 18 | 8 | 77 | 1362 | 6.6 | 714
3.4411 | 2.0832 | 0.6377 | 0.0403 | 0.1489 | 0.0999 | 0.1292 | 0.0075 | 0.084 | 0.0212 | 0.0001 | 0.001 | 0.0001 | 0.0316 | 0.0118 | 0.002 | 1150.403 | 1148.724 | 1147.171 | 1148.802 | 1149.095 | 1092.598 | 1.924199 | 5.590271 | 58 | 31 | 11 | 21 | 34 | 10 | 76 | 1368 | 6.6 | 711
3.4237 | 1.9544 | 0.5806 | 0.0394 | 0.1356 | 0.0927 | 0.1223 | 0.0074 | 0.0767 | 0.0163 | 0.0001 | 0.0014 | 0.0001 | 0.0337 | 0.012 | 0.0016 | 1157.141 | 1152.341 | 1144.801 | 1145.372 | 1146.156 | 1091.258 | 1.354967 | 18.7305 | 64 | 27 | 13 | 39 | 15 | 20 | 80 | 1346 | 6.6 | 707
3.5164 | 2.0301 | 0.6266 | 0.0364 | 0.1354 | 0.0905 | 0.132 | 0.0067 | 0.0725 | 0.0176 | 0.0001 | 0.0015 | 0.0001 | 0.0346 | 0.0125 | 0.0014 | 1149.433 | 1147.271 | 1144.181 | 1146.817 | 1147.317 | 1095.505 | 3.135448 | 9.738229 | 44 | 19 | 13 | 31 | 27 | 9 | 55 | 1355 | 6.6 | 712
3.46 | 1.9919 | 0.6589 | 0.0373 | 0.1365 | 0.0892 | 0.1355 | 0.0066 | 0.0734 | 0.0195 | 0.0001 | 0.0013 | 0.0001 | 0.0353 | 0.0128 | 0.0015 | 1152.833 | 1148.979 | 1145.238 | 1146.594 | 1148.03 | 1096.276 | 2.792457 | 13.42908 | 49 | 18 | 17 | 31 | 18 | 20 | 60 | 1352 | 6.6 | 714
3.4382 | 1.9634 | 0.6599 | 0.0372 | 0.1414 | 0.0883 | 0.1313 | 0.0065 | 0.0741 | 0.0203 | 0.0001 | 0.001 | 0.0001 | 0.0352 | 0.0128 | 0.0014 | 1150.858 | 1148.93 | 1146.2 | 1147.279 | 1147.584 | 1095.465 | 1.384504 | 8.408841 | 51 | 19 | 14 | 39 | 24 | 11 | 62 | 1356 | 6.6 | 704
3.4825 | 1.9503 | 0.6461 | 0.0372 | 0.1321 | 0.0885 | 0.1334 | 0.0063 | 0.0753 | 0.0201 | 0.0001 | 0.0009 | 0.0001 | 0.0344 | 0.0125 | 0.0013 | 1154.474 | 1151.172 | 1145.727 | 1146.07 | 1146.258 | 1090.978 | 0.5310835 | 13.77564 | 64 | 26 | 13 | 40 | 23 | 11 | 79 | 1345 | 6.6 | 711
3.4928 | 1.9291 | 0.6291 | 0.0366 | 0.1391 | 0.0925 | 0.1389 | 0.0068 | 0.0757 | 0.0195 | 0.0001 | 0.0008 | 0.0001 | 0.0344 | 0.0129 | 0.0015 | 1152.819 | 1150.189 | 1146.088 | 1146.221 | 1146.548 | 1089.705 | 0.4594843 | 10.66401 | 67 | 28 | 12 | 35 | 10 | 28 | 84 | 1365 | 6.6 | 708
3.5748 | 1.9462 | 0.61 | 0.0361 | 0.1399 | 0.0907 | 0.1324 | 0.0068 | 0.0753 | 0.019 | 0.0001 | 0.0008 | 0.0001 | 0.0343 | 0.0126 | 0.0015 | 1154.416 | 1150.491 | 1145.685 | 1146.574 | 1147.312 | 1096.003 | 1.626606 | 14.9456 | 56 | 22 | 14 | 37 | 17 | 21 | 68 | 1364 | 6.6 | 708
3.5753 | 1.9433 | 0.6133 | 0.0352 | 0.14 | 0.0931 | 0.1341 | 0.0064 | 0.0726 | 0.0194 | 0.0001 | 0.0007 | 0.0001 | 0.0332 | 0.0128 | 0.0015 | 1152.971 | 1150.705 | 1147.599 | 1148.083 | 1148.333 | 1095.39 | 0.733229 | 9.328884 | 57 | 20 | 13 | 40 | 22 | 15 | 69 | 1364 | 6.6 | 712
3.5046 | 1.9474 | 0.616 | 0.0361 | 0.1408 | 0.095 | 0.1362 | 0.0067 | 0.0739 | 0.019 | 0.0001 | 0.001 | 0.0001 | 0.0335 | 0.0127 | 0.0015 | 1155.085 | 1150.541 | 1146.425 | 1148.773 | 1150.357 | 1095.085 | 3.931259 | 14.43307 | 52 | 23 | 17 | 24 | 18 | 17 | 65 | 1351 | 6.6 | 724
3.5139 | 1.9745 | 0.6326 | 0.0364 | 0.1406 | 0.0982 | 0.1444 | 0.0067 | 0.0799 | 0.0193 | 0.0001 | 0.001 | 0.0001 | 0.0341 | 0.0128 | 0.0015 | 1154.136 | 1150.65 | 1147.334 | 1148.293 | 1148.336 | 1094.836 | 1.002363 | 11.46991 | 45 | 20 | 16 | 38 | 27 | 4 | 56 | 1362 | 6.6 | 706
3.4895 | 1.9907 | 0.6255 | 0.0368 | 0.1374 | 0.0975 | 0.1361 | 0.0069 | 0.0766 | 0.0188 | 0.0001 | 0.0011 | 0.0001 | 0.0344 | 0.0129 | 0.0015 | 1150.492 | 1148.753 | 1147.106 | 1147.106 | 1147.106 | 1089.481 | 0 | 0 | 102 | 27 | 13 | 30 | 0 | 0 | 120 | 1364 | 6.6 | 713
3.4963 | 1.9873 | 0.6128 | 0.0344 | 0.1394 | 0.0946 | 0.1326 | 0.0072 | 0.0748 | 0.0183 | 0.0001 | 0.0007 | 0.0001 | 0.0346 | 0.0128 | 0.0015 | 1150.825 | 1148.924 | 1146.041 | 1146.036 | 1146.037 | 1090.783 | 0 | 7.968289 | 63 | 22 | 10 | 67 | 1 | 1 | 77 | 1365 | 6.6 | 700
3.5093 | 1.9709 | 0.6182 | 0.0347 | 0.1368 | 0.0934 | 0.1321 | 0.0071 | 0.074 | 0.0182 | 0.0001 | 0.001 | 0.0001 | 0.0347 | 0.0128 | 0.0015 | 1155.008 | 1149.083 | 1145.195 | 1146.721 | 1147.585 | 1084.119 | 2.390358 | 13.84332 | 36 | 30 | 14 | 26 | 18 | 11 | 52 | 1380 | 6.6 | 719
3.4651 | 1.9522 | 0.628 | 0.0356 | 0.1409 | 0.0907 | 0.134 | 0.0074 | 0.0738 | 0.0185 | 0.0001 | 0.001 | 0.0001 | 0.0358 | 0.0129 | 0.0015 | 1154.776 | 1150.7 | 1146.389 | 1147.207 | 1147.67 | 1094.449 | 1.280534 | 13.90285 | 55 | 21 | 14 | 28 | 27 | 18 | 67 | 1356 | 6.6 | 727
3.5186 | 2.0156 | 0.6344 | 0.0333 | 0.1441 | 0.0949 | 0.1408 | 0.0082 | 0.0776 | 0.0177 | 0.0001 | 0.0009 | 0.0001 | 0.0402 | 0.0126 | 0.0016 | 1160.079 | 1154.558 | 1145.048 | 1146.951 | 1148.161 | 1091.428 | 3.112919 | 21.89424 | 51 | 27 | 12 | 34 | 25 | 20 | 67 | 1359 | 6.6 | 749
3.5738 | 1.9889 | 0.64 | 0.031 | 0.14 | 0.0959 | 0.1391 | 0.0084 | 0.0798 | 0.0169 | 0.0001 | 0.001 | 0.0001 | 0.0411 | 0.0124 | 0.0016 | 1161.09 | 1151.707 | 1144.273 | 1145.574 | 1146.356 | 1090.03 | 2.082956 | 23.66538 | 43 | 23 | 18 | 29 | 24 | 17 | 56 | 1350 | 6.6 | 727
3.5226 | 1.9902 | 0.643 | 0.0321 | 0.1435 | 0.098 | 0.1411 | 0.0086 | 0.0795 | 0.0168 | 0.0001 | 0.0009 | 0.0001 | 0.0415 | 0.0125 | 0.0017 | 1156.935 | 1151.574 | 1145.26 | 1146.397 | 1147.217 | 1094.633 | 1.957156 | 18.73922 | 55 | 21 | 15 | 32 | 24 | 18 | 68 | 1345 | 6.6 | 708
3.4951 | 1.9854 | 0.6475 | 0.0317 | 0.1428 | 0.0979 | 0.1347 | 0.0085 | 0.0785 | 0.0171 | 0.0001 | 0.0009 | 0.0001 | 0.0411 | 0.0123 | 0.0016 | 1156.849 | 1152.614 | 1146.803 | 1147.458 | 1147.866 | 1092.407 | 1.062873 | 15.5884 | 61 | 21 | 14 | 33 | 21 | 19 | 74 | 1358 | 6.6 | 734
3.4958 | 1.9357 | 0.6838 | 0.0337 | 0.1533 | 0.097 | 0.1319 | 0.0089 | 0.0809 | 0.0173 | 0.0001 | 0.0008 | 0.0001 | 0.0415 | 0.0122 | 0.0016 | 1155.843 | 1151.899 | 1146.459 | 1147.546 | 1148.206 | 1096.241 | 1.747043 | 15.74533 | 56 | 22 | 14 | 34 | 21 | 22 | 69 | 1372 | 6.6 | 719
3.5756 | 2.0126 | 0.6413 | 0.0304 | 0.1376 | 0.1013 | 0.1392 | 0.0086 | 0.0782 | 0.0173 | 0.0001 | 0.0006 | 0.0001 | 0.0407 | 0.0125 | 0.0016 | 1153.842 | 1150.957 | 1147.942 | 1148.908 | 1149.36 | 1096.309 | 1.418045 | 10.25381 | 52 | 21 | 13 | 28 | 27 | 15 | 64 | 1371 | 6.6 | 724
3.5423 | 1.9396 | 0.6176 | 0.0328 | 0.144 | 0.1034 | 0.1419 | 0.0091 | 0.0749 | 0.0157 | 0.0001 | 0.0011 | 0.0001 | 0.0425 | 0.012 | 0.0016 | 1152.851 | 1150.073 | 1146.553 | 1147.453 | 1147.704 | 1094.247 | 1.150434 | 10.74568 | 55 | 23 | 14 | 38 | 23 | 10 | 68 | 1352 | 6.6 | 736
3.5401 | 2.1117 | 0.6608 | 0.0322 | 0.1304 | 0.093 | 0.1284 | 0.0083 | 0.0612 | 0.0169 | 0.0001 | 0.0007 | 0.0001 | 0.0405 | 0.0124 | 0.0017 | 1155.638 | 1151.822 | 1147.843 | 1149.194 | 1149.256 | 1096.046 | 1.413341 | 13.08023 | 60 | 20 | 14 | 29 | 41 | 4 | 72 | 1373 | 6.6 | 715
3.5007 | 2.0913 | 0.6624 | 0.0305 | 0.125 | 0.0914 | 0.1335 | 0.0082 | 0.0617 | 0.017 | 0.0001 | 0.0003 | 0.0001 | 0.0387 | 0.0122 | 0.0016 | 1156.1 | 1152.296 | 1146.951 | 1148.816 | 1149.994 | 1091.516 | 3.042884 | 14.1661 | 46 | 29 | 10 | 26 | 23 | 19 | 62 | 1354 | 6.6 | 717
3.5372 | 2.0536 | 0.6598 | 0.0322 | 0.1261 | 0.0933 | 0.1308 | 0.0076 | 0.0691 | 0.0164 | 0.0001 | 0.0007 | 0.0001 | 0.0363 | 0.0118 | 0.0015 | 1157.53 | 1153.43 | 1147.281 | 1148.276 | 1148.812 | 1095.54 | 1.530204 | 16.53211 | 56 | 20 | 13 | 34 | 25 | 14 | 68 | 1365 | 6.6 | 728
3.4828 | 2.0855 | 0.6793 | 0.0315 | 0.1325 | 0.0929 | 0.1287 | 0.0079 | 0.0697 | 0.0171 | 0.0001 | 0.0006 | 0.0001 | 0.0352 | 0.0123 | 0.0017 | 1157.485 | 1153.159 | 1146.272 | 1148.116 | 1149.401 | 1095.751 | 3.128312 | 18.1632 | 46 | 21 | 13 | 39 | 18 | 17 | 58 | 1353 | 6.6 | 715
3.4722 | 2.0189 | 0.6406 | 0.0323 | 0.1301 | 0.0933 | 0.1363 | 0.0083 | 0.0716 | 0.0165 | 0.0001 | 0.0009 | 0.0001 | 0.036 | 0.012 | 0.0017 | 1155.983 | 1150.524 | 1145.564 | 1147.907 | 1148.825 | 1092.81 | 3.260429 | 16.49206 | 41 | 19 | 14 | 28 | 29 | 14 | 53 | 1349 | 6.6 | 727
3.5317 | 2.0244 | 0.6337 | 0.0311 | 0.1254 | 0.0939 | 0.1375 | 0.0084 | 0.0706 | 0.0162 | 0.0001 | 0.0008 | 0.0001 | 0.0359 | 0.0119 | 0.0017 | 1156.74 | 1151.806 | 1146.592 | 1148.453 | 1149.084 | 1097.278 | 2.491878 | 17.0655 | 54 | 19 | 15 | 29 | 29 | 16 | 66 | 1370 | 6.6 | 734
3.5067 | 2.0349 | 0.6432 | 0.0316 | 0.1314 | 0.0919 | 0.1329 | 0.0084 | 0.0682 | 0.0162 | 0.0001 | 0.0007 | 0.0001 | 0.0363 | 0.012 | 0.0017 | 1153.931 | 1150.362 | 1145.543 | 1147.921 | 1148.911 | 1088.623 | 3.36773 | 12.84375 | 42 | 31 | 11 | 26 | 24 | 14 | 58 | 1365 | 6.6 | 718
3.6169 | 2.0853 | 0.6784 | 0.0291 | 0.1245 | 0.092 | 0.1299 | 0.0086 | 0.0699 | 0.0181 | 0.003 | 0.0005 | 0.0001 | 0.0356 | 0.0126 | 0.0017 | 1155.311 | 1151.693 | 1148.179 | 1149.052 | 1149.332 | 1095.168 | 1.152944 | 11.85818 | 56 | 20 | 14 | 26 | 29 | 16 | 68 | 1356 | 6.6 | 710
3.4932 | 1.9544 | 0.6587 | 0.0326 | 0.1239 | 0.0871 | 0.1293 | 0.0087 | 0.0737 | 0.0164 | 0.0004 | 0.0009 | 0.0001 | 0.0383 | 0.012 | 0.0017 | 1153.947 | 1150.608 | 1147.074 | 1148.549 | 1148.631 | 1096.109 | 1.557049 | 11.88457 | 51 | 20 | 13 | 32 | 29 | 3 | 62 | 1355 | 6.6 | 711
3.4925 | 1.9162 | 0.6581 | 0.0322 | 0.1263 | 0.0848 | 0.1361 | 0.009 | 0.073 | 0.0162 | 0.0001 | 0.0009 | 0.0001 | 0.0394 | 0.012 | 0.0017 | 1154.302 | 1150.525 | 1146.905 | 1147.777 | 1148.486 | 1094.58 | 1.581165 | 12.3864 | 53 | 19 | 15 | 30 | 23 | 20 | 65 | 1352 | 6.6 | 725
3.4501 | 1.9128 | 0.5836 | 0.0306 | 0.1282 | 0.0844 | 0.1108 | 0.0085 | 0.069 | 0.0146 | 0.0001 | 0.0006 | 0.0001 | 0.0379 | 0.011 | 0.0016 | 1158.302 | 1152.344 | 1144.025 | 1145.374 | 1147.315 | 1093.713 | 3.289851 | 22.10317 | 65 | 22 | 14 | 31 | 18 | 29 | 78 | 1400 | 6.6 | 734
3.4823 | 1.8217 | 0.6006 | 0.0305 | 0.1176 | 0.1025 | 0.1326 | 0.0078 | 0.0782 | 0.0141 | 0.0001 | 0.0009 | 0.0001 | 0.0327 | 0.0115 | 0.0015 | 1158.096 | 1152.267 | 1143.309 | 1145.357 | 1146.22 | 1092.423 | 2.911846 | 22.51679 | 56 | 21 | 14 | 29 | 26 | 20 | 70 | 1369 | 7.7 | 727
3.5928 | 1.829 | 0.6159 | 0.0308 | 0.1172 | 0.0956 | 0.1253 | 0.007 | 0.0777 | 0.0143 | 0.0001 | 0.0009 | 0.0001 | 0.0314 | 0.0112 | 0.0015 | 1157.352 | 1152.438 | 1144.608 | 1146.505 | 1147.705 | 1093.358 | 3.09769 | 19.9151 | 50 | 18 | 13 | 36 | 22 | 14 | 62 | 1364 | 7.7 | 734
3.552 | 1.9671 | 0.6205 | 0.029 | 0.1125 | 0.0896 | 0.124 | 0.0067 | 0.0753 | 0.0149 | 0.0001 | 0.0004 | 0.0001 | 0.0306 | 0.0116 | 0.0015 | 1156.383 | 1151.094 | 1144.188 | 1146.494 | 1147.642 | 1091.488 | 3.453644 | 18.79122 | 46 | 26 | 14 | 31 | 25 | 15 | 61 | 1350 | 7.7 | 718
3.4986 | 1.9425 | 0.6394 | 0.0298 | 0.1248 | 0.0873 | 0.1254 | 0.0067 | 0.0755 | 0.0154 | 0.0001 | 0.0006 | 0.0001 | 0.0315 | 0.0116 | 0.0015 | 1153.702 | 1151.132 | 1145.738 | 1146.987 | 1147.605 | 1091.09 | 1.867104 | 12.71975 | 48 | 25 | 9 | 35 | 28 | 14 | 63 | 1351 | 7.7 | 704
3.461 | 2.0792 | 0.6479 | 0.0294 | 0.1197 | 0.1021 | 0.1317 | 0.0074 | 0.0757 | 0.0164 | 0.0001 | 0.0007 | 0.0001 | 0.0337 | 0.012 | 0.0015 | 1155.368 | 1150.654 | 1145.185 | 1147.081 | 1148.227 | 1092.931 | 3.04224 | 16.30917 | 46 | 19 | 13 | 30 | 27 | 15 | 58 | 1358 | 7.7 | 724
3.4688 | 2.0392 | 0.6412 | 0.0297 | 0.1189 | 0.1169 | 0.134 | 0.0076 | 0.0748 | 0.0162 | 0.0001 | 0.001 | 0.0001 | 0.0346 | 0.0119 | 0.0015 | 1156.441 | 1150.668 | 1144.883 | 1146.77 | 1148.009 | 1091.793 | 3.126159 | 17.87819 | 41 | 18 | 16 | 32 | 25 | 18 | 53 | 1363 | 7.7 | 725
3.5396 | 1.9264 | 0.6212 | 0.0302 | 0.1305 | 0.1276 | 0.1622 | 0.009 | 0.0737 | 0.0143 | 0.0001 | 0.0008 | 0.0001 | 0.04 | 0.0119 | 0.0018 | 1150.65 | 1148.64 | 1146.313 | 1147.318 | 1147.786 | 1095.588 | 1.473646 | 7.877131 | 50 | 20 | 17 | 35 | 18 | 11 | 61 | 1353 | 7.7 | 712
3.5175 | 1.9791 | 0.6364 | 0.0298 | 0.1266 | 0.1152 | 0.1422 | 0.0091 | 0.0777 | 0.015 | 0.0001 | 0.0009 | 0.0001 | 0.0394 | 0.0119 | 0.0018 | 1152.928 | 1150.314 | 1145.827 | 1149.111 | 1149.267 | 1076.976 | 3.440409 | 9.350501 | 19 | 22 | 10 | 36 | 44 | 1 | 55 | 1351 | 7.7 | 710
3.5252 | 1.9702 | 0.6707 | 0.0293 | 0.1279 | 0.1063 | 0.1351 | 0.0088 | 0.0825 | 0.0153 | 0.0001 | 0.0009 | 0.0001 | 0.0391 | 0.0119 | 0.0018 | 1155.436 | 1151.753 | 1146.839 | 1148.9 | 1149.508 | 1093.103 | 2.669255 | 13.79217 | 51 | 25 | 13 | 29 | 30 | 13 | 66 | 1348 | 7.7 | 716
3.3977 | 1.9743 | 0.6505 | 0.0283 | 0.1223 | 0.1275 | 0.1137 | 0.0114 | 0.0853 | 0.0161 | 0.0001 | 0.0006 | 0.0001 | 0.0405 | 0.0127 | 0.0021 | 1152.72 | 1150.209 | 1146.428 | 1147.151 | 1147.895 | 1095.183 | 1.467214 | 10.93492 | 51 | 21 | 11 | 37 | 19 | 19 | 63 | 1355 | 7.7 | 718
3.4911 | 2.0299 | 0.6604 | 0.029 | 0.1263 | 0.1648 | 0.1271 | 0.0126 | 0.085 | 0.0164 | 0.0001 | 0.0007 | 0.0001 | 0.0431 | 0.013 | 0.0023 | 1154.137 | 1149.497 | 1145.353 | 1147.647 | 1149.03 | 1092.511 | 3.676950262 | 14.25356 | 43 | 18 | 16 | 26 | 18 | 14 | 55 | 1356 | 7.7 | 725
3.4934 | 1.8787 | 0.6682 | 0.0267 | 0.1232 | 0.1105 | 0.157 | 0.0091 | 0.0793 | 0.0158 | 0.0001 | 0.0003 | 0.0001 | 0.0366 | 0.0119 | 0.002 | 1155.764 | 1149.492 | 1142.791 | 1144.563 | 1145.401 | 1092.143 | 2.610625 | 20.39147 | 58 | 22 | 16 | 26 | 29 | 21 | 72 | 1362 | 7.7 | 733
3.5176 | 1.8246 | 0.6694 | 0.0261 | 0.1206 | 0.1056 | 0.1301 | 0.0091 | 0.082 | 0.0156 | 0.0001 | 0.0004 | 0.0001 | 0.0367 | 0.0119 | 0.002 | 1152.896 | 1149.389 | 1143.907 | 1145.574 | 1146.542 | 1092.453 | 2.634953 | 14.87281 | 46 | 19 | 12 | 37 | 19 | 13 | 57 | 1363 | 7.7 | 725
3.5782 | 1.7994 | 0.6687 | 0.0271 | 0.1224 | 0.1019 | 0.1357 | 0.009 | 0.0816 | 0.0154 | 0.0001 | 0.0007 | 0.0001 | 0.0368 | 0.012 | 0.0021 | 1153.513 | 1148.022 | 1143.172 | 1145.166 | 1146.482 | 1087.472 | 3.310746 | 15.65952 | 42 | 27 | 15 | 29 | 18 | 14 | 58 | 1370 | 7.7 | 720
3.5766 | 1.8637 | 0.6774 | 0.0274 | 0.1251 | 0.0973 | 0.1349 | 0.009 | 0.0822 | 0.0158 | 0.0001 | 0.0007 | 0.0001 | 0.0361 | 0.012 | 0.002 | 1154.796 | 1149.915 | 1144.548 | 1145.577 | 1145.992 | 1094.145 | 1.444192 | 16.89607 | 53 | 19 | 14 | 43 | 19 | 10 | 63 | 1356 | 7.7 | 728
3.505 | 1.9428 | 0.6035 | 0.0257 | 0.1271 | 0.1001 | 0.1387 | 0.0073 | 0.0856 | 0.0159 | 0.0001 | 0.0003 | 0.0001 | 0.0326 | 0.0114 | 0.0017 | 1153.271 | 1149.687 | 1145.036 | 1146.188 | 1146.614 | 1092.269 | 1.578042 | 13.49977 | 50 | 22 | 13 | 44 | 18 | 13 | 63 | 1350 | 7.7 | 719
3.4988 | 1.9114 | 0.5983 | 0.0277 | 0.1243 | 0.0941 | 0.1385 | 0.0072 | 0.0871 | 0.0158 | 0.0001 | 0.0009 | 0.0001 | 0.0323 | 0.0115 | 0.0017 | 1154.842 | 1148.479 | 1144.459 | 1147.784 | 1149.333 | 1094.129 | 4.873998 | 17.10094 | 48 | 20 | 15 | 17 | 21 | 15 | 61 | 1361 | 7.7 | 720
3.4951 | 1.903 | 0.5861 | 0.0282 | 0.122 | 0.0874 | 0.1327 | 0.0069 | 0.0859 | 0.0157 | 0.0001 | 0.0009 | 0.0001 | 0.0328 | 0.0115 | 0.0017 | 1153.483 | 1150.94 | 1145.723 | 1147.313 | 1148.565 | 1094.183 | 2.841709 | 13.08628 | 46 | 17 | 10 | 36 | 18 | 15 | 57 | 1363 | 7.7 | 728
3.5085 | 1.9123 | 0.573 | 0.0285 | 0.1258 | 0.0864 | 0.133 | 0.0068 | 0.0841 | 0.0161 | 0.0001 | 0.0009 | 0.0001 | 0.0334 | 0.0116 | 0.0017 | 1154.576 | 1149.345 | 1145.245 | 1147.341 | 1148.125 | 1085.976 | 2.880605 | 13.60315 | 39 | 25 | 16 | 27 | 20 | 10 | 55 | 1365 | 7.7 | 729
3.5074 | 1.95 | 0.5785 | 0.029 | 0.1214 | 0.0856 | 0.1368 | 0.0069 | 0.0828 | 0.0169 | 0.0001 | 0.001 | 0.0001 | 0.0333 | 0.0119 | 0.0018 | 1155.951 | 1150.71 | 1145.956 | 1146.954 | 1148.413 | 1092.099 | 2.457415 | 15.65354 | 48 | 16 | 18 | 30 | 16 | 23 | 59 | 1367 | 7.7 | 735
3.5249 | 1.9722 | 0.5851 | 0.0298 | 0.1238 | 0.0898 | 0.1365 | 0.0067 | 0.0762 | 0.0172 | 0.0001 | 0.0011 | 0.0001 | 0.0338 | 0.012 | 0.0017 | 1154.501 | 1149.46 | 1145.385 | 1147.642 | 1148.701 | 1092.18 | 3.31546 | 14.62761 | 45 | 20 | 18 | 22 | 26 | 17 | 57 | 1366 | 7.7 | 726
3.5587 | 1.9382 | 0.5739 | 0.0287 | 0.1254 | 0.0866 | 0.141 | 0.007 | 0.0739 | 0.0171 | 0.0001 | 0.0006 | 0.0001 | 0.0352 | 0.0117 | 0.0016 | 1154.072 | 1149.551 | 1146.256 | 1147.559 | 1148.428 | 1093.936 | 2.171781 | 12.99705 | 51 | 16 | 19 | 29 | 22 | 19 | 62 | 1369 | 7.7 | 710
3.571 | 1.9237 | 0.5798 | 0.0301 | 0.1269 | 0.0887 | 0.1503 | 0.007 | 0.0732 | 0.0174 | 0.0001 | 0.001 | 0.0001 | 0.0353 | 0.0118 | 0.0016 | 1153.153 | 1149.931 | 1146.197 | 1146.901 | 1147.656 | 1093.532 | 1.459081 | 11.66707 | 57 | 18 | 16 | 35 | 18 | 20 | 68 | 1362 | 7.7 | 723
3.5634 | 1.8908 | 0.5738 | 0.0316 | 0.1268 | 0.085 | 0.1578 | 0.0077 | 0.0738 | 0.0179 | 0.0001 | 0.0014 | 0.0001 | 0.0367 | 0.012 | 0.0016 | 1151.543 | 1149.527 | 1147.472 | 1148.04 | 1148.526 | 1092.054 | 1.054003 | 6.842853 | 62 | 17 | 14 | 28 | 21 | 18 | 74 | 1358 | 7.7 | 717
3.3751 | 1.9132 | 0.5933 | 0.037 | 0.1414 | 0.0909 | 0.1266 | 0.0142 | 0.0845 | 0.0212 | 0.0001 | 0.0011 | 0.0001 | 0.0319 | 0.0202 | 0.0029 | 1159.074 | 1149.546 | 1141.594 | 1143.959 | 1144.448 | 1090.856 | 2.853498 | 25.62343 | 41 | 18 | 16 | 28 | 25 | 9 | 52 | 1337 | 11 | 728
3.3729 | 1.8629 | 0.5737 | 0.0368 | 0.1339 | 0.1011 | 0.1426 | 0.022 | 0.0782 | 0.02 | 0.0001 | 0.0009 | 0.0001 | 0.0316 | 0.0203 | 0.0029 | 1155.422 | 1149.037 | 1141.259 | 1144.093 | 1145.207 | 1094.893 | 3.947924 | 23.39821 | 48 | 20 | 16 | 34 | 26 | 18 | 59 | 1341 | 11 | 730
3.4222 | 1.9384 | 0.5928 | 0.0363 | 0.1365 | 0.0886 | 0.1205 | 0.0297 | 0.0878 | 0.0197 | 0.0001 | 0.0009 | 0.0001 | 0.0331 | 0.0203 | 0.0031 | 1149.469 | 1145.703 | 1142.273 | 1144.065 | 1145.42 | 1092.573 | 3.147445 | 12.64846 | 50 | 20 | 16 | 31 | 24 | 20 | 61 | 1354 | 11 | 730
3.4002 | 1.9524 | 0.5978 | 0.0362 | 0.1322 | 0.099 | 0.1178 | 0.0289 | 0.0859 | 0.0199 | 0.0001 | 0.0008 | 0.0001 | 0.0338 | 0.0208 | 0.0031 | 1155.361 | 1148.249 | 1141.544 | 1143.673 | 1145.461 | 1098.182 | 3.916636 | 24.16511 | 50 | 27 | 16 | 26 | 20 | 21 | 61 | 1358 | 11 | 730
3.3718 | 1.9599 | 0.6041 | 0.0367 | 0.1328 | 0.1 | 0.1118 | 0.0264 | 0.0819 | 0.0214 | 0.0001 | 0.001 | 0.0001 | 0.0333 | 0.0209 | 0.003 | 1155.637 | 1148.265 | 1141.658 | 1143.84 | 1146.085 | 1095.793 | 4.427135 | 23.3583 | 49 | 21 | 16 | 24 | 20 | 27 | 60 | 1354 | 11 | 722
3.3496 | 1.9364 | 0.6035 | 0.0355 | 0.1376 | 0.0952 | 0.1261 | 0.0158 | 0.0783 | 0.0232 | 0.0001 | 0.001 | 0.0001 | 0.0343 | 0.0208 | 0.0028 | 1154.645 | 1147.303 | 1142.276 | 1143.802 | 1145.83 | 1093.246 | 3.554271 | 20.14522 | 48 | 20 | 18 | 23 | 19 | 26 | 58 | 1357 | 11 | 720
3.3685 | 1.9551 | 0.6243 | 0.0349 | 0.1382 | 0.1023 | 0.1344 | 0.0119 | 0.0797 | 0.0241 | 0.0001 | 0.0006 | 0.0001 | 0.0357 | 0.0214 | 0.0027 | 1154.061 | 1146.012 | 1140.706 | 1142.886 | 1144.2 | 1091.617 | 3.494681 | 21.38787 | 47 | 19 | 20 | 25 | 23 | 18 | 58 | 1359 | 11 | 726
3.3673 | 1.9976 | 0.6407 | 0.0368 | 0.1442 | 0.1232 | 0.1295 | 0.011 | 0.08 | 0.0243 | 0.0001 | 0.0012 | 0.0001 | 0.0356 | 0.0216 | 0.0026 | 1154.798 | 1147.271 | 1142.177 | 1144.089 | 1145.897 | 1090.999 | 3.719606 | 19.78199 | 43 | 23 | 18 | 23 | 22 | 19 | 55 | 1341 | 11 | 726
3.4372 | 2.0167 | 0.6189 | 0.0339 | 0.1311 | 0.0959 | 0.1239 | 0.0092 | 0.0894 | 0.0229 | 0.0001 | 0.0012 | 0.0001 | 0.0342 | 0.0216 | 0.0026 | 1154.911 | 1150.03 | 1142.192 | 1144.786 | 1146.656 | 1095.473 | 4.463627 | 21.39873 | 47 | 21 | 14 | 31 | 18 | 19 | 58 | 1347 | 11 | 726
3.4103 | 2.052 | 0.6266 | 0.0346 | 0.1351 | 0.0923 | 0.13 | 0.0096 | 0.0923 | 0.0235 | 0.0016 | 0.001 | 0.0001 | 0.0337 | 0.0214 | 0.0027 | 1156.106 | 1149.352 | 1142.616 | 1144.56 | 1146.277 | 1097.012 | 3.661758 | 22.82827 | 48 | 19 | 16 | 28 | 22 | 23 | 58 | 1355 | 11 | 720
3.4304 | 2.0789 | 0.6297 | 0.0343 | 0.1282 | 0.0964 | 0.1348 | 0.0091 | 0.0981 | 0.023 | 0.0001 | 0.001 | 0.0001 | 0.0346 | 0.0216 | 0.0027 | 1157.854 | 1149.949 | 1140.5 | 1144.126 | 1145.471 | 1091.698 | 4.971447 | 26.23157 | 40 | 19 | 14 | 28 | 24 | 15 | 51 | 1360 | 11 | 726
3.4459 | 2.0674 | 0.6258 | 0.0354 | 0.1361 | 0.0924 | 0.1399 | 0.0088 | 0.0978 | 0.0223 | 0.0001 | 0.001 | 0.0001 | 0.0355 | 0.0208 | 0.0027 | 1157.261 | 1149.977 | 1141.009 | 1145.158 | 1145.776 | 1092.661 | 4.766602 | 25.15651 | 41 | 19 | 15 | 29 | 26 | 11 | 51 | 1358 | 11 | 728
3.382 | 2.0176 | 0.6471 | 0.0352 | 0.1399 | 0.0926 | 0.1372 | 0.0089 | 0.097 | 0.0221 | 0.0001 | 0.0011 | 0.0001 | 0.0352 | 0.0207 | 0.0027 | 1152.827 | 1147.12 | 1141.159 | 1143.399 | 1145.116 | 1091.365 | 3.957153 | 18.98476 | 41 | 17 | 14 | 27 | 20 | 20 | 52 | 1354 | 11 | 732
3.3505 | 1.9895 | 0.6093 | 0.0344 | 0.1302 | 0.0933 | 0.1384 | 0.0084 | 0.0962 | 0.0215 | 0.0001 | 0.0009 | 0.0001 | 0.0346 | 0.0203 | 0.0027 | 1150.694 | 1145.253 | 1139.584 | 1142.705 | 1144.461 | 1082.263 | 4.876711 | 16.2356 | 35 | 23 | 13 | 23 | 14 | 12 | 50 | 1357 | 11 | 732
3.3594 | 1.9478 | 0.6044 | 0.0356 | 0.129 | 0.0944 | 0.1448 | 0.0084 | 0.096 | 0.0208 | 0.0001 | 0.0009 | 0.0001 | 0.0354 | 0.0203 | 0.0028 | 1152.065 | 1144.265 | 1140.3 | 1142.198 | 1143.102 | 1078.346 | 2.802207 | 15.95912 | 32 | 17 | 14 | 14 | 17 | 11 | 44 | 1360 | 11 | 724
3.4023 | 1.9282 | 0.5962 | 0.0354 | 0.1313 | 0.0908 | 0.144 | 0.0136 | 0.0934 | 0.0202 | 0.0001 | 0.001 | 0.0001 | 0.0357 | 0.0201 | 0.0028 | 1150.583 | 1147.14 | 1143.567 | 1144.659 | 1144.993 | 1094.471 | 1.426491 | 12.50385 | 52 | 19 | 15 | 32 | 36 | 12 | 63 | 1353 | 11 | 720
3.4399 | 1.9925 | 0.6559 | 0.0364 | 0.1425 | 0.0874 | 0.1303 | 0.019 | 0.0984 | 0.0221 | 0.0001 | 0.001 | 0.0001 | 0.0376 | 0.0212 | 0.0032 | 1153.027 | 1146.523 | 1143.201 | 1145.775 | 1146.73 | 1092.169 | 3.529407 | 16.14529 | 44 | 19 | 22 | 22 | 24 | 13 | 55 | 1361 | 11 | 712
3.4361 | 2.0266 | 0.6441 | 0.0352 | 0.1258 | 0.0895 | 0.1544 | 0.0114 | 0.0966 | 0.0236 | 0.0001 | 0.001 | 0.0001 | 0.0372 | 0.0214 | 0.0031 | 1149.839 | 1147.415 | 1143.562 | 1145.524 | 1146.857 | 1094.374 | 3.294725 | 11.31708 | 50 | 20 | 12 | 29 | 23 | 20 | 61 | 1355 | 11 | 712
3.4964 | 2.0649 | 0.6486 | 0.033 | 0.1265 | 0.0899 | 0.1531 | 0.0107 | 0.0968 | 0.0242 | 0.0001 | 0.0009 | 0.0001 | 0.0369 | 0.0218 | 0.0031 | 1150.867 | 1146.164 | 1142.74 | 1144.703 | 1146.464 | 1088.541 | 3.723861 | 13.03849 | 39 | 15 | 14 | 15 | 17 | 16 | 49 | 1362 | 11 | 718
3.4211 | 2.0461 | 0.6516 | 0.0345 | 0.127 | 0.0891 | 0.1523 | 0.0096 | 0.096 | 0.0247 | 0.0001 | 0.0009 | 0.0001 | 0.0365 | 0.0218 | 0.0031 | 1152.545 | 1148.575 | 1143.338 | 1145.357 | 1146.49 | 1093.626 | 3.152224 | 15.62624 | 50 | 25 | 14 | 30 | 24 | 18 | 63 | 1364 | 11 | 710
3.4302 | 2.1069 | 0.6497 | 0.0333 | 0.1271 | 0.0983 | 0.1546 | 0.0095 | 0.0937 | 0.0252 | 0.0001 | 0.0009 | 0.0001 | 0.0364 | 0.0222 | 0.0031 | 1152.017 | 1146.986 | 1142.599 | 1145.059 | 1146.2 | 1094.623 | 3.601464 | 16.40963 | 47 | 19 | 19 | 27 | 26 | 16 | 58 | 1368 | 8.8 | 712
3.4069 | 2.1461 | 0.6578 | 0.0347 | 0.1295 | 0.1016 | 0.149 | 0.0091 | 0.0895 | 0.0247 | 0.0001 | 0.0011 | 0.0001 | 0.0379 | 0.0224 | 0.0031 | 1151.462 | 1147.95 | 1144.029 | 1146.257 | 1147.021 | 1096.452 | 2.991325 | 13.51062 | 52 | 21 | 15 | 26 | 32 | 15 | 63 | 1347 | 8.8 | 716
3.3735 | 2.0985 | 0.661 | 0.0359 | 0.1283 | 0.096 | 0.1212 | 0.0089 | 0.0883 | 0.0249 | 0.0001 | 0.0011 | 0.0001 | 0.0382 | 0.0227 | 0.0031 | 1151.456 | 1147.972 | 1143.171 | 1145.287 | 1146.602 | 1095.839 | 3.430484 | 14.89579 | 50 | 21 | 15 | 32 | 24 | 17 | 61 | 1358 | 8.8 | 718
3.431 | 2.0726 | 0.65 | 0.0357 | 0.1362 | 0.0904 | 0.129 | 0.0082 | 0.085 | 0.024 | 0.0001 | 0.0009 | 0.0001 | 0.0369 | 0.0222 | 0.0029 | 1150.422 | 1148.263 | 1142.685 | 1144.347 | 1145.142 | 1095.376 | 2.456093 | 14.05455 | 51 | 21 | 9 | 42 | 23 | 14 | 62 | 1349 | 8.8 | 720
3.41 | 2.0444 | 0.6503 | 0.036 | 0.1321 | 0.093 | 0.1334 | 0.008 | 0.0856 | 0.0238 | 0.0001 | 0.001 | 0.0001 | 0.0366 | 0.0221 | 0.003 | 1151.832 | 1146.817 | 1142.538 | 1144.949 | 1146.133 | 1096.056 | 3.595065 | 16.66337 | 49 | 19 | 19 | 27 | 24 | 17 | 59 | 1352 | 8.8 | 712
3.4143 | 1.9932 | 0.6379 | 0.0357 | 0.1345 | 0.0995 | 0.1354 | 0.008 | 0.0858 | 0.0237 | 0.0001 | 0.0008 | 0.0001 | 0.0349 | 0.0218 | 0.0029 | 1150.892 | 1148.062 | 1143.357 | 1145.396 | 1147.295 | 1093.197 | 3.937583 | 13.06021 | 52 | 23 | 14 | 32 | 19 | 22 | 65 | 1351 | 8.8 | 712
3.4691 | 1.9226 | 0.6117 | 0.0364 | 0.1341 | 0.0952 | 0.1372 | 0.0148 | 0.0874 | 0.0225 | 0.0001 | 0.0009 | 0.0001 | 0.0341 | 0.0214 | 0.0028 | 1149.133 | 1145.081 | 1142.057 | 1144.312 | 1145.63 | 1093.848 | 3.573796 | 12.79991 | 46 | 18 | 20 | 26 | 22 | 15 | 56 | 1347 | 8.8 | 720
3.4465 | 1.8944 | 0.6172 | 0.0368 | 0.1312 | 0.0901 | 0.1364 | 0.0186 | 0.0904 | 0.0226 | 0.0001 | 0.0008 | 0.0001 | 0.0334 | 0.0215 | 0.0028 | 1150.827 | 1146.317 | 1142.104 | 1144.788 | 1146.495 | 1090.41 | 4.390991 | 14.4368 | 41 | 21 | 17 | 29 | 20 | 17 | 53 | 1350 | 8.8 | 724
3.4025 | 1.884 | 0.6076 | 0.0371 | 0.1324 | 0.0917 | 0.1384 | 0.0222 | 0.0922 | 0.0223 | 0.0001 | 0.001 | 0.0001 | 0.0336 | 0.0214 | 0.0028 | 1150.903 | 1147.072 | 1142.634 | 1144.747 | 1146.205 | 1092.133 | 3.571895 | 14.07159 | 47 | 18 | 16 | 29 | 21 | 17 | 58 | 1360 | 8.8 | 720
3.4132 | 1.8905 | 0.5959 | 0.0366 | 0.1314 | 0.1024 | 0.1393 | 0.0248 | 0.0893 | 0.0218 | 0.0001 | 0.0009 | 0.0001 | 0.0331 | 0.0208 | 0.0027 | 1150.985 | 1146.08 | 1142.212 | 1144.78 | 1146.312 | 1093.903 | 4.100474 | 15.36924 | 47 | 19 | 18 | 24 | 20 | 16 | 58 | 1355 | 8.8 | 718
3.418 | 1.8955 | 0.6009 | 0.036 | 0.1335 | 0.0963 | 0.1253 | 0.027 | 0.0873 | 0.0214 | 0.0001 | 0.0009 | 0.0001 | 0.0335 | 0.0207 | 0.0027 | 1151.193 | 1146.121 | 1142.222 | 1144.489 | 1146.033 | 1093.511 | 3.81081 | 15.55144 | 45 | 18 | 18 | 26 | 25 | 18 | 56 | 1355 | 8.8 | 722
3.4753 | 1.9317 | 0.6142 | 0.037 | 0.1327 | 0.0884 | 0.1141 | 0.0268 | 0.0848 | 0.0216 | 0.0001 | 0.0011 | 0.0001 | 0.0341 | 0.0209 | 0.0027 | 1150.222 | 1146.924 | 1142.944 | 1144.694 | 1145.673 | 1092.715 | 2.729179 | 12.65722 | 52 | 21 | 17 | 32 | 25 | 16 | 64 | 1355 | 8.8 | 720
3.4282 | 2.0777 | 0.6264 | 0.035 | 0.1267 | 0.0951 | 0.1186 | 0.0085 | 0.0932 | 0.0207 | 0.0001 | 0.0011 | 0.0001 | 0.0402 | 0.0215 | 0.0021 | 1149.661 | 1146.985 | 1143.786 | 1145.523 | 1146.233 | 1093.98 | 2.447132 | 10.55116 | 48 | 19 | 17 | 32 | 26 | 15 | 59 | 1345 | 11 | 720
3.4452 | 2.0281 | 0.6223 | 0.0354 | 0.1321 | 0.098 | 0.1234 | 0.0083 | 0.0953 | 0.0205 | 0.0001 | 0.0009 | 0.0001 | 0.0392 | 0.0208 | 0.0022 | 1151.233 | 1148.202 | 1143.433 | 1145.23 | 1146.283 | 1093.046 | 2.850322 | 13.40531 | 49 | 24 | 12 | 33 | 26 | 19 | 62 | 1349 | 11 | 720
3.4327 | 2.0056 | 0.6231 | 0.0365 | 0.1334 | 0.1023 | 0.1361 | 0.0084 | 0.094 | 0.0202 | 0.0001 | 0.0012 | 0.0001 | 0.0389 | 0.0206 | 0.0022 | 1150.605 | 1146.44 | 1142.721 | 1144.717 | 1146.263 | 1092.391 | 3.541569 | 13.54255 | 48 | 23 | 17 | 26 | 22 | 19 | 61 | 1348 | 11 | 730
3.4432 | 1.9692 | 0.6222 | 0.0368 | 0.1376 | 0.0981 | 0.1417 | 0.0085 | 0.0899 | 0.0201 | 0.0001 | 0.0011 | 0.0001 | 0.0393 | 0.0206 | 0.0022 | 1150.497 | 1146.713 | 1143.343 | 1146.082 | 1146.825 | 1093.051 | 3.482328 | 12.45364 | 43 | 18 | 15 | 27 | 27 | 14 | 54 | 1360 | 11 | 724
3.4154 | 1.9667 | 0.6203 | 0.0363 | 0.1363 | 0.1011 | 0.1342 | 0.0083 | 0.0883 | 0.0201 | 0.0001 | 0.0012 | 0.0001 | 0.0391 | 0.0206 | 0.0022 | 1150.449 | 1146.199 | 1142.028 | 1145.158 | 1146.313 | 1091.533 | 4.284249 | 14.29288 | 40 | 18 | 16 | 28 | 20 | 13 | 51 | 1356 | 8.8 | 720
3.4811 | 2.0045 | 0.6254 | 0.0303 | 0.1339 | 0.1252 | 0.2176 | 0.0078 | 0.0742 | 0.0211 | 0.0014 | 0.0012 | 0.0001 | 0.0404 | 0.0135 | 0.0021 | 1154.166 | 1150.057 | 1144.027 | 1145.81 | 1146.645 | 1095.36 | 2.617919 | 17.24127 | 55 | 18 | 14 | 39 | 30 | 18 | 65 | 1355 | 11 | 722
3.4495 | 1.9984 | 0.6527 | 0.0288 | 0.1269 | 0.1148 | 0.1869 | 0.0071 | 0.0724 | 0.0217 | 0.0013 | 0.0009 | 0.0001 | 0.0384 | 0.0137 | 0.0021 | 1154.513 | 1149.624 | 1142.71 | 1144.75 | 1145.643 | 1090.718 | 2.933043 | 18.50112 | 50 | 23 | 14 | 38 | 29 | 15 | 64 | 1347 | 11 | 722
3.444 | 1.9672 | 0.6268 | 0.0289 | 0.1273 | 0.0958 | 0.1525 | 0.0067 | 0.0739 | 0.0211 | 0.0014 | 0.0009 | 0.0001 | 0.0369 | 0.0133 | 0.0023 | 1154.157 | 1148.248 | 1142.106 | 1144.738 | 1146.184 | 1093.168 | 4.078632 | 19.75955 | 50 | 20 | 16 | 31 | 29 | 20 | 62 | 1356 | 11 | 716
3.4479 | 1.8986 | 0.6319 | 0.0302 | 0.1331 | 0.0906 | 0.1347 | 0.0063 | 0.0776 | 0.0206 | 0.0018 | 0.0011 | 0.0001 | 0.036 | 0.0129 | 0.0024 | 1152.511 | 1148.704 | 1143.559 | 1145.717 | 1146.679 | 1095.303 | 3.120677 | 15.64895 | 52 | 25 | 13 | 33 | 29 | 18 | 64 | 1350 | 11 | 714
3.5365 | 1.8698 | 0.6466 | 0.0301 | 0.132 | 0.1001 | 0.1378 | 0.006 | 0.0778 | 0.0206 | 0.0012 | 0.0011 | 0.0001 | 0.0345 | 0.0126 | 0.0026 | 1152.223 | 1147.967 | 1141.118 | 1143.733 | 1145.04 | 1085.35 | 3.922123 | 16.60598 | 53 | 25 | 14 | 36 | 22 | 18 | 68 | 1365 | 11 | 722
3.52 | 1.8833 | 0.6558 | 0.0297 | 0.1238 | 0.0927 | 0.1457 | 0.0059 | 0.0779 | 0.0209 | 0.0015 | 0.0012 | 0.0001 | 0.0334 | 0.0128 | 0.0026 | 1152.814 | 1148.725 | 1141.705 | 1144.326 | 1145.679 | 1092.852 | 3.973507 | 18.52647 | 53 | 23 | 12 | 34 | 27 | 17 | 66 | 1347 | 11 | 722
3.4453 | 1.9696 | 0.6111 | 0.0316 | 0.1325 | 0.0968 | 0.1206 | 0.0067 | 0.0809 | 0.0232 | 0.0021 | 0.001 | 0.0001 | 0.0518 | 0.0196 | 0.0026 | 1152.706 | 1149.289 | 1144.047 | 1145.517 | 1146.971 | 1093.395 | 2.924579 | 14.60036 | 51 | 21 | 13 | 36 | 19 | 22 | 63 | 1350 | 10.5 | 712
3.5123 | 1.916 | 0.5993 | 0.0323 | 0.1375 | 0.0865 | 0.1124 | 0.0068 | 0.083 | 0.022 | 0.0017 | 0.001 | 0.0001 | 0.0516 | 0.0196 | 0.0025 | 1154.077 | 1148.913 | 1143.417 | 1144.968 | 1146.274 | 1091.921 | 2.857236 | 17.15051 | 51 | 25 | 16 | 31 | 20 | 19 | 65 | 1356 | 10.5 | 710
3.489 | 1.9832 | 0.6362 | 0.0306 | 0.1447 | 0.0914 | 0.1316 | 0.0067 | 0.0821 | 0.0233 | 0.0031 | 0.001 | 0.0001 | 0.0516 | 0.0206 | 0.0026 | 1150.715 | 1147.929 | 1143.21 | 1145.206 | 1146.855 | 1093.782 | 3.645193 | 13.18354 | 52 | 23 | 12 | 29 | 19 | 19 | 64 | 1356 | 10.5 | 718
3.4873 | 1.9549 | 0.6485 | 0.0314 | 0.1568 | 0.0915 | 0.1373 | 0.0068 | 0.0829 | 0.0233 | 0.0016 | 0.0011 | 0.0001 | 0.0521 | 0.0202 | 0.0025 | 1151.994 | 1148.359 | 1144.305 | 1146.248 | 1147.354 | 1094.518 | 3.049173 | 13.37754 | 49 | 21 | 16 | 32 | 23 | 17 | 61 | 1357 | 10.5 | 712
3.5355 | 1.8912 | 0.6489 | 0.0292 | 0.1484 | 0.093 | 0.1391 | 0.007 | 0.082 | 0.0231 | 0.0022 | 0.0006 | 0.0001 | 0.0523 | 0.0198 | 0.0024 | 1152.201 | 1149.179 | 1144.617 | 1145.94 | 1146.754 | 1090.223 | 2.136638 | 12.2358 | 53 | 29 | 13 | 34 | 24 | 17 | 69 | 1353 | 10.5 | 710
3.4954 | 1.8714 | 0.6037 | 0.0307 | 0.1439 | 0.0946 | 0.1409 | 0.0073 | 0.0833 | 0.023 | 0.0014 | 0.001 | 0.0001 | 0.0531 | 0.0194 | 0.0025 | 1152.614 | 1147.864 | 1142.529 | 1145.126 | 1146.14 | 1089.565 | 3.610579 | 15.99627 | 48 | 28 | 14 | 24 | 25 | 15 | 64 | 1357 | 10.5 | 720
3.4983 | 1.918 | 0.6208 | 0.0307 | 0.1484 | 0.0942 | 0.145 | 0.0079 | 0.0836 | 0.0236 | 0.0018 | 0.0011 | 0.0001 | 0.0543 | 0.0199 | 0.0026 | 1152.474 | 1148.802 | 1143.534 | 1144.996 | 1145.87 | 1091.18 | 2.335733 | 14.58527 | 55 | 30 | 13 | 34 | 26 | 18 | 71 | 1350 | 10.5 | 724
3.4801 | 1.8957 | 0.6148 | 0.0311 | 0.1424 | 0.095 | 0.1414 | 0.0079 | 0.0819 | 0.0233 | 0.0019 | 0.0012 | 0.0001 | 0.0549 | 0.02 | 0.0026 | 1151.938 | 1148.758 | 1144.084 | 1145.385 | 1145.681 | 1094.668 | 1.597453 | 13.71419 | 56 | 24 | 13 | 40 | 29 | 9 | 68 | 1355 | 10.5 | 720
3.5193 | 1.9234 | 0.6189 | 0.0307 | 0.1368 | 0.0915 | 0.1408 | 0.0079 | 0.0808 | 0.0228 | 0.0023 | 0.001 | 0.0001 | 0.0555 | 0.02 | 0.0027 | 1153.393 | 1149.562 | 1143.884 | 1146.014 | 1147.329 | 1094.08 | 3.445563 | 16.03239 | 46 | 17 | 14 | 34 | 22 | 18 | 56 | 1354 | 10.5 | 724
3.5411 | 1.9268 | 0.6237 | 0.0302 | 0.1307 | 0.0912 | 0.137 | 0.0076 | 0.0802 | 0.0229 | 0.0016 | 0.001 | 0.0001 | 0.0551 | 0.0197 | 0.0027 | 1151.462 | 1146.71 | 1143.495 | 1145.844 | 1147.351 | 1095.043 | 3.855676 | 14.121 | 48 | 19 | 21 | 24 | 23 | 17 | 59 | 1362 | 10.5 | 722
3.5233 | 2.0045 | 0.6223 | 0.0298 | 0.1342 | 0.0897 | 0.1392 | 0.0074 | 0.0778 | 0.0231 | 0.0019 | 0.0009 | 0.0001 | 0.0547 | 0.0202 | 0.0028 | 1150.258 | 1148.244 | 1144.845 | 1146.875 | 1148.051 | 1090.398 | 3.206718 | 9.043179 | 50 | 14 | 11 | 31 | 25 | 16 | 61 | 1360 | 10.5 | 716
3.4966 | 2.0277 | 0.6303 | 0.0296 | 0.1326 | 0.0894 | 0.1381 | 0.007 | 0.0773 | 0.0232 | 0.0017 | 0.0009 | 0.0001 | 0.0541 | 0.0203 | 0.0029 | 1150.473 | 1148.156 | 1144.636 | 1146.39 | 1146.988 | 1093.451 | 2.352219 | 10.23659 | 51 | 22 | 12 | 35 | 31 | 15 | 63 | 1354 | 10.5 | 711
3.4913 | 2.0205 | 0.6272 | 0.031 | 0.1382 | 0.0914 | 0.143 | 0.0071 | 0.0754 | 0.0231 | 0.0016 | 0.0011 | 0.0001 | 0.0545 | 0.0201 | 0.0028 | 1150.647 | 1147.666 | 1145.045 | 1147.25 | 1148.322 | 1097.936 | 3.277316 | 10.62709 | 46 | 18 | 15 | 28 | 24 | 16 | 56 | 1364 | 10.5 | 716
4.0255 | 2.029 | 0.6474 | 0.0243 | 0.1514 | 0.0971 | 0.1881 | 0.0062 | 0.0663 | 0.0249 | 0.0111 | 0.0005 | 0.0001 | 0.0533 | 0.0187 | 0.0024 | 1154.661 | 1150.639 | 1145.311 | 1147.111 | 1148.186 | 1092.399 | 2.874599 | 15.01694 | 56 | 14 | 15 | 34 | 24 | 16 | 66 | 1352 | 10.5 | 710
3.4673 | 2.0367 | 0.634 | 0.0311 | 0.1348 | 0.1042 | 0.1451 | 0.0073 | 0.0713 | 0.0236 | 0.0026 | 0.0011 | 0.0001 | 0.0555 | 0.02 | 0.0028 | 1156.546 | 1151.589 | 1145.129 | 1146.857 | 1147.989 | 1096.086 | 2.860344 | 18.88355 | 52 | 23 | 15 | 38 | 22 | 17 | 64 | 1360 | 10.5 | 710
3.4501 | 2.0344 | 0.6221 | 0.0299 | 0.1292 | 0.1009 | 0.1451 | 0.0068 | 0.0683 | 0.0236 | 0.0016 | 0.0008 | 0.0001 | 0.0543 | 0.0197 | 0.0027 | 1153.497 | 1150.228 | 1145.007 | 1146.433 | 1148.023 | 1096.752 | 3.015556 | 14.96144 | 53 | 19 | 15 | 36 | 19 | 20 | 64 | 1365 | 10.5 | 724
3.4475 | 1.9901 | 0.6093 | 0.031 | 0.1276 | 0.0936 | 0.1363 | 0.0072 | 0.0646 | 0.0232 | 0.0021 | 0.0009 | 0.0001 | 0.0539 | 0.0193 | 0.0027 | 1149.598 | 1148.393 | 1146.699 | 1147.358 | 1147.436 | 1090.904 | 0.7367063 | 4.939901 | 50 | 21 | 12 | 43 | 24 | 5 | 64 | 1360 | 10.5 | 722
3.4413 | 1.9656 | 0.6003 | 0.0308 | 0.1303 | 0.0933 | 0.1381 | 0.0075 | 0.0673 | 0.0229 | 0.0021 | 0.0009 | 0.0001 | 0.0542 | 0.0194 | 0.0027 | 1150.225 | 1148.287 | 1146.17 | 1146.975 | 1147.552 | 1092.975 | 1.381771 | 7.083372 | 55 | 44 | 19 | 29 | 23 | 18 | 74 | 1350 | 10.5 | 712
3.4897 | 1.93 | 0.6151 | 0.0327 | 0.1311 | 0.0974 | 0.1348 | 0.0075 | 0.0714 | 0.024 | 0.0012 | 0.001 | 0.0001 | 0.0509 | 0.0191 | 0.0026 | 1147.77 | 1145.605 | 1143.12 | 1145.356 | 1146.457 | 1090.12 | 3.337094 | 8.065649 | 49 | 23 | 13 | 24 | 28 | 19 | 63 | 1358 | 10.5 | 710
3.5617 | 1.9177 | 0.6067 | 0.0321 | 0.125 | 0.0989 | 0.1343 | 0.0078 | 0.0756 | 0.0235 | 0.0018 | 0.001 | 0.0001 | 0.0511 | 0.0192 | 0.0026 | 1146.442 | 1144.63 | 1142.678 | 1144.217 | 1144.597 | 1090.527 | 1.918597 | 6.73233 | 51 | 27 | 18 | 30 | 26 | 11 | 65 | 1357 | 10.5 | 706
3.48 | 1.9121 | 0.6132 | 0.0333 | 0.1238 | 0.1094 | 0.1346 | 0.0075 | 0.0808 | 0.0235 | 0.0017 | 0.001 | 0.0001 | 0.05 | 0.0196 | 0.0026 | 1150.484 | 1147.472 | 1142.358 | 1144.498 | 1145.672 | 1090.924 | 3.314164 | 13.64335 | 47 | 22 | 11 | 35 | 21 | 16 | 60 | 1350 | 10.5 | 718
3.4558 | 1.9064 | 0.6128 | 0.0343 | 0.1249 | 0.1106 | 0.1394 | 0.0075 | 0.0804 | 0.0229 | 0.002 | 0.0012 | 0.0001 | 0.0507 | 0.0194 | 0.0025 | 1152.583 | 1148.786 | 1143.082 | 1144.129 | 1144.463 | 1090.187 | 1.38092 | 15.22773 | 52 | 27 | 13 | 37 | 29 | 13 | 68 | 1359 | 10.5 | 712
3.4199 | 1.888 | 0.6184 | 0.0329 | 0.1238 | 0.0972 | 0.1334 | 0.0081 | 0.0764 | 0.0225 | 0.002 | 0.0011 | 0.0001 | 0.0496 | 0.0199 | 0.0029 | 1152.567 | 1148.936 | 1142.877 | 1145.04 | 1146.548 | 1093.275 | 3.670946 | 16.34167 | 51 | 21 | 13 | 37 | 22 | 19 | 63 | 1361 | 10.5 | 708
3.5137 | 1.915 | 0.6321 | 0.0308 | 0.1293 | 0.0901 | 0.1279 | 0.0082 | 0.0726 | 0.0223 | 0.003 | 0.0008 | 0.0001 | 0.05 | 0.02 | 0.003 | 1150.097 | 1147.359 | 1143.974 | 1145.163 | 1146.167 | 1092.525 | 2.192711 | 10.636 | 50 | 23 | 15 | 35 | 27 | 22 | 63 | 1359 | 10.5 | 698
3.5005 | 1.9018 | 0.6387 | 0.0332 | 0.1292 | 0.0874 | 0.1279 | 0.0076 | 0.0707 | 0.0225 | 0.0015 | 0.0009 | 0.0001 | 0.0496 | 0.0196 | 0.003 | 1149.8 | 1146.834 | 1143.752 | 1145.001 | 1146.218 | 1094.179 | 2.466662 | 10.87432 | 51 | 28 | 15 | 33 | 25 | 21 | 65 | 1362 | 10.5 | 716
3.5229 | 2.0467 | 0.6522 | 0.0267 | 0.105 | 0.0926 | 0.123 | 0.0072 | 0.0678 | 0.0241 | 0.0026 | 0.0004 | 0.0001 | 0.0464 | 0.0205 | 0.0032 | 1150.26 | 1146.61 | 1142.685 | 1144.091 | 1145.77 | 1091.028 | 3.085301 | 12.78959 | 51 | 28 | 15 | 31 | 19 | 25 | 67 | 1356 | 10.5 | 710
3.4255 | 1.9494 | 0.6322 | 0.0335 | 0.1216 | 0.0938 | 0.1453 | 0.0083 | 0.0717 | 0.023 | 0.0027 | 0.001 | 0.0001 | 0.051 | 0.0193 | 0.003 | 1152.234 | 1148.902 | 1144.162 | 1146.145 | 1147.585 | 1092.561 | 3.422353 | 13.52665 | 50 | 25 | 14 | 33 | 21 | 21 | 64 | 1365 | 10.5 | 710
3.4451 | 1.9839 | 0.6566 | 0.0326 | 0.1191 | 0.0912 | 0.14 | 0.0082 | 0.0774 | 0.0237 | 0.0017 | 0.0012 | 0.0001 | 0.0505 | 0.0192 | 0.0029 | 1150.828 | 1147.745 | 1143.359 | 1145.282 | 1146.885 | 1094.111 | 3.526451 | 13.16883 | 53 | 23 | 14 | 35 | 20 | 19 | 65 | 1368 | 10.5 | 714
3.4873 | 2.0402 | 0.6598 | 0.0307 | 0.1223 | 0.0885 | 0.1418 | 0.0074 | 0.077 | 0.0236 | 0.0015 | 0.0009 | 0.0001 | 0.0495 | 0.0192 | 0.0028 | 1148.714 | 1145.896 | 1143.382 | 1145.911 | 1146.754 | 1091.915 | 3.371996 | 9.387275 | 49 | 20 | 15 | 25 | 30 | 13 | 61 | 1349 | 10.5 | 720
3.4723 | 2.0381 | 0.6598 | 0.0322 | 0.1194 | 0.0895 | 0.1437 | 0.0071 | 0.0784 | 0.0234 | 0.0014 | 0.0011 | 0.0001 | 0.0497 | 0.0191 | 0.0027 | 1149.794 | 1147.749 | 1145.593 | 1146.38 | 1146.899 | 1093.269 | 1.305693 | 7.431232 | 52 | 27 | 11 | 34 | 24 | 17 | 66 | 1352 | 10.5 | 712
3.4523 | 1.9929 | 0.6438 | 0.0324 | 0.1258 | 0.0939 | 0.1417 | 0.007 | 0.0798 | 0.023 | 0.0017 | 0.001 | 0.0001 | 0.0504 | 0.019 | 0.0026 | 1148.665 | 1146.993 | 1144.813 | 1146.014 | 1146.643 | 1090.963 | 1.829084 | 6.674673 | 52 | 26 | 11 | 28 | 28 | 18 | 67 | 1352 | 10.5 | 710
3.4601 | 1.9215 | 0.6057 | 0.035 | 0.1263 | 0.0896 | 0.1196 | 0.0065 | 0.0765 | 0.022 | 0.002 | 0.0012 | 0.0001 | 0.047 | 0.0195 | 0.0029 | 1150.132 | 1147.089 | 1143.085 | 1144.336 | 1145.863 | 1094.249 | 2.778242 | 12.61113 | 52 | 24 | 12 | 33 | 21 | 24 | 64 | 1361 | 11 | 710
3.4592 | 1.97 | 0.6038 | 0.0328 | 0.1238 | 0.0897 | 0.1158 | 0.006 | 0.0742 | 0.0228 | 0.0018 | 0.0009 | 0.0001 | 0.0441 | 0.0201 | 0.003 | 1150.392 | 1147.668 | 1143.755 | 1146.007 | 1146.728 | 1093.246 | 2.973162 | 11.61308 | 51 | 23 | 12 | 31 | 27 | 14 | 64 | 1361 | 11 | 712
3.43 | 2.019 | 0.612 | 0.0333 | 0.136 | 0.091 | 0.1219 | 0.0051 | 0.0855 | 0.0253 | 0.0018 | 0.0008 | 0.0001 | 0.0427 | 0.0198 | 0.003 | 1152.085 | 1147.708 | 1142.096 | 1144.978 | 1146.304 | 1094.283 | 4.207815 | 17.28219 | 43 | 16 | 14 | 28 | 24 | 16 | 52 | 1352 | 11 | 718
3.414 | 2.0783 | 0.6289 | 0.0341 | 0.1375 | 0.0934 | 0.1235 | 0.0058 | 0.087 | 0.0262 | 0.003 | 0.0011 | 0.0001 | 0.0442 | 0.0199 | 0.0031 | 1151.131 | 1147.043 | 1142.696 | 1144.352 | 1146.693 | 1092.432 | 3.997185 | 14.37096 | 47 | 20 | 15 | 26 | 19 | 26 | 58 | 1363 | 11 | 720
3.4277 | 2.1039 | 0.6268 | 0.0334 | 0.1313 | 0.095 | 0.1242 | 0.0061 | 0.0865 | 0.0266 | 0.002 | 0.001 | 0.0001 | 0.0455 | 0.0196 | 0.003 | 1148.953 | 1145.495 | 1140.883 | 1143.488 | 1144.848 | 1091.143 | 3.965949 | 13.95977 | 42 | 20 | 12 | 27 | 23 | 15 | 53 | 1360 | 11 | 714
3.3743 | 2.057 | 0.6159 | 0.034 | 0.1297 | 0.0945 | 0.1209 | 0.006 | 0.0843 | 0.0265 | 0.0036 | 0.0007 | 0.0001 | 0.0441 | 0.0189 | 0.003 | 1151.402 | 1147.912 | 1143.58 | 1148.27 | 1148.402 | 1112.253 | 4.821976 | 19.97879 | 17 | 14 | 13 | 27 | 48 | 1 | 21 | 1353 | 11 | 712
3.3518 | 2.0881 | 0.6386 | 0.0339 | 0.1307 | 0.0964 | 0.1188 | 0.0058 | 0.0847 | 0.0268 | 0.0022 | 0.0012 | 0.0001 | 0.0435 | 0.0191 | 0.0032 | 1152.05 | 1148.564 | 1143.396 | 1145.629 | 1146.75 | 1095.113 | 3.354306 | 15.19981 | 49 | 21 | 13 | 35 | 25 | 18 | 60 | 1358 | 11 | 712
3.3833 | 2.0545 | 0.6521 | 0.0351 | 0.1324 | 0.0919 | 0.1208 | 0.0059 | 0.0836 | 0.0262 | 0.0022 | 0.0012 | 0.0001 | 0.0439 | 0.0188 | 0.0032 | 1151.582 | 1146.063 | 1141.805 | 1143.887 | 1146.34 | 1093.065 | 4.535419 | 16.70837 | 41 | 18 | 17 | 27 | 16 | 21 | 52 | 1362 | 11 | 716
3.3896 | 2.018 | 0.6633 | 0.0347 | 0.1285 | 0.089 | 0.1206 | 0.0058 | 0.0826 | 0.0262 | 0.0018 | 0.0012 | 0.0001 | 0.0435 | 0.0188 | 0.0032 | 1155.397 | 1151.117 | 1145.035 | 1146.54 | 1147.277 | 1092.588 | 2.242151 | 16.49686 | 53 | 24 | 13 | 37 | 27 | 15 | 68 | 1350 | 11 | 712
3.3978 | 1.9834 | 0.6379 | 0.034 | 0.1335 | 0.0848 | 0.1231 | 0.0059 | 0.0818 | 0.0253 | 0.0022 | 0.0012 | 0.0001 | 0.0432 | 0.0184 | 0.0032 | 1153.818 | 1148.059 | 1142.595 | 1145.264 | 1146.935 | 1092.356 | 4.340389 | 18.26012 | 45 | 16 | 14 | 24 | 26 | 16 | 55 | 1346 | 11 | 710
3.467 | 1.9528 | 0.6397 | 0.0331 | 0.132 | 0.0819 | 0.1221 | 0.0054 | 0.0807 | 0.0254 | 0.0014 | 0.0005 | 0.0001 | 0.0422 | 0.0182 | 0.0031 | 1152.088 | 1148.46 | 1143.205 | 1145.012 | 1146.33 | 1089.869 | 3.124841 | 14.27616 | 44 | 18 | 12 | 29 | 16 | 15 | 56 | 1353 | 11 | 712
3.5001 | 2.0331 | 0.6676 | 0.0308 | 0.1224 | 0.0806 | 0.1196 | 0.0053 | 0.0806 | 0.026 | 0.0017 | 0.0009 | 0.0001 | 0.0411 | 0.0189 | 0.0034 | 1150.335 | 1146.973 | 1143.236 | 1146.549 | 1147.262 | 1091.588 | 4.026694 | 12.08384 | 48 | 18 | 16 | 25 | 28 | 12 | 60 | 1350 | 11 | 710
3.4521 | 1.986 | 0.633 | 0.0326 | 0.1268 | 0.0867 | 0.1263 | 0.0056 | 0.0829 | 0.0259 | 0.0018 | 0.001 | 0.0001 | 0.0422 | 0.0187 | 0.0033 | 1150.014 | 1147.161 | 1142.758 | 1144.637 | 1146.683 | 1092.722 | 3.92479 | 12.6651 | 46 | 19 | 12 | 30 | 21 | 24 | 57 | 1344 | 11 | 710
3.4652 | 1.9759 | 0.6287 | 0.0339 | 0.1258 | 0.0953 | 0.131 | 0.0055 | 0.0838 | 0.026 | 0.0015 | 0.001 | 0.0001 | 0.0428 | 0.0186 | 0.0033 | 1150.936 | 1147.282 | 1142.157 | 1144.246 | 1145.444 | 1091.358 | 3.287441 | 14.7357 | 49 | 24 | 13 | 31 | 27 | 18 | 62 | 1354 | 11 | 706
3.447 | 1.9597 | 0.6439 | 0.0339 | 0.1285 | 0.0799 | 0.1275 | 0.0051 | 0.0865 | 0.0262 | 0.0019 | 0.0013 | 0.0001 | 0.0426 | 0.0196 | 0.0033 | 1147.742 | 1145.758 | 1143.078 | 1144.098 | 1145.088 | 1092.659 | 2.009438 | 8.467116 | 47 | 23 | 15 | 33 | 15 | 24 | 60 | 1374 | 11 | 708
3.4614 | 1.9193 | 0.6247 | 0.0334 | 0.1278 | 0.0824 | 0.1178 | 0.0052 | 0.0881 | 0.0258 | 0.0012 | 0.0011 | 0.0001 | 0.0431 | 0.0196 | 0.0033 | 1148.936 | 1144.935 | 1142.887 | 1145.121 | 1146.459 | 1093.319 | 3.57222 | 10.87537 | 49 | 23 | 21 | 19 | 27 | 21 | 62 | 1350 | 11 | 706
3.4931 | 1.8976 | 0.6255 | 0.0334 | 0.1307 | 0.0896 | 0.116 | 0.0057 | 0.0955 | 0.0238 | 0.0023 | 0.0011 | 0.0001 | 0.0425 | 0.0196 | 0.0032 | 1151.548 | 1147.973 | 1144.195 | 1145.433 | 1145.684 | 1093.047 | 1.488753 | 12.56965 | 57 | 22 | 18 | 32 | 35 | 10 | 70 | 1365 | 11 | 716
3.4763 | 1.9274 | 0.6126 | 0.0315 | 0.1296 | 0.0892 | 0.115 | 0.0054 | 0.0965 | 0.0237 | 0.0014 | 0.0009 | 0.0001 | 0.0417 | 0.0194 | 0.0031 | 1150.297 | 1146.625 | 1142.587 | 1144.897 | 1145.737 | 1091.721 | 3.149934 | 13.16198 | 51 | 27 | 16 | 33 | 30 | 15 | 65 | 1357 | 11 | 720
3.5059 | 1.9676 | 0.6142 | 0.0305 | 0.1277 | 0.0989 | 0.1151 | 0.0054 | 0.0959 | 0.0243 | 0.0022 | 0.0007 | 0.0001 | 0.0412 | 0.0198 | 0.0032 | 1149.307 | 1146.595 | 1142.601 | 1144.327 | 1146.193 | 1091.766 | 3.592213 | 11.65397 | 48 | 20 | 11 | 34 | 18 | 22 | 60 | 1360 | 11 | 716
3.5097 | 1.9611 | 0.6236 | 0.0332 | 0.1296 | 0.094 | 0.1216 | 0.0051 | 0.0943 | 0.0247 | 0.003 | 0.0011 | 0.0001 | 0.0412 | 0.0196 | 0.0031 | 1148.998 | 1146.457 | 1143.042 | 1145.183 | 1146.668 | 1095.653 | 3.625527 | 11.16469 | 45 | 18 | 12 | 29 | 19 | 17 | 55 | 1355 | 11 | 714
3.5342 | 2.0197 | 0.6277 | 0.0309 | 0.1203 | 0.0894 | 0.1271 | 0.0054 | 0.0942 | 0.0256 | 0.0021 | 0.0012 | 0.0001 | 0.0423 | 0.02 | 0.0032 | 1149.181 | 1146.655 | 1143.978 | 1145.434 | 1146.773 | 1092.073 | 2.795121 | 9.111253 | 54 | 20 | 18 | 28 | 24 | 21 | 66 | 1362 | 11 | 712
3.4953 | 2.044 | 0.6409 | 0.0323 | 0.1275 | 0.0866 | 0.124 | 0.0051 | 0.0931 | 0.0255 | 0.0028 | 0.001 | 0.0001 | 0.0418 | 0.0198 | 0.0032 | 1148.739 | 1146.619 | 1143.021 | 1144.913 | 1146.344 | 1092.233 | 3.323319 | 10.11947 | 50 | 25 | 12 | 31 | 25 | 20 | 64 | 1351 | 11 | 714
3.4658 | 2.0403 | 0.6352 | 0.0322 | 0.1297 | 0.0845 | 0.1233 | 0.005 | 0.0943 | 0.025 | 0.0034 | 0.0011 | 0.0001 | 0.0422 | 0.0199 | 0.0031 | 1151.871 | 1148.38 | 1142.766 | 1145.599 | 1146.814 | 1093.208 | 4.048672 | 15.52207 | 46 | 17 | 12 | 33 | 24 | 15 | 56 | 1357 | 11 | 702
3.4359 | 2.069 | 0.6433 | 0.0329 | 0.1295 | 0.0837 | 0.1208 | 0.0046 | 0.0954 | 0.0253 | 0.0022 | 0.0009 | 0.0001 | 0.0415 | 0.02 | 0.003 | 1155.238 | 1149.283 | 1143.754 | 1145.743 | 1147.045 | 1093.328 | 3.290889 | 18.5488 | 48 | 20 | 18 | 29 | 23 | 17 | 59 | 1358 | 11 | 722
3.4625 | 2.0315 | 0.6239 | 0.0317 | 0.1275 | 0.0949 | 0.1145 | 0.0046 | 0.0979 | 0.0245 | 0.0021 | 0.0005 | 0.0001 | 0.0415 | 0.0198 | 0.0028 | 1153.967 | 1149.485 | 1143.232 | 1146.076 | 1147.494 | 1092.893 | 4.262432 | 17.57751 | 45 | 17 | 14 | 32 | 23 | 15 | 55 | 1360 | 11 | 726
3.4569 | 2.0954 | 0.6323 | 0.0342 | 0.1276 | 0.0951 | 0.1188 | 0.005 | 0.0936 | 0.0244 | 0.0023 | 0.0011 | 0.0001 | 0.0419 | 0.0201 | 0.0027 | 1152.344 | 1148.619 | 1144.494 | 1148.311 | 1148.976 | 1112.916 | 4.482531 | 19.91158 | 12 | 14 | 15 | 31 | 20 | 8 | 16 | 1350 | 11 | 710
3.4919 | 2.0522 | 0.6271 | 0.0343 | 0.1309 | 0.0972 | 0.1191 | 0.005 | 0.0934 | 0.0241 | 0.0025 | 0.0013 | 0.0001 | 0.042 | 0.0198 | 0.0026 | 1151.011 | 1146.502 | 1141.938 | 1143.971 | 1144.872 | 1087.902 | 2.933734 | 14.37684 | 50 | 30 | 17 | 32 | 26 | 14 | 67 | 1360 | 11 | 716
3.4852 | 2.0475 | 0.6233 | 0.0337 | 0.1332 | 0.1036 | 0.1259 | 0.0048 | 0.0913 | 0.0238 | 0.0036 | 0.0012 | 0.0001 | 0.0414 | 0.0199 | 0.0026 | 1151.904 | 1147.207 | 1141.759 | 1144.079 | 1146.377 | 1093.862 | 4.618054 | 17.47842 | 44 | 17 | 14 | 26 | 18 | 19 | 54 | 1355 | 11 | 722
3.4246 | 2.0457 | 0.6302 | 0.0334 | 0.1322 | 0.0838 | 0.126 | 0.0047 | 0.0928 | 0.0237 | 0.0018 | 0.001 | 0.0001 | 0.0421 | 0.0198 | 0.0026 | 1150.162 | 1147.577 | 1142.585 | 1144.406 | 1145.098 | 1089.743 | 2.513719 | 12.54109 | 48 | 21 | 10 | 37 | 32 | 14 | 61 | 1356 | 11 | 712
3.4843 | 1.9222 | 0.6046 | 0.0248 | 0.1224 | 0.0828 | 0.1521 | 0.0044 | 0.0712 | 0.017 | 0.0002 | 0.001 | 0.0001 | 0.045 | 0.0088 | 0.0021 | 1153.345 | 1150.753 | 1146.641 | 1148.076 | 1148.902 | 1096.415 | 2.260501 | 11.77482 | 51 | 19 | 15 | 41 | 20 | 13 | 62 | 1348 | 11 | 714
3.5224 | 1.8962 | 0.6123 | 0.0249 | 0.1239 | 0.0802 | 0.1484 | 0.0045 | 0.0696 | 0.0169 | 0.0003 | 0.001 | 0.0001 | 0.0459 | 0.0087 | 0.0021 | 1154.928 | 1151.62 | 1146.647 | 1148.591 | 1149.465 | 1092.221 | 2.81749 | 13.20544 | 51 | 23 | 14 | 32 | 24 | 13 | 65 | 1357 | 10.6 | 718
3.5635 | 1.9224 | 0.6187 | 0.0245 | 0.1276 | 0.078 | 0.1434 | 0.0047 | 0.0618 | 0.0171 | 0.0006 | 0.001 | 0.0001 | 0.0468 | 0.0086 | 0.0022 | 1153.459 | 1151.266 | 1147.162 | 1148.539 | 1149.91 | 1094.886 | 2.747331 | 10.7497 | 54 | 20 | 14 | 36 | 22 | 21 | 66 | 1355 | 10.5 | 712
3.5759 | 2.0027 | 0.6481 | 0.0234 | 0.12 | 0.0798 | 0.1399 | 0.0044 | 0.06 | 0.018 | 0.0009 | 0.0009 | 0.0001 | 0.0469 | 0.0088 | 0.0022 | 1154.758 | 1152.029 | 1146.822 | 1148.41 | 1150.495 | 1097.609 | 3.672853 | 13.88506 | 50 | 20 | 13 | 42 | 11 | 25 | 62 | 1358 | 10.6 | 708
3.6002 | 1.9549 | 0.6387 | 0.0239 | 0.1248 | 0.1021 | 0.1431 | 0.0045 | 0.0601 | 0.0183 | 0.0008 | 0.0009 | 0.0001 | 0.0462 | 0.0089 | 0.0025 | 1150.631 | 1149.298 | 1146.972 | 1148.657 | 1149.03 | 1093.669 | 2.05847 | 6.42325 | 49 | 19 | 15 | 31 | 26 | 9 | 61 | 1362 | 10.5 | 716
3.5405 | 1.9854 | 0.6538 | 0.0236 | 0.1289 | 0.1061 | 0.1473 | 0.0043 | 0.0599 | 0.019 | 0.0009 | 0.0009 | 0.0001 | 0.0453 | 0.0089 | 0.0027 | 1152.149 | 1149.404 | 1146.225 | 1148.231 | 1149.955 | 1094.726 | 3.729246 | 10.31601 | 49 | 23 | 14 | 25 | 21 | 19 | 62 | 1363 | 10.5 | 702
3.5239 | 2.05 | 0.6668 | 0.025 | 0.1235 | 0.0962 | 0.151 | 0.0041 | 0.0593 | 0.0194 | 0.0008 | 0.001 | 0.0001 | 0.0444 | 0.009 | 0.0028 | 1153.326 | 1150.505 | 1146.804 | 1148.635 | 1149.974 | 1092.036 | 3.16997 | 10.64211 | 51 | 25 | 15 | 28 | 22 | 19 | 66 | 1348 | 10.5 | 712
3.567 | 2.0806 | 0.6691 | 0.025 | 0.1197 | 0.0935 | 0.1546 | 0.0039 | 0.0583 | 0.0199 | 0.0009 | 0.0008 | 0.0001 | 0.0443 | 0.0089 | 0.0027 | 1152.028 | 1148.202 | 1146.059 | 1148.328 | 1149.78 | 1092.913 | 3.721719 | 10.09746 | 49 | 21 | 19 | 19 | 23 | 17 | 62 | 1356 | 10.5 | 712
3.5289 | 2.1281 | 0.6744 | 0.024 | 0.1185 | 0.0916 | 0.1528 | 0.0038 | 0.057 | 0.0208 | 0.0011 | 0.0008 | 0.0001 | 0.0434 | 0.0091 | 0.0027 | 1154.942 | 1151.294 | 1147.346 | 1148.139 | 1148.955 | 1093.52 | 1.609509 | 12.3674 | 62 | 25 | 14 | 30 | 17 | 24 | 76 | 1357 | 10.5 | 712
3.5847 | 2.1502 | 0.6762 | 0.0223 | 0.1158 | 0.0882 | 0.1447 | 0.0037 | 0.061 | 0.0221 | 0.0012 | 0.0006 | 0.0001 | 0.0424 | 0.0093 | 0.0025 | 1157.227 | 1152.837 | 1147.239 | 1148.347 | 1149.139 | 1092.785 | 1.899788 | 15.49979 | 57 | 27 | 14 | 32 | 23 | 21 | 73 | 1343 | 10.5 | 714
3.482 | 2.1083 | 0.6778 | 0.01 | 0.0731 | 0.0929 | 0.1467 | 0.0046 | 0.0682 | 0.0219 | 0.002 | 0.0001 | 0.0001 | 0.0436 | 0.0096 | 0.0026 | 1153.777 | 1150.145 | 1145.097 | 1146.97 | 1148.763 | 1092.101 | 3.666263 | 14.0746 | 48 | 27 | 11 | 26 | 19 | 26 | 63 | 1358 | 10.6 | 722
3.4066 | 2.0836 | 0.6478 | 0.0256 | 0.126 | 0.092 | 0.1476 | 0.0045 | 0.0677 | 0.0209 | 0.0011 | 0.0009 | 0.0001 | 0.0436 | 0.0094 | 0.0025 | 1154.075 | 1150.889 | 1147.514 | 1148.241 | 1148.939 | 1095.379 | 1.424836 | 11.17687 | 62 | 22 | 12 | 26 | 21 | 26 | 75 | 1353 | 10.5 | 714
3.4193 | 2.0585 | 0.6505 | 0.0251 | 0.1205 | 0.0914 | 0.1493 | 0.0043 | 0.0672 | 0.0211 | 0.0019 | 0.0006 | 0.0001 | 0.0437 | 0.0093 | 0.0026 | 1155.373 | 1151.447 | 1147.403 | 1148.449 | 1149.594 | 1095.995 | 2.190819 | 13.42266 | 52 | 20 | 13 | 24 | 21 | 23 | 64 | 1353 | 11 | 712
3.3527 | 2.0866 | 0.6621 | 0.026 | 0.1155 | 0.0926 | 0.1515 | 0.0041 | 0.0647 | 0.021 | 0.0005 | 0.0009 | 0.0001 | 0.0441 | 0.0093 | 0.0026 | 1155.864 | 1152.188 | 1147.919 | 1148.669 | 1149.267 | 1093.543 | 1.348264 | 12.74901 | 67 | 28 | 13 | 31 | 20 | 19 | 84 | 1357 | 11 | 720
3.4273 | 2.0263 | 0.648 | 0.0001 | 0.0427 | 0.0926 | 0.1372 | 0.0041 | 0.0654 | 0.0205 | 0.0008 | 0.0001 | 0.0001 | 0.0443 | 0.0088 | 0.0027 | 1156.37 | 1152.856 | 1147.604 | 1149.306 | 1149.675 | 1094.189 | 2.070894 | 14.09776 | 60 | 21 | 11 | 25 | 35 | 11 | 73 | 1357 | 11 | 716
3.3892 | 2.0392 | 0.6397 | 0.0242 | 0.1208 | 0.0903 | 0.1227 | 0.0043 | 0.0694 | 0.0204 | 0.001 | 0.0007 | 0.0001 | 0.0446 | 0.0088 | 0.0027 | 1157.775 | 1152.364 | 1147.403 | 1148.344 | 1149.365 | 1095.792 | 1.962205 | 16.73331 | 53 | 21 | 15 | 24 | 19 | 24 | 65 | 1353 | 11 | 722
3.4514 | 1.9398 | 0.6392 | 0.0246 | 0.1203 | 0.0873 | 0.1279 | 0.0042 | 0.0724 | 0.0204 | 0.0003 | 0.0007 | 0.0001 | 0.0446 | 0.0086 | 0.0026 | 1155.719 | 1151.405 | 1147.384 | 1147.928 | 1149.587 | 1096.504 | 2.20307 | 14.07606 | 59 | 21 | 16 | 23 | 11 | 36 | 71 | 1346 | 11 | 718
3.44 | 1.9544 | 0.643 | 0.0239 | 0.1214 | 0.0949 | 0.1477 | 0.0042 | 0.0735 | 0.0209 | 0.0008 | 0.0006 | 0.0001 | 0.0446 | 0.0088 | 0.0026 | 1154.529 | 1150.594 | 1147.324 | 1148.196 | 1148.752 | 1094.769 | 1.427364 | 12.05575 | 54 | 19 | 15 | 24 | 29 | 18 | 65 | 1351 | 11 | 718
3.4377 | 1.9072 | 0.6442 | 0.0237 | 0.1179 | 0.0872 | 0.1448 | 0.0044 | 0.075 | 0.0209 | 0.0003 | 0.0004 | 0.0001 | 0.0457 | 0.0086 | 0.0025 | 1156.217 | 1152.31 | 1146.682 | 1147.407 | 1147.8 | 1096.061 | 1.118091 | 15.84987 | 73 | 21 | 14 | 36 | 23 | 15 | 84 | 1348 | 11 | 710
3.5192 | 1.8804 | 0.6496 | 0.0243 | 0.1188 | 0.0897 | 0.1504 | 0.0045 | 0.0776 | 0.0207 | 0.0007 | 0.0007 | 0.0001 | 0.0466 | 0.0086 | 0.0025 | 1155.787 | 1149.398 | 1143.854 | 1146.095 | 1147.559 | 1091.792 | 3.704906 | 18.64749 | 36 | 20 | 14 | 22 | 24 | 20 | 48 | 1355 | 11 | 718
3.5672 | 1.8494 | 0.64 | 0.0245 | 0.1197 | 0.0952 | 0.1391 | 0.0054 | 0.0858 | 0.0199 | 0.0002 | 0.0009 | 0.0001 | 0.0511 | 0.0089 | 0.0025 | 1156.231 | 1151.151 | 1145.841 | 1147.658 | 1148.436 | 1092.589 | 2.595511 | 16.32633 | 55 | 20 | 14 | 28 | 29 | 19 | 68 | 1350 | 11 | 718
3.5754 | 1.8652 | 0.6262 | 0.0242 | 0.1197 | 0.0945 | 0.1488 | 0.0055 | 0.0868 | 0.0196 | 0.0004 | 0.0009 | 0.0001 | 0.0505 | 0.0088 | 0.0025 | 1152.658 | 1148.463 | 1144.958 | 1146.336 | 1147.322 | 1093.649 | 2.364834 | 13.04931 | 56 | 20 | 16 | 21 | 21 | 22 | 69 | 1354 | 11 | 712
3.6128 | 1.9488 | 0.6399 | 0.0234 | 0.1176 | 0.0889 | 0.1295 | 0.0052 | 0.0859 | 0.0213 | 0.001 | 0.001 | 0.0001 | 0.0479 | 0.0088 | 0.0029 | 1155.094 | 1150.27 | 1144.776 | 1146.157 | 1147.191 | 1091.801 | 2.415771 | 16.30317 | 61 | 20 | 15 | 28 | 21 | 21 | 74 | 1355 | 11 | 722
3.6445 | 1.9387 | 0.6465 | 0.0239 | 0.1106 | 0.097 | 0.1317 | 0.0062 | 0.0889 | 0.0217 | 0.0016 | 0.0006 | 0.0001 | 0.0497 | 0.009 | 0.0029 | 1155.584 | 1151.646 | 1145.738 | 1147.675 | 1148.682 | 1093.119 | 2.944422 | 15.76284 | 52 | 27 | 11 | 27 | 25 | 20 | 67 | 1352 | 11 | 714
3.6061 | 1.9419 | 0.6433 | 0.0237 | 0.1131 | 0.1029 | 0.1405 | 0.0075 | 0.0881 | 0.0219 | 0.0009 | 0.0009 | 0.0001 | 0.0534 | 0.0093 | 0.003 | 1154.685 | 1150.41 | 1145.377 | 1146.381 | 1147.946 | 1091.242 | 2.569029 | 14.67163 | 56 | 23 | 14 | 29 | 16 | 28 | 70 | 1358 | 11 | 716
3.5654 | 2.02 | 0.6622 | 0.024 | 0.1157 | 0.1138 | 0.1424 | 0.0088 | 0.0861 | 0.0227 | 0.0012 | 0.001 | 0.0001 | 0.0571 | 0.0096 | 0.0031 | 1157.084 | 1151.926 | 1145.809 | 1147.725 | 1149.205 | 1093.95 | 3.395914 | 17.85934 | 57 | 21 | 14 | 27 | 21 | 23 | 71 | 1353 | 11 | 722
3.5403 | 1.9884 | 0.6623 | 0.0236 | 0.1212 | 0.122 | 0.1445 | 0.0094 | 0.0852 | 0.0233 | 0.0008 | 0.0009 | 0.0001 | 0.0584 | 0.0096 | 0.0029 | 1155.604 | 1151.161 | 1144.932 | 1147.005 | 1148.057 | 1091.977 | 3.125066 | 16.77297 | 49 | 24 | 11 | 25 | 29 | 18 | 63 | 1365 | 11 | 720
3.5754 | 1.9564 | 0.6499 | 0.0239 | 0.1144 | 0.1231 | 0.1476 | 0.0094 | 0.0861 | 0.0224 | 0.0005 | 0.0009 | 0.0001 | 0.0596 | 0.0095 | 0.0028 | 1156.081 | 1152.098 | 1146.441 | 1147.488 | 1148.3 | 1092.705 | 1.858972 | 15.21033 | 56 | 24 | 12 | 28 | 22 | 23 | 70 | 1352 | 11 | 716
3.5441 | 1.9488 | 0.6586 | 0.0222 | 0.1105 | 0.1245 | 0.1479 | 0.0093 | 0.0876 | 0.0228 | 0.001 | 0.0009 | 0.0001 | 0.0588 | 0.0099 | 0.0028 | 1154.999 | 1150.603 | 1145.173 | 1146.864 | 1147.761 | 1093.17 | 2.58801 | 15.89296 | 52 | 26 | 12 | 27 | 24 | 20 | 66 | 1349 | 11 | 720
3.4205 | 1.9153 | 0.6365 | 0.0238 | 0.1118 | 0.1248 | 0.1511 | 0.0076 | 0.0868 | 0.0225 | 0.0004 | 0.0009 | 0.0001 | 0.0529 | 0.0093 | 0.0032 | 1155.959 | 1151.506 | 1145.73 | 1147.127 | 1148.061 | 1091.265 | 2.330942 | 15.81111 | 47 | 23 | 13 | 31 | 21 | 21 | 61 | 1355 | 11 | 718
3.5593 | 1.9303 | 0.6311 | 0.0238 | 0.116 | 0.1201 | 0.1566 | 0.0069 | 0.0863 | 0.0224 | 0.0004 | 0.0006 | 0.0001 | 0.0502 | 0.009 | 0.0031 | 1156.964 | 1151.433 | 1145.488 | 1146.672 | 1148.104 | 1092.164 | 2.615824 | 17.70898 | 51 | 20 | 14 | 23 | 16 | 27 | 64 | 1355 | 11 | 718
3.4811 | 1.8285 | 0.6267 | 0.0247 | 0.1303 | 0.0897 | 0.1463 | 0.0046 | 0.0751 | 0.0198 | 0.0006 | 0.0007 | 0.0001 | 0.0317 | 0.0108 | 0.0025 | 1154.363 | 1151.21 | 1146.383 | 1148.79 | 1150.159 | 1096.774 | 3.775228 | 13.8561 | 51 | 29 | 12 | 31 | 24 | 18 | 66 | 1355 | 11 | 722
3.4914 | 1.8601 | 0.6329 | 0.0251 | 0.136 | 0.106 | 0.14 | 0.0047 | 0.0772 | 0.0196 | 0.0005 | 0.0009 | 0.0001 | 0.0328 | 0.0109 | 0.0025 | 1154.462 | 1150.846 | 1146.183 | 1147.559 | 1148.74 | 1094.932 | 2.55613 | 13.90644 | 51 | 21 | 16 | 34 | 24 | 22 | 63 | 1365 | 11 | 718
3.484 | 1.9596 | 0.6677 | 0.0257 | 0.1362 | 0.1046 | 0.1617 | 0.0046 | 0.0784 | 0.0203 | 0.0001 | 0.0009 | 0.0001 | 0.0328 | 0.0108 | 0.0024 | 1154.641 | 1151.062 | 1147.378 | 1149.772 | 1151.444 | 1096.839 | 4.065929 | 12.56521 | 49 | 20 | 15 | 27 | 23 | 20 | 62 | 1358 | 11 | 714
3.4691 | 2.0143 | 0.6436 | 0.0238 | 0.1321 | 0.1011 | 0.1589 | 0.0045 | 0.0766 | 0.0204 | 0.0006 | 0.0008 | 0.0001 | 0.032 | 0.0109 | 0.0024 | 1152.888 | 1150.532 | 1146.704 | 1147.969 | 1148.648 | 1089.667 | 1.944718 | 9.782453 | 54 | 13 | 16 | 39 | 23 | 15 | 69 | 1360 | 11 | 710
3.5377 | 2.0229 | 0.6786 | 0.024 | 0.1388 | 0.0902 | 0.1383 | 0.0044 | 0.075 | 0.0203 | 0.0015 | 0.0008 | 0.0001 | 0.0316 | 0.0109 | 0.0026 | 1152.222 | 1150.384 | 1146.592 | 1149.068 | 1149.987 | 1094.151 | 3.395184 | 9.694859 | 51 | 22 | 10 | 28 | 26 | 17 | 64 | 1353 | 11 | 712
3.475 | 2.0135 | 0.6448 | 0.0246 | 0.1327 | 0.0883 | 0.1305 | 0.0048 | 0.0732 | 0.0206 | 0.0002 | 0.0006 | 0.0001 | 0.0321 | 0.0108 | 0.0026 | 1157.543 | 1154.111 | 1148.09 | 1149.999 | 1151.555 | 1099.796 | 3.464594 | 16.36967 | 51 | 18 | 13 | 35 | 20 | 20 | 61 | 1370 | 11 | 712
3.5326 | 1.9017 | 0.6227 | 0.028 | 0.1301 | 0.0874 | 0.1467 | 0.0123 | 0.0819 | 0.0216 | 0.0003 | 0.001 | 0.0001 | 0.0371 | 0.0134 | 0.0021 | 1155.594 | 1153.048 | 1147.016 | 1148.493 | 1149.202 | 1094.733 | 2.186097 | 14.09493 | 57 | 22 | 10 | 41 | 28 | 14 | 70 | 1366 | 12 | 708
3.538 | 1.983 | 0.6198 | 0.0278 | 0.129 | 0.088 | 0.1411 | 0.0097 | 0.0758 | 0.0219 | 0.0003 | 0.0011 | 0.0001 | 0.0364 | 0.0133 | 0.002 | 1153.743 | 1150.763 | 1147.403 | 1148.645 | 1149.647 | 1095.006 | 2.244187 | 10.79424 | 52 | 21 | 18 | 32 | 23 | 19 | 64 | 1356 | 12 | 712
3.5412 | 1.9719 | 0.6298 | 0.0285 | 0.1304 | 0.0869 | 0.1358 | 0.0085 | 0.0745 | 0.0224 | 0.0001 | 0.001 | 0.0001 | 0.0363 | 0.0134 | 0.002 | 1153.236 | 1150.1 | 1146.253 | 1148.353 | 1149.209 | 1095.053 | 2.955693 | 12.0016 | 47 | 18 | 16 | 39 | 23 | 13 | 58 | 1359 | 12 | 712
3.4457 | 2.021 | 0.6294 | 0.0283 | 0.1251 | 0.1026 | 0.1678 | 0.0069 | 0.068 | 0.0234 | 0.0007 | 0.0008 | 0.0001 | 0.0359 | 0.0139 | 0.002 | 1157.667 | 1153.632 | 1147.657 | 1148.904 | 1149.446 | 1093.937 | 1.789407 | 15.70694 | 54 | 26 | 12 | 39 | 27 | 13 | 68 | 1363 | 12 | 716
3.5165 | 2.0077 | 0.6399 | 0.0273 | 0.124 | 0.0979 | 0.1618 | 0.0072 | 0.0685 | 0.0227 | 0.0016 | 0.0007 | 0.0001 | 0.0365 | 0.0145 | 0.002 | 1156.474 | 1152.374 | 1146.932 | 1148.481 | 1149.781 | 1096.117 | 2.848433 | 15.80946 | 52 | 22 | 15 | 36 | 21 | 21 | 64 | 1363 | 12 | 718
3.4844 | 1.9416 | 0.6289 | 0.0281 | 0.1287 | 0.0907 | 0.1501 | 0.0071 | 0.0692 | 0.0214 | 0.0007 | 0.0009 | 0.0001 | 0.0361 | 0.014 | 0.0019 | 1156.272 | 1151.894 | 1146.123 | 1147.908 | 1149.571 | 1097.098 | 3.447858 | 17.15066 | 46 | 21 | 16 | 38 | 20 | 20 | 57 | 1354 | 11 | 720
3.475 | 1.9031 | 0.6127 | 0.0286 | 0.1229 | 0.0834 | 0.1316 | 0.0072 | 0.0681 | 0.02 | 0.0004 | 0.0008 | 0.0001 | 0.0391 | 0.0136 | 0.002 | 1155.66 | 1151.173 | 1145.685 | 1149.25 | 1151.022 | 1097.298 | 5.337424 | 17.0916 | 48 | 20 | 14 | 27 | 24 | 18 | 61 | 1350 | 11 | 718
3.4472 | 1.9066 | 0.5971 | 0.0236 | 0.1238 | 0.0998 | 0.1581 | 0.0059 | 0.0838 | 0.0175 | 0.0007 | 0.0001 | 0.0001 | 0.0404 | 0.0116 | 0.0018 | 1154.526 | 1150.018 | 1145.423 | 1148.389 | 1149.853 | 1093.71 | 4.430322 | 14.96837 | 42 | 17 | 15 | 25 | 20 | 14 | 53 | 1354 | 11 | 722
3.4528 | 1.9259 | 0.5984 | 0.0258 | 0.1346 | 0.0996 | 0.1524 | 0.0061 | 0.0835 | 0.0176 | 0.0007 | 0.0009 | 0.0001 | 0.0413 | 0.0116 | 0.0019 | 1153.754 | 1150.335 | 1145.885 | 1147.112 | 1147.58 | 1092.286 | 1.695246 | 12.80182 | 53 | 28 | 13 | 34 | 32 | 15 | 68 | 1358 | 11 | 720
3.4287 | 1.9616 | 0.6143 | 0.0239 | 0.1285 | 0.0825 | 0.1481 | 0.0044 | 0.078 | 0.0194 | 0.0006 | 0.0009 | 0.0001 | 0.038 | 0.0106 | 0.0018 | 1157.655 | 1152.885 | 1146.565 | 1148.605 | 1150.006 | 1094.295 | 3.440594 | 17.5027 | 54 | 19 | 16 | 37 | 23 | 17 | 66 | 1353 | 11 | 726
3.3988 | 1.9583 | 0.6425 | 0.0264 | 0.1251 | 0.0956 | 0.1507 | 0.0044 | 0.074 | 0.0196 | 0.0007 | 0.001 | 0.0001 | 0.0404 | 0.0102 | 0.0023 | 1154.083 | 1151.415 | 1147.721 | 1148.698 | 1149.347 | 1095.268 | 1.626558 | 10.81738 | 55 | 24 | 13 | 34 | 26 | 18 | 69 | 1364 | 11 | 712
3.442 | 2.0068 | 0.6248 | 0.0259 | 0.1244 | 0.0862 | 0.1646 | 0.0044 | 0.0778 | 0.0192 | 0.0004 | 0.0011 | 0.0001 | 0.0404 | 0.0101 | 0.0022 | 1153.968 | 1150.348 | 1147.09 | 1149.007 | 1150.238 | 1092.919 | 3.148279 | 11.26693 | 51 | 21 | 18 | 28 | 20 | 18 | 65 | 1352 | 11 | 712
3.4397 | 1.9212 | 0.6149 | 0.0251 | 0.1293 | 0.0995 | 0.1617 | 0.0052 | 0.0691 | 0.0189 | 0.0007 | 0.0009 | 0.0001 | 0.0423 | 0.0102 | 0.0019 | 1155.765 | 1152.947 | 1148.28 | 1149.07 | 1149.622 | 1091.678 | 1.341982 | 11.68039 | 53 | 29 | 13 | 32 | 25 | 19 | 72 | 1361 | 11 | 714
3.4186 | 1.8496 | 0.5972 | 0.0245 | 0.1289 | 0.0938 | 0.1696 | 0.0052 | 0.0688 | 0.0182 | 0.0004 | 0.0009 | 0.0001 | 0.0418 | 0.0099 | 0.0018 | 1154.746 | 1151.904 | 1146.627 | 1147.915 | 1149.059 | 1088.449 | 2.432266 | 12.24706 | 50 | 27 | 10 | 39 | 18 | 18 | 68 | 1350 | 11 | 718
3.4166 | 1.879 | 0.6005 | 0.0225 | 0.1209 | 0.0848 | 0.1477 | 0.0052 | 0.0718 | 0.0181 | 0.0003 | 0.0006 | 0.0001 | 0.0415 | 0.0098 | 0.0015 | 1154.649 | 1150.408 | 1144.467 | 1147.852 | 1149.518 | 1093.645 | 5.050878 | 16.69068 | 43 | 17 | 13 | 25 | 23 | 15 | 55 | 1355 | 11 | 730
3.4611 | 1.8901 | 0.5991 | 0.0248 | 0.1298 | 0.0881 | 0.1589 | 0.0061 | 0.0763 | 0.0177 | 0.0005 | 0.0009 | 0.0001 | 0.0442 | 0.0097 | 0.0016 | 1153.886 | 1149.351 | 1144.978 | 1146.903 | 1148.689 | 1093.867 | 3.711103 | 14.84209 | 47 | 22 | 16 | 27 | 18 | 17 | 60 | 1350 | 11 | 730
3.4526 | 1.8958 | 0.6298 | 0.0242 | 0.1265 | 0.0923 | 0.1373 | 0.0041 | 0.0829 | 0.019 | 0.0008 | 0.0012 | 0.0001 | 0.0373 | 0.008 | 0.002 | 1153.362 | 1151.032 | 1147.154 | 1148.191 | 1148.489 | 1094.464 | 1.334712 | 10.53993 | 58 | 22 | 11 | 36 | 32 | 16 | 71 | 1361 | 11 | 714
3.5671 | 1.8733 | 0.6376 | 0.024 | 0.1253 | 0.0854 | 0.1334 | 0.0045 | 0.0839 | 0.0192 | 0.0013 | 0.0006 | 0.0001 | 0.0376 | 0.0082 | 0.0021 | 1153.744 | 1151.047 | 1146.591 | 1148.261 | 1149.388 | 1096.394 | 2.797648 | 12.47218 | 50 | 20 | 12 | 34 | 25 | 18 | 61 | 1358 | 11 | 716
3.6218 | 1.8595 | 0.6215 | 0.0223 | 0.1279 | 0.0851 | 0.1316 | 0.0042 | 0.0803 | 0.0191 | 0.0009 | 0.0005 | 0.0001 | 0.0371 | 0.0078 | 0.002 | 1153.472 | 1149.525 | 1145.363 | 1147.615 | 1148.969 | 1097.463 | 3.605177 | 14.47779 | 49 | 18 | 17 | 34 | 23 | 18 | 59 | 1351 | 11 | 714
3.5286 | 1.8841 | 0.6314 | 0.0233 | 0.1278 | 0.0868 | 0.132 | 0.0044 | 0.0805 | 0.0199 | 0.0019 | 0.0009 | 0.0001 | 0.0364 | 0.0083 | 0.0021 | 1155.185 | 1151.723 | 1145.872 | 1148.596 | 1150.354 | 1096.587 | 4.482721 | 15.89305 | 48 | 19 | 13 | 30 | 20 | 17 | 60 | 1358 | 11 | 714
3.4634 | 1.8453 | 0.6477 | 0.0251 | 0.1299 | 0.0833 | 0.1393 | 0.0049 | 0.0821 | 0.0192 | 0.0006 | 0.0011 | 0.0001 | 0.0363 | 0.0084 | 0.0022 | 1154.453 | 1150.073 | 1145.007 | 1147.201 | 1148.935 | 1096.138 | 3.927775 | 16.1989 | 53 | 20 | 15 | 32 | 23 | 19 | 65 | 1355 | 11 | 712
3.4442 | 1.8227 | 0.6501 | 0.0241 | 0.1202 | 0.0846 | 0.1571 | 0.0047 | 0.0808 | 0.0197 | 0.0001 | 0.0005 | 0.0001 | 0.0359 | 0.0084 | 0.0021 | 1155.474 | 1151.271 | 1145.302 | 1147.471 | 1149.054 | 1094.168 | 3.751294 | 16.59131 | 50 | 22 | 14 | 34 | 21 | 18 | 64 | 1365 | 11 | 718
3.4107 | 1.9272 | 0.6395 | 0.0238 | 0.1266 | 0.0967 | 0.1321 | 0.0042 | 0.0853 | 0.0206 | 0.0007 | 0.001 | 0.0001 | 0.0359 | 0.0084 | 0.0024 | 1155.706 | 1152.558 | 1147.7 | 1148.794 | 1149.991 | 1097.666 | 2.291079 | 13.79463 | 55 | 22 | 14 | 40 | 20 | 22 | 67 | 1350 | 11 | 716
3.4268 | 1.879 | 0.6197 | 0.0234 | 0.1251 | 0.0827 | 0.1371 | 0.0043 | 0.0912 | 0.02 | 0.0007 | 0.0011 | 0.0001 | 0.0359 | 0.0081 | 0.0023 | 1157.6 | 1152.366 | 1147.02 | 1149.224 | 1150.651 | 1098.274 | 3.630962 | 17.83316 | 51 | 20 | 15 | 36 | 22 | 18 | 62 | 1364 | 11 | 718
3.3997 | 1.9284 | 0.641 | 0.0244 | 0.1239 | 0.099 | 0.1111 | 0.0041 | 0.0903 | 0.0203 | 0.001 | 0.0011 | 0.0001 | 0.0366 | 0.0083 | 0.0023 | 1156.885 | 1151.469 | 1144.639 | 1147.593 | 1149.406 | 1092.699 | 4.767646 | 19.07958 | 44 | 18 | 13 | 30 | 20 | 17 | 56 | 1359 | 11 | 718
3.3983 | 1.9239 | 0.6325 | 0.024 | 0.123 | 0.09 | 0.138 | 0.0041 | 0.0893 | 0.0204 | 0.0005 | 0.001 | 0.0001 | 0.0376 | 0.0081 | 0.0022 | 1155.947 | 1151.782 | 1145.939 | 1147.967 | 1148.485 | 1095.488 | 2.545678 | 16.55323 | 59 | 24 | 16 | 36 | 28 | 9 | 72 | 1356 | 11 | 720
3.4401 | 1.9478 | 0.6262 | 0.0238 | 0.1235 | 0.1037 | 0.1529 | 0.0043 | 0.0882 | 0.0206 | 0.0005 | 0.001 | 0.0001 | 0.038 | 0.0081 | 0.0023 | 1155.681 | 1151.91 | 1146.632 | 1148.801 | 1149.789 | 1097.38 | 3.156953 | 15.52228 | 52 | 23 | 12 | 32 | 28 | 17 | 64 | 1350 | 11 | 718
3.5835 | 1.9914 | 0.6228 | 0.0289 | 0.1415 | 0.0881 | 0.1289 | 0.0041 | 0.081 | 0.0197 | 0.0001 | 0.0007 | 0.0001 | 0.0395 | 0.0095 | 0.0022 | 1152.252 | 1150.649 | 1147.419 | 1148.155 | 1148.652 | 1086.469 | 1.232338 | 7.346459 | 50 | 22 | 9 | 35 | 24 | 15 | 65 | 1355 | 11 | 718
3.581 | 1.9486 | 0.619 | 0.0285 | 0.1416 | 0.0844 | 0.149 | 0.0038 | 0.0827 | 0.0191 | 0.0001 | 0.0006 | 0.0001 | 0.0388 | 0.0096 | 0.0022 | 1153.072 | 1150.305 | 1147.762 | 1148.941 | 1149.293 | 1093.976 | 1.53111 | 8.985121 | 48 | 18 | 13 | 21 | 33 | 15 | 60 | 1362 | 11 | 718
3.5958 | 1.9112 | 0.615 | 0.0283 | 0.1429 | 0.089 | 0.1491 | 0.0033 | 0.0818 | 0.019 | 0.0001 | 0.0007 | 0.0001 | 0.0375 | 0.0095 | 0.0021 | 1150.954 | 1149.674 | 1147.757 | 1148.179 | 1148.51 | 1092.518 | 0.7533664 | 5.471355 | 58 | 27 | 8 | 32 | 20 | 19 | 73 | 1350 | 11 | 718
3.5222 | 2.0189 | 0.6607 | 0.0287 | 0.1396 | 0.0919 | 0.1381 | 0.0028 | 0.0735 | 0.0207 | 0.0001 | 0.0006 | 0.0001 | 0.0383 | 0.0101 | 0.0025 | 1157.089 | 1152.305 | 1147.45 | 1148.689 | 1149.214 | 1095.233 | 1.764888 | 15.58332 | 58 | 19 | 16 | 30 | 25 | 16 | 70 | 1370 | 11 | 720
3.5525 | 2.0392 | 0.6798 | 0.0303 | 0.1478 | 0.0909 | 0.1346 | 0.0023 | 0.0702 | 0.0203 | 0.0001 | 0.0004 | 0.0001 | 0.0375 | 0.0098 | 0.0023 | 1155.554 | 1151.333 | 1145.939 | 1146.505 | 1148.439 | 1091.989 | 2.499779 | 15.12666 | 54 | 27 | 13 | 29 | 9 | 36 | 69 | 1348 | 11 | 718
3.4858 | 1.9728 | 0.5864 | 0.0315 | 0.1312 | 0.0889 | 0.1546 | 0.0032 | 0.0811 | 0.018 | 0.0001 | 0.0004 | 0.0001 | 0.0379 | 0.0096 | 0.002 | 1155.708 | 1152.203 | 1146.948 | 1147.949 | 1149.501 | 1093.457 | 2.552178 | 14.07191 | 65 | 22 | 11 | 28 | 19 | 31 | 80 | 1370 | 11 | 714
3.5115 | 1.9698 | 0.6294 | 0.0328 | 0.1301 | 0.0811 | 0.14 | 0.003 | 0.0776 | 0.0213 | 0.0001 | 0.0004 | 0.0001 | 0.036 | 0.0097 | 0.0023 | 1157.917 | 1152.968 | 1146.882 | 1148.12 | 1149.055 | 1093.134 | 2.173325 | 17.03465 | 60 | 25 | 14 | 30 | 22 | 23 | 75 | 1368 | 11 | 720
3.5397 | 1.955 | 0.6481 | 0.0334 | 0.1373 | 0.0766 | 0.1479 | 0.0032 | 0.0815 | 0.0212 | 0.0001 | 0.0006 | 0.0001 | 0.0366 | 0.0096 | 0.0022 | 1154.154 | 1150.255 | 1146.344 | 1147.308 | 1148.22 | 1093.621 | 1.876496 | 12.90215 | 54 | 23 | 13 | 26 | 24 | 21 | 68 | 1356 | 11 | 716
3.4637 | 1.8662 | 0.6063 | 0.0313 | 0.128 | 0.0873 | 0.1549 | 0.0031 | 0.0742 | 0.0207 | 0.0001 | 0.0004 | 0.0001 | 0.037 | 0.0095 | 0.0023 | 1158.768 | 1153.499 | 1146.839 | 1148.759 | 1149.885 | 1095.771 | 3.045965 | 18.93487 | 59 | 24 | 13 | 29 | 27 | 23 | 73 | 1355 | 11 | 720
3.614 | 1.8691 | 0.6207 | 0.0312 | 0.1312 | 0.0911 | 0.155 | 0.003 | 0.077 | 0.0214 | 0.0003 | 0.0004 | 0.0001 | 0.0372 | 0.0096 | 0.0024 | 1156.033 | 1152.114 | 1146.351 | 1147.27 | 1148.869 | 1094.618 | 2.518306 | 15.76577 | 64 | 22 | 12 | 29 | 15 | 34 | 77 | 1365 | 11 | 718
3.5866 | 1.8375 | 0.6068 | 0.0311 | 0.1224 | 0.0827 | 0.1577 | 0.003 | 0.0797 | 0.021 | 0.0004 | 0.0006 | 0.0001 | 0.0373 | 0.0094 | 0.0024 | 1155.469 | 1150.791 | 1146.228 | 1148.287 | 1149.518 | 1097.936 | 3.289944 | 16.06261 | 61 | 20 | 15 | 23 | 25 | 26 | 72 | 1364 | 11 | 720
3.5858 | 1.8257 | 0.6161 | 0.0321 | 0.1229 | 0.0919 | 0.1554 | 0.0029 | 0.0847 | 0.023 | 0.0003 | 0.0005 | 0.0001 | 0.0373 | 0.0093 | 0.0022 | 1158.632 | 1152.613 | 1145.505 | 1147.121 | 1148.975 | 1095.698 | 3.470068 | 20.8583 | 53 | 22 | 14 | 25 | 19 | 27 | 65 | 1350 | 11 | 720
3.7027 | 1.9178 | 0.6286 | 0.0186 | 0.0818 | 0.0922 | 0.1473 | 0.0023 | 0.0854 | 0.0245 | 0.001 | 0.0001 | 0.0001 | 0.0354 | 0.0095 | 0.0021 | 1159.583 | 1154.086 | 1145.695 | 1147.345 | 1148.768 | 1093.774 | 3.073014 | 21.10367 | 61 | 25 | 14 | 32 | 20 | 21 | 75 | 1351 | 11 | 722
3.5797 | 1.921 | 0.6392 | 0.0307 | 0.1241 | 0.0934 | 0.1589 | 0.0029 | 0.0886 | 0.024 | 0.0018 | 0.0006 | 0.0001 | 0.038 | 0.0097 | 0.0022 | 1159.57 | 1153.578 | 1145.684 | 1147.184 | 1148.383 | 1092.942 | 2.699563 | 20.84111 | 57 | 25 | 15 | 32 | 21 | 22 | 71 | 1355 | 11 | 716
3.5742 | 1.9438 | 0.6353 | 0.031 | 0.123 | 0.0931 | 0.1624 | 0.0028 | 0.0903 | 0.0244 | 0.0001 | 0.0005 | 0.0001 | 0.0379 | 0.0095 | 0.0021 | 1159.411 | 1153.916 | 1145.74 | 1147.353 | 1149.151 | 1094.769 | 3.411046 | 21.14972 | 61 | 21 | 15 | 31 | 21 | 30 | 74 | 1354 | 11 | 722
3.5742 | 1.9438 | 0.6353 | 0.031 | 0.123 | 0.0931 | 0.1624 | 0.0028 | 0.0903 | 0.0244 | 0.0001 | 0.0005 | 0.0001 | 0.0379 | 0.0095 | 0.0021 | 1159.921 | 1153.798 | 1146.02 | 1147.863 | 1149.151 | 1097.521 | 3.130488 | 22.27601 | 55 | 22 | 15 | 29 | 24 | 20 | 67 | 1370 | 11 | 716
3.3546 | 1.9405 | 0.6599 | 0.0295 | 0.1214 | 0.0938 | 0.1418 | 0.0039 | 0.094 | 0.0251 | 0.0001 | 0.0007 | 0.0001 | 0.0403 | 0.0105 | 0.0025 | 1160.443 | 1154.605 | 1146.924 | 1150.621 | 1150.712 | 1070.509 | 3.787393 | 15.03152 | 17 | 31 | 13 | 31 | 55 | 2 | 53 | 1370 | 11 | 712
3.4664 | 1.9621 | 0.6629 | 0.0301 | 0.1307 | 0.0848 | 0.1383 | 0.0041 | 0.0948 | 0.0252 | 0.0026 | 0.0008 | 0.0001 | 0.0392 | 0.0107 | 0.0025 | 1156.905 | 1152.233 | 1146.703 | 1147.519 | 1148.429 | 1093.547 | 1.72609 | 16.1019 | 65 | 24 | 15 | 32 | 18 | 22 | 80 | 1363 | 11 | 710
3.5438 | 2.0152 | 0.709 | 0.0244 | 0.1083 | 0.0829 | 0.1288 | 0.0038 | 0.0979 | 0.0264 | 0.0006 | 0.0003 | 0.0001 | 0.0398 | 0.011 | 0.0024 | 1147.324 | 1147.324 | 1147.324 | 1148.83 | 1150.204 | 1093.447 | 2.880675 | 0 | 49 | 20 | 0 | 0 | 23 | 22 | 62 | 1355 | 11 | 716
3.4189 | 1.9646 | 0.6629 | 0.0293 | 0.1212 | 0.0872 | 0.1304 | 0.004 | 0.0993 | 0.0261 | 0.0001 | 0.0006 | 0.0001 | 0.0404 | 0.0107 | 0.0024 | 1160.847 | 1154.604 | 1144.903 | 1146.645 | 1148.309 | 1096.044 | 3.406291 | 24.60445 | 61 | 22 | 14 | 34 | 21 | 22 | 74 | 1365 | 11 | 724
3.412 | 1.9337 | 0.6622 | 0.0304 | 0.1228 | 0.0913 | 0.1366 | 0.0041 | 0.0947 | 0.0258 | 0.0002 | 0.0006 | 0.0001 | 0.0413 | 0.0106 | 0.0025 | 1161.945 | 1155.685 | 1145.495 | 1147.215 | 1148.747 | 1095.927 | 3.252851 | 24.91823 | 57 | 22 | 13 | 33 | 21 | 24 | 70 | 1368 | 11 | 724
3.4185 | 1.9408 | 0.6695 | 0.0297 | 0.1245 | 0.092 | 0.1335 | 0.0041 | 0.0931 | 0.0265 | 0.0002 | 0.0007 | 0.0001 | 0.0423 | 0.0108 | 0.0026 | 1161.546 | 1155.272 | 1145.541 | 1146.989 | 1148.479 | 1094.618 | 2.938118 | 23.91375 | 60 | 22 | 14 | 32 | 18 | 24 | 73 | 1366 | 11 | 720
3.4806 | 1.9755 | 0.6842 | 0.0296 | 0.1174 | 0.0968 | 0.1424 | 0.004 | 0.0879 | 0.0261 | 0.0001 | 0.0006 | 0.0001 | 0.0425 | 0.011 | 0.0027 | 1158.89 | 1153.656 | 1145.933 | 1147.148 | 1148.275 | 1093.134 | 2.342439 | 19.70528 | 58 | 27 | 13 | 33 | 20 | 24 | 74 | 1366 | 11 | 718
3.4517 | 1.8315 | 0.7018 | 0.0313 | 0.1186 | 0.0892 | 0.1537 | 0.0041 | 0.0838 | 0.0243 | 0.0001 | 0.0007 | 0.0001 | 0.0421 | 0.0105 | 0.0026 | 1161.553 | 1153.951 | 1145.275 | 1148.193 | 1148.57 | 1095.775 | 3.294687 | 24.74685 | 55 | 20 | 16 | 31 | 31 | 9 | 67 | 1355 | 11 | 724
3.459 | 1.7595 | 0.6462 | 0.0301 | 0.1222 | 0.0976 | 0.1506 | 0.0041 | 0.0837 | 0.0235 | 0.0001 | 0.0004 | 0.0001 | 0.0408 | 0.0101 | 0.0026 | 1161.323 | 1155.203 | 1145.151 | 1146.832 | 1148.576 | 1094.664 | 3.425244 | 24.26101 | 53 | 20 | 13 | 31 | 17 | 25 | 65 | 1352 | 11 | 722
3.4795 | 1.8612 | 0.5951 | 0.0436 | 0.1151 | 0.0971 | 0.144 | 0.0054 | 0.0741 | 0.0228 | 0.0001 | 0.0004 | 0.0001 | 0.0412 | 0.0128 | 0.0027 | 1156.059 | 1151.868 | 1146.549 | 1147.71 | 1149.16 | 1097.041 | 2.611016 | 16.11404 | 65 | 34 | 13 | 28 | 17 | 27 | 81 | 1364 | 11 | 718
3.4757 | 1.8858 | 0.6049 | 0.0387 | 0.1172 | 0.0921 | 0.1529 | 0.0051 | 0.0768 | 0.0232 | 0.0003 | 0.0004 | 0.0001 | 0.0415 | 0.0122 | 0.0027 | 1155.833 | 1151.718 | 1146.179 | 1147.422 | 1149.024 | 1092.411 | 2.844108 | 15.2217 | 56 | 26 | 13 | 28 | 17 | 28 | 71 | 1361 | 11 | 712
3.4973 | 1.8787 | 0.6202 | 0.0348 | 0.117 | 0.0849 | 0.1635 | 0.0046 | 0.08 | 0.0243 | 0.0009 | 0.0004 | 0.0001 | 0.0426 | 0.0115 | 0.0026 | 1152.557 | 1149.226 | 1147.393 | 1148.358 | 1149.708 | 1094.887 | 2.315391 | 8.954706 | 60 | 20 | 17 | 18 | 19 | 29 | 73 | 1368 | 11 | 706
3.5264 | 1.8985 | 0.6276 | 0.0292 | 0.1111 | 0.0811 | 0.1581 | 0.0041 | 0.0783 | 0.0241 | 0.0001 | 0.0002 | 0.0001 | 0.042 | 0.0111 | 0.0025 | 1152.229 | 1149.254 | 1147.31 | 1148.276 | 1149.15 | 1093.264 | 1.840461 | 8.342835 | 58 | 21 | 16 | 19 | 21 | 25 | 71 | 1358 | 11 | 708
3.5456 | 1.9005 | 0.6318 | 0.0318 | 0.1185 | 0.0801 | 0.1639 | 0.0043 | 0.0809 | 0.0241 | 0.001 | 0.0005 | 0.0001 | 0.0426 | 0.011 | 0.0026 | 1151.413 | 1148.22 | 1145.9 | 1147.493 | 1149.174 | 1097.236 | 3.274441 | 10.17657 | 61 | 21 | 15 | 18 | 21 | 27 | 73 | 1358 | 11 | 714
3.5015 | 1.8619 | 0.6305 | 0.0311 | 0.1204 | 0.0773 | 0.1566 | 0.0041 | 0.0804 | 0.0232 | 0.0003 | 0.0004 | 0.0001 | 0.0421 | 0.0108 | 0.0026 | 1154.828 | 1150.109 | 1146.091 | 1147.628 | 1149.131 | 1094.784 | 3.039776 | 14.55106 | 52 | 26 | 15 | 21 | 20 | 27 | 67 | 1351 | 11 | 744
3.5061 | 1.9328 | 0.6437 | 0.0345 | 0.1247 | 0.1046 | 0.1524 | 0.0055 | 0.0904 | 0.0216 | 0.0001 | 0.0008 | 0.0001 | 0.0473 | 0.0111 | 0.0025 | 1154.365 | 1149.812 | 1147.073 | 1148.551 | 1149.17 | 1096.73 | 2.097449 | 12.65235 | 50 | 20 | 17 | 18 | 27 | 22 | 62 | 1370 | 11 | 710
3.5682 | 1.9061 | 0.6246 | 0.0347 | 0.1273 | 0.1043 | 0.1461 | 0.0053 | 0.0944 | 0.0213 | 0.0002 | 0.0005 | 0.0001 | 0.0471 | 0.0106 | 0.0023 | 1156.914 | 1152.804 | 1146.516 | 1148.026 | 1149.053 | 1095.025 | 2.537209 | 16.80089 | 56 | 21 | 13 | 30 | 23 | 24 | 69 | 1358 | 11 | 718
3.5593 | 1.9693 | 0.622 | 0.0341 | 0.1214 | 0.1001 | 0.1308 | 0.0059 | 0.097 | 0.0213 | 0.0004 | 0.0006 | 0.0001 | 0.0492 | 0.0109 | 0.0024 | 1157.362 | 1150.886 | 1146.171 | 1148.252 | 1149.245 | 1093.621 | 3.073866 | 17.55718 | 49 | 19 | 17 | 19 | 27 | 20 | 61 | 1360 | 11 | 718
3.5217 | 1.9783 | 0.6273 | 0.0339 | 0.126 | 0.093 | 0.1193 | 0.0057 | 0.0955 | 0.0219 | 0.0004 | 0.0004 | 0.0001 | 0.0487 | 0.011 | 0.0024 | 1156.951 | 1152.244 | 1147.462 | 1148.552 | 1150.028 | 1094.69 | 2.565896 | 15.24125 | 57 | 24 | 15 | 26 | 19 | 29 | 72 | 1367 | 11 | 720
3.5745 | 1.8865 | 0.6178 | 0.0332 | 0.1238 | 0.0959 | 0.1399 | 0.0044 | 0.0868 | 0.0209 | 0.0001 | 0.0007 | 0.0001 | 0.0447 | 0.0109 | 0.0024 | 1156.321 | 1151.162 | 1146.111 | 1147.541 | 1148.917 | 1096.178 | 2.806275 | 16.97651 | 57 | 20 | 16 | 25 | 23 | 26 | 68 | 1363 | 11 | 720
3.5255 | 1.8506 | 0.6228 | 0.0318 | 0.124 | 0.1026 | 0.1401 | 0.0034 | 0.0824 | 0.021 | 0.0005 | 0.0006 | 0.0001 | 0.0428 | 0.0109 | 0.0023 | 1155.509 | 1151.24 | 1146.853 | 1147.889 | 1149.222 | 1096.467 | 2.369233 | 14.66001 | 59 | 20 | 14 | 25 | 17 | 28 | 71 | 1369 | 11 | 720
3.5099 | 1.8328 | 0.6167 | 0.0314 | 0.1236 | 0.1057 | 0.1393 | 0.0031 | 0.081 | 0.0213 | 0.0001 | 0.0004 | 0.0001 | 0.0415 | 0.0109 | 0.0022 | 1156.034 | 1151.577 | 1146.176 | 1147.899 | 1148.888 | 1093.376 | 2.712065 | 15.73249 | 64 | 24 | 14 | 29 | 24 | 21 | 78 | 1354 | 11 | 720
3.4982 | 1.8368 | 0.6149 | 0.0306 | 0.1191 | 0.0911 | 0.1463 | 0.003 | 0.0811 | 0.0213 | 0.0001 | 0.0003 | 0.0001 | 0.0418 | 0.0109 | 0.0023 | 1156.181 | 1152.664 | 1147.399 | 1148.269 | 1149.352 | 1095.49 | 1.953289 | 14.46939 | 60 | 21 | 11 | 28 | 18 | 30 | 73 | 1360 | 11 | 716
3.4201 | 1.8217 | 0.6102 | 0.0307 | 0.1178 | 0.0859 | 0.1476 | 0.0033 | 0.0811 | 0.0208 | 0.0001 | 0.0005 | 0.0001 | 0.0429 | 0.0108 | 0.0023 | 1156.008 | 1151.671 | 1147.134 | 1148.267 | 1149.078 | 1094.391 | 1.943672 | 14.40087 | 59 | 21 | 14 | 27 | 25 | 21 | 72 | 1358 | 11 | 720
3.5432 | 1.9379 | 0.6882 | 0.032 | 0.123 | 0.0973 | 0.1417 | 0.0025 | 0.0804 | 0.0222 | 0.0011 | 0.0008 | 0.0001 | 0.0398 | 0.0114 | 0.0025 | 1154.581 | 1149.975 | 1145.024 | 1146.48 | 1148.131 | 1093.229 | 3.107296 | 15.57768 | 56 | 22 | 14 | 25 | 19 | 27 | 70 | 1361 | 11 | 714
3.4827 | 1.9918 | 0.6763 | 0.0155 | 0.0726 | 0.1019 | 0.1538 | 0.0018 | 0.0791 | 0.0222 | 0.0001 | 0.0005 | 0.0001 | 0.0389 | 0.0108 | 0.0024 | 1155.412 | 1150.302 | 1145.091 | 1146.552 | 1148.072 | 1095.849 | 2.980957 | 17.32788 | 51 | 18 | 17 | 24 | 21 | 28 | 62 | 1363 | 11 | 712
3.4581 | 2.0341 | 0.6826 | 0.0298 | 0.1229 | 0.1059 | 0.1584 | 0.002 | 0.0791 | 0.0235 | 0.0011 | 0.0007 | 0.0001 | 0.0388 | 0.0113 | 0.0026 | 1154.967 | 1150.546 | 1145.842 | 1146.916 | 1148.381 | 1092.967 | 2.538419 | 14.71782 | 55 | 23 | 14 | 27 | 18 | 29 | 68 | 1359 | 11 | 718
3.4444 | 1.977 | 0.6626 | 0.0307 | 0.1183 | 0.0814 | 0.1461 | 0.0021 | 0.0747 | 0.0226 | 0.0003 | 0.0005 | 0.0001 | 0.0392 | 0.0107 | 0.0025 | 1154.212 | 1150.374 | 1146.06 | 1147.625 | 1148.792 | 1093.201 | 2.732453 | 13.36203 | 59 | 23 | 14 | 26 | 23 | 25 | 73 | 1369 | 11 | 710
3.4184 | 1.8706 | 0.615 | 0.0292 | 0.1253 | 0.0897 | 0.166 | 0.0037 | 0.0845 | 0.0183 | 0.0001 | 0.0007 | 0.0001 | 0.0395 | 0.0092 | 0.002 | 1157.029 | 1150.099 | 1145.315 | 1147.237 | 1147.734 | 1094.153 | 2.419118 | 18.63133 | 50 | 18 | 17 | 22 | 32 | 13 | 61 | 1367 | 11 | 728
3.4341 | 1.9682 | 0.6359 | 0.029 | 0.1174 | 0.0982 | 0.1536 | 0.0038 | 0.094 | 0.02 | 0.0001 | 0.0009 | 0.0001 | 0.0387 | 0.0096 | 0.0019 | 1156.465 | 1150.033 | 1145.361 | 1146.668 | 1147.801 | 1095.428 | 2.440256 | 18.19202 | 57 | 20 | 17 | 23 | 19 | 22 | 68 | 1359 | 11 | 720
3.4033 | 2.0707 | 0.6526 | 0.0279 | 0.1217 | 0.0837 | 0.1466 | 0.0033 | 0.097 | 0.0205 | 0.0001 | 0.0008 | 0.0001 | 0.0387 | 0.0093 | 0.0018 | 1153.938 | 1149.813 | 1146.162 | 1147.277 | 1148.219 | 1092.805 | 2.056611 | 12.7189 | 56 | 21 | 14 | 24 | 24 | 25 | 69 | 1368 | 11 | 718
3.5752 | 2.0507 | 0.65 | 0.0275 | 0.1278 | 0.0782 | 0.1533 | 0.0036 | 0.1001 | 0.0202 | 0.0002 | 0.0006 | 0.0001 | 0.0398 | 0.009 | 0.0017 | 1154.971 | 1149.945 | 1146.177 | 1147.374 | 1148.675 | 1093.845 | 2.497652 | 14.38639 | 46 | 19 | 17 | 23 | 22 | 25 | 58 | 1360 | 11 | 722
3.4686 | 2.0423 | 0.6665 | 0.0287 | 0.121 | 0.0908 | 0.138 | 0.0045 | 0.0799 | 0.0215 | 0.0002 | 0.0007 | 0.0001 | 0.0427 | 0.0123 | 0.0026 | 1155.048 | 1148.678 | 1144.704 | 1146.674 | 1147.599 | 1086.627 | 2.89427 | 15.11792 | 35 | 15 | 13 | 16 | 20 | 12 | 46 | 1350 | 11 | 716
3.4439 | 2.0099 | 0.6798 | 0.0286 | 0.1222 | 0.0938 | 0.1446 | 0.0044 | 0.0827 | 0.0219 | 0.0001 | 0.0008 | 0.0001 | 0.0437 | 0.0122 | 0.0026 | 1154.126 | 1149.909 | 1144.506 | 1146.958 | 1148.133 | 1093.987 | 3.627405 | 15.99682 | 47 | 18 | 12 | 24 | 27 | 16 | 58 | 1359 | 11 | 710
3.3621 | 1.8405 | 0.6265 | 0.0323 | 0.1148 | 0.1076 | 0.135 | 0.0038 | 0.0786 | 0.0214 | 0.0001 | 0.0008 | 0.0001 | 0.0451 | 0.0128 | 0.0024 | 1154.681 | 1147.682 | 1144.954 | 1146.729 | 1148.378 | 1091.352 | 3.423911 | 15.35821 | 42 | 20 | 18 | 14 | 19 | 25 | 54 | 1351 | 11 | 722
3.4438 | 1.8616 | 0.6349 | 0.032 | 0.1141 | 0.1079 | 0.1475 | 0.0036 | 0.0779 | 0.0221 | 0.0001 | 0.0007 | 0.0001 | 0.0452 | 0.0125 | 0.0024 | 1156.452 | 1150.89 | 1144.363 | 1147.252 | 1148.36 | 1095.476 | 3.996466 | 19.82524 | 45 | 19 | 13 | 25 | 29 | 18 | 56 | 1352 | 11 | 728
3.4684 | 1.9107 | 0.6503 | 0.0328 | 0.1137 | 0.0958 | 0.1517 | 0.0032 | 0.0774 | 0.0233 | 0.0001 | 0.0006 | 0.0001 | 0.045 | 0.0125 | 0.0024 | 1156.815 | 1150.454 | 1143.908 | 1145.391 | 1147.145 | 1094.446 | 3.236941 | 20.69458 | 48 | 22 | 15 | 26 | 19 | 27 | 60 | 1354 | 11 | 716
3.4099 | 1.9941 | 0.6748 | 0.0338 | 0.1164 | 0.0866 | 0.1689 | 0.0035 | 0.0757 | 0.0243 | 0.0005 | 0.0007 | 0.0001 | 0.0464 | 0.0125 | 0.0025 | 1156.564 | 1151.296 | 1145.752 | 1147.567 | 1148.957 | 1094.9 | 3.204938 | 17.53443 | 56 | 20 | 16 | 27 | 21 | 25 | 68 | 1365 | 11 | 716
3.4016 | 1.965 | 0.6794 | 0.0336 | 0.1132 | 0.0818 | 0.15 | 0.0034 | 0.0778 | 0.0246 | 0.0003 | 0.0007 | 0.0001 | 0.0465 | 0.0127 | 0.0025 | 1156.649 | 1151.398 | 1146.016 | 1148.059 | 1149.274 | 1094.521 | 3.257481 | 17.11424 | 50 | 20 | 16 | 26 | 25 | 22 | 62 | 1362 | 11 | 718
3.3847 | 1.9335 | 0.6933 | 0.031 | 0.1169 | 0.0869 | 0.1466 | 0.0042 | 0.0727 | 0.0232 | 0.0001 | 0.0006 | 0.0001 | 0.0436 | 0.0123 | 0.0028 | 1156.037 | 1150.692 | 1143.764 | 1146.293 | 1147.309 | 1093.696 | 3.545877 | 19.68755 | 45 | 22 | 13 | 31 | 29 | 18 | 58 | 1367 | 11 | 718
3.4017 | 1.9211 | 0.6719 | 0.0304 | 0.1208 | 0.0841 | 0.1474 | 0.0046 | 0.071 | 0.0225 | 0.0001 | 0.0006 | 0.0001 | 0.0436 | 0.0118 | 0.0028 | 1156.217 | 1150.272 | 1144.22 | 1145.718 | 1146.775 | 1087.799 | 2.554875 | 17.53458 | 45 | 20 | 13 | 27 | 24 | 18 | 58 | 1358 | 11 | 722
3.3889 | 1.9001 | 0.6696 | 0.0305 | 0.1179 | 0.0848 | 0.1489 | 0.0047 | 0.0713 | 0.0224 | 0.0001 | 0.0005 | 0.0001 | 0.0426 | 0.0114 | 0.0029 | 1155.497 | 1150.196 | 1145.236 | 1146.904 | 1148.271 | 1093.991 | 3.034741 | 16.68369 | 47 | 19 | 15 | 25 | 22 | 23 | 59 | 1367 | 11 | 718
3.3756 | 1.8896 | 0.6892 | 0.0308 | 0.1176 | 0.0928 | 0.1477 | 0.0042 | 0.0732 | 0.0223 | 0.0001 | 0.0007 | 0.0001 | 0.0421 | 0.0111 | 0.003 | 1155.017 | 1150.516 | 1144.266 | 1146.222 | 1147.256 | 1095.454 | 2.990086 | 18.04942 | 56 | 21 | 14 | 30 | 27 | 22 | 69 | 1360 | 11 | 722
3.4803 | 1.9749 | 0.7007 | 0.0285 | 0.1091 | 0.0796 | 0.1504 | 0.0037 | 0.0709 | 0.0228 | 0.0009 | 0.0005 | 0.0001 | 0.0415 | 0.0108 | 0.0029 | 1154.91 | 1150.234 | 1144.647 | 1146.004 | 1147.749 | 1084.42 | 3.101883 | 14.55991 | 62 | 19 | 13 | 24 | 18 | 28 | 76 | 1354 | 11 | 722
3.4144 | 1.936 | 0.693 | 0.0305 | 0.1191 | 0.0756 | 0.1581 | 0.0042 | 0.07 | 0.0226 | 0.0008 | 0.0006 | 0.0001 | 0.0438 | 0.0104 | 0.0029 | 1155.913 | 1150.67 | 1144.214 | 1145.5 | 1147.211 | 1093.048 | 2.997753 | 18.61103 | 54 | 19 | 15 | 29 | 18 | 28 | 66 | 1354 | 11 | 716
3.4675 | 2.096 | 0.707 | 0.0255 | 0.0987 | 0.0788 | 0.1433 | 0.0034 | 0.0694 | 0.0239 | 0.0006 | 0.0002 | 0.0001 | 0.0412 | 0.0107 | 0.0028 | 1156.841 | 1150.51 | 1143.631 | 1145.824 | 1147.368 | 1089.799 | 3.737021 | 19.70414 | 50 | 25 | 16 | 27 | 20 | 22 | 66 | 1353 | 11 | 720
3.4474 | 2.0484 | 0.7163 | 0.0302 | 0.1153 | 0.0824 | 0.1531 | 0.0045 | 0.0714 | 0.0239 | 0.0006 | 0.0007 | 0.0001 | 0.045 | 0.0104 | 0.0027 | 1157.909 | 1151.947 | 1145.067 | 1146.621 | 1148.674 | 1096.345 | 3.60743 | 20.85966 | 60 | 21 | 16 | 28 | 19 | 30 | 72 | 1370 | 11 | 722
3.4809 | 1.9826 | 0.7112 | 0.0304 | 0.1187 | 0.083 | 0.1446 | 0.0052 | 0.068 | 0.0254 | 0.0018 | 0.0006 | 0.0001 | 0.052 | 0.0101 | 0.0024 | 1157.351 | 1152.11 | 1146.246 | 1148.163 | 1148.191 | 1121.191 | 1.944735 | 30.71173 | 13 | 13 | 13 | 26 | 22 | 1 | 15 | 1370 | 11 | 716
3.4591 | 1.9643 | 0.6874 | 0.0295 | 0.1127 | 0.0846 | 0.1413 | 0.0051 | 0.0681 | 0.0248 | 0.0005 | 0.0007 | 0.0001 | 0.0526 | 0.01 | 0.0023 | 1156.731 | 1151.163 | 1144.926 | 1146.702 | 1147.901 | 1093.415 | 2.974806 | 18.64373 | 58 | 26 | 15 | 28 | 22 | 19 | 72 | 1359 | 11 | 720
3.4426 | 1.9081 | 0.6877 | 0.0292 | 0.1169 | 0.0866 | 0.1494 | 0.0038 | 0.0743 | 0.0226 | 0.0001 | 0.0006 | 0.0001 | 0.0512 | 0.0099 | 0.002 | 1155.886 | 1150.437 | 1145.564 | 1146.919 | 1148.661 | 1091.696 | 3.097413 | 16.08068 | 53 | 27 | 18 | 27 | 18 | 31 | 70 | 1355 | 11 | 718
3.422 | 1.8731 | 0.687 | 0.0302 | 0.1167 | 0.0806 | 0.1564 | 0.0041 | 0.0763 | 0.0215 | 0.0001 | 0.0006 | 0.0001 | 0.053 | 0.0103 | 0.0021 | 1155.342 | 1150.297 | 1145.894 | 1147.096 | 1148.812 | 1094.301 | 2.91844 | 15.47933 | 48 | 21 | 16 | 23 | 19 | 31 | 60 | 1350 | 11 | 714
3.4332 | 1.9209 | 0.7024 | 0.0295 | 0.1205 | 0.0813 | 0.1522 | 0.0042 | 0.0825 | 0.0224 | 0.0001 | 0.0006 | 0.0001 | 0.0524 | 0.0109 | 0.0022 | 1154.419 | 1150.969 | 1147.265 | 1147.859 | 1148.328 | 1092.975 | 1.062323 | 11.64215 | 62 | 24 | 14 | 25 | 18 | 22 | 76 | 1365 | 11 | 714
3.5134 | 1.9775 | 0.7248 | 0.0291 | 0.1141 | 0.0773 | 0.1353 | 0.0044 | 0.0876 | 0.0229 | 0.0005 | 0.0004 | 0.0001 | 0.0503 | 0.0105 | 0.0024 | 1154.607 | 1151.085 | 1146.035 | 1147.916 | 1148.601 | 1087.951 | 2.566194 | 12.86029 | 50 | 33 | 13 | 30 | 25 | 15 | 69 | 1367 | 11 | 718
3.4654 | 1.9423 | 0.7059 | 0.0292 | 0.1169 | 0.0741 | 0.1324 | 0.0045 | 0.087 | 0.0226 | 0.0004 | 0.0006 | 0.0001 | 0.0506 | 0.0103 | 0.0024 | 1155.227 | 1151.086 | 1146.009 | 1147.16 | 1148.261 | 1092.93 | 2.252191 | 14.79678 | 62 | 22 | 13 | 30 | 20 | 21 | 75 | 1358 | 11 | 720
3.4504 | 1.9452 | 0.6983 | 0.0296 | 0.1161 | 0.0921 | 0.1513 | 0.0034 | 0.0896 | 0.0219 | 0.0001 | 0.0004 | 0.0001 | 0.0483 | 0.0097 | 0.0023 | 1156.744 | 1152.425 | 1145.862 | 1147.491 | 1148.688 | 1091.303 | 2.825731 | 16.62874 | 49 | 26 | 13 | 31 | 23 | 22 | 64 | 1364 | 11 | 726
3.4753 | 1.958 | 0.6693 | 0.0299 | 0.1183 | 0.093 | 0.1491 | 0.0031 | 0.0937 | 0.0211 | 0.0001 | 0.0006 | 0.0001 | 0.0473 | 0.01 | 0.0023 | 1155.321 | 1151.551 | 1146.935 | 1148.379 | 1148.911 | 1092.624 | 1.975237 | 13.37478 | 56 | 20 | 14 | 28 | 28 | 17 | 68 | 1359 | 11 | 722
3.5029 | 2.0118 | 0.647 | 0.0304 | 0.1113 | 0.0796 | 0.1369 | 0.0032 | 0.0952 | 0.0215 | 0.0001 | 0.0004 | 0.0001 | 0.047 | 0.0098 | 0.0024 | 1158.228 | 1153.418 | 1144.544 | 1147.635 | 1148.263 | 1095.113 | 3.718934 | 21.68154 | 53 | 18 | 12 | 31 | 29 | 11 | 64 | 1365 | 11 | 724
3.3936 | 2.0192 | 0.6681 | 0.031 | 0.1203 | 0.088 | 0.1472 | 0.0024 | 0.0893 | 0.0238 | 0.0002 | 0.0006 | 0.0001 | 0.0437 | 0.01 | 0.0023 | 1155.804 | 1151.3 | 1146.694 | 1148.399 | 1149.753 | 1094.423 | 3.059124 | 14.84194 | 55 | 19 | 14 | 26 | 23 | 26 | 67 | 1355 | 11 | 710
3.3784 | 2.0537 | 0.6401 | 0.0313 | 0.1194 | 0.0847 | 0.1532 | 0.0029 | 0.0852 | 0.0239 | 0.0011 | 0.0005 | 0.0001 | 0.0453 | 0.01 | 0.0023 | 1157.115 | 1152.564 | 1146.331 | 1147.907 | 1149.145 | 1091.818 | 2.81391 | 16.51449 | 60 | 27 | 13 | 31 | 21 | 25 | 77 | 1365 | 11 | 722
3.4134 | 1.9832 | 0.6246 | 0.0315 | 0.1191 | 0.0895 | 0.1452 | 0.0043 | 0.0826 | 0.0217 | 0.0001 | 0.0007 | 0.0001 | 0.0514 | 0.0103 | 0.002 | 1154.282 | 1149.629 | 1145.126 | 1146.36 | 1148.097 | 1094.117 | 2.971258 | 15.21827 | 55 | 22 | 15 | 25 | 19 | 30 | 69 | 1364 | 11 | 716
3.3813 | 1.8642 | 0.6316 | 0.0328 | 0.111 | 0.0856 | 0.1355 | 0.004 | 0.0832 | 0.0208 | 0.0002 | 0.0008 | 0.0001 | 0.0638 | 0.0101 | 0.0016 | 1155.198 | 1151.906 | 1147.717 | 1148.994 | 1150.111 | 1094.049 | 2.394004 | 12.23338 | 54 | 17 | 14 | 24 | 20 | 27 | 65 | 1350 | 11 | 712
3.4203 | 2.0326 | 0.6369 | 0.0272 | 0.0927 | 0.0833 | 0.1214 | 0.0028 | 0.0799 | 0.0228 | 0.0009 | 0.0003 | 0.0001 | 0.0584 | 0.0104 | 0.0016 | 1154.255 | 1151.315 | 1147.185 | 1148.095 | 1149.646 | 1094.468 | 2.460638 | 11.82526 | 56 | 18 | 12 | 26 | 16 | 31 | 67 | 1375 | 11 | 722
3.3732 | 1.9525 | 0.6127 | 0.0314 | 0.1031 | 0.106 | 0.1344 | 0.0037 | 0.0795 | 0.0214 | 0.0001 | 0.0006 | 0.0001 | 0.0602 | 0.0097 | 0.0015 | 1157.288 | 1152.286 | 1147.236 | 1148.638 | 1149.976 | 1095.334 | 2.739836 | 16.22409 | 53 | 13 | 15 | 25 | 19 | 25 | 62 | 1373 | 11 | 722
3.4411 | 1.95 | 0.6259 | 0.0283 | 0.1041 | 0.1083 | 0.1477 | 0.0042 | 0.0782 | 0.0228 | 0.0007 | 0.0004 | 0.0001 | 0.061 | 0.0099 | 0.0016 | 1157.656 | 1150.934 | 1147.043 | 1149.228 | 1150.69 | 1095.319 | 3.647161 | 17.02511 | 53 | 18 | 20 | 22 | 24 | 23 | 65 | 1365 | 11 | 726
3.459 | 1.8556 | 0.6078 | 0.0329 | 0.107 | 0.1103 | 0.1391 | 0.0049 | 0.0839 | 0.0207 | 0.0001 | 0.0008 | 0.0001 | 0.0631 | 0.0102 | 0.0018 | 1160.201 | 1151.637 | 1145.541 | 1147.749 | 1149.234 | 1093.378 | 3.693194 | 21.9386 | 45 | 20 | 17 | 21 | 20 | 20 | 57 | 1362 | 11 | 724
3.461 | 1.9309 | 0.6132 | 0.0332 | 0.1084 | 0.1205 | 0.1496 | 0.0046 | 0.0824 | 0.0208 | 0.0006 | 0.0008 | 0.0001 | 0.0612 | 0.0103 | 0.0018 | 1159.083 | 1153.724 | 1146.616 | 1148.391 | 1149.191 | 1091.068 | 2.574886 | 18.32865 | 46 | 19 | 12 | 29 | 22 | 18 | 59 | 1358 | 11 | 718
3.4897 | 1.9179 | 0.6265 | 0.0328 | 0.1058 | 0.0991 | 0.1523 | 0.0046 | 0.0828 | 0.0212 | 0.0011 | 0.001 | 0.0001 | 0.0615 | 0.0103 | 0.0019 | 1157.248 | 1152.836 | 1148.134 | 1149.203 | 1150.3 | 1096.068 | 2.166326 | 14.89729 | 48 | 17 | 15 | 32 | 18 | 23 | 59 | 1361 | 11 | 732
3.5619 | 1.9241 | 0.6499 | 0.0323 | 0.1096 | 0.0852 | 0.1364 | 0.0041 | 0.0788 | 0.0221 | 0.0002 | 0.0007 | 0.0001 | 0.0594 | 0.01 | 0.002 | 1157.761 | 1152.541 | 1146.882 | 1147.808 | 1150.259 | 1096.362 | 3.377312 | 17.71875 | 52 | 18 | 16 | 24 | 12 | 38 | 64 | 1353 | 11 | 718
3.482 | 1.9025 | 0.6298 | 0.0314 | 0.1171 | 0.0831 | 0.1461 | 0.004 | 0.0781 | 0.0206 | 0.0001 | 0.0007 | 0.0001 | 0.0605 | 0.0105 | 0.002 | 1158.424 | 1153.87 | 1148.102 | 1149.359 | 1150.75 | 1094.338 | 2.648702 | 16.10675 | 55 | 19 | 13 | 30 | 18 | 30 | 68 | 1350 | 11 | 724
3.5017 | 1.8976 | 0.6364 | 0.031 | 0.1193 | 0.0814 | 0.1571 | 0.0039 | 0.0782 | 0.0205 | 0.0001 | 0.0008 | 0.0001 | 0.0604 | 0.0105 | 0.002 | 1156.901 | 1152.442 | 1146.292 | 1149.465 | 1149.984 | 1093.256 | 3.69206 | 16.66931 | 48 | 19 | 12 | 28 | 31 | 11 | 60 | 1345 | 11 | 726
3.5237 | 1.9064 | 0.6402 | 0.0298 | 0.124 | 0.1005 | 0.1292 | 0.004 | 0.0755 | 0.021 | 0.0001 | 0.0007 | 0.0001 | 0.0612 | 0.0109 | 0.0021 | 1155.049 | 1151.542 | 1147.885 | 1150.094 | 1150.434 | 1094.33 | 2.548928 | 11.799 | 49 | 14 | 16 | 26 | 36 | 11 | 60 | 1340 | 11 | 714
3.7079 | 2.0343 | 0.6477 | 0.0278 | 0.1131 | 0.0946 | 0.1346 | 0.0043 | 0.0739 | 0.0206 | 0.0013 | 0.0004 | 0.0001 | 0.058 | 0.0116 | 0.0021 | 1155.796 | 1151.773 | 1147.684 | 1148.377 | 1150.327 | 1097.422 | 2.642228 | 13.89568 | 68 | 18 | 15 | 25 | 10 | 41 | 80 | 1371 | 11 | 718
3.528 | 1.9881 | 0.6528 | 0.032 | 0.1284 | 0.093 | 0.1481 | 0.0049 | 0.0732 | 0.0204 | 0.0004 | 0.001 | 0.0001 | 0.0605 | 0.0117 | 0.0021 | 1156.17 | 1152.523 | 1148.159 | 1149.315 | 1150.537 | 1095.858 | 2.37781 | 13.28322 | 61 | 18 | 15 | 27 | 20 | 31 | 72 | 1373 | 11 | 720
3.5097 | 1.9922 | 0.6327 | 0.0323 | 0.1287 | 0.0908 | 0.1537 | 0.0043 | 0.0716 | 0.0203 | 0.0008 | 0.001 | 0.0001 | 0.0606 | 0.0115 | 0.0021 | 1156.573 | 1152.328 | 1147.964 | 1149.362 | 1150.788 | 1097.031 | 2.824371 | 14.4594 | 59 | 17 | 15 | 24 | 21 | 22 | 70 | 1358 | 11 | 722
3.4504 | 1.9582 | 0.6572 | 0.032 | 0.1378 | 0.0893 | 0.155 | 0.0041 | 0.077 | 0.0191 | 0.0008 | 0.001 | 0.0001 | 0.0575 | 0.0117 | 0.0023 | 1155.663 | 1150.702 | 1146.396 | 1149.099 | 1150.948 | 1094.833 | 4.551747 | 15.23306 | 45 | 16 | 14 | 20 | 21 | 17 | 56 | 1350 | 11 | 724
3.6169 | 2.1369 | 0.6226 | 0.0268 | 0.1224 | 0.0854 | 0.1218 | 0.0049 | 0.0688 | 0.0206 | 0.0041 | 0.0001 | 0.0001 | 0.0649 | 0.0115 | 0.002 | 1156.082 | 1152.805 | 1149.108 | 1149.634 | 1150.191 | 1095.506 | 1.082783 | 11.51246 | 59 | 19 | 14 | 32 | 19 | 22 | 71 | 1360 | 11 | 712
3.6752 | 2.0054 | 0.6399 | 0.03 | 0.1304 | 0.0844 | 0.1442 | 0.0052 | 0.0723 | 0.0201 | 0.0013 | 0.0005 | 0.0001 | 0.0673 | 0.011 | 0.0019 | 1174.767 | 1162.023 | 1147.544 | 1150.031 | 1152.07 | 1089.777 | 4.52543 | 32.03057 | 46 | 13 | 6 | 44 | 18 | 22 | 58 | 1355 | 11 | 716
3.5281 | 2.0811 | 0.6184 | 0.0318 | 0.1291 | 0.1021 | 0.153 | 0.006 | 0.0728 | 0.0203 | 0.0006 | 0.0012 | 0.0001 | 0.0691 | 0.0115 | 0.0022 | 1155.506 | 1152.578 | 1149.049 | 1150.254 | 1151.015 | 1097.504 | 1.965485 | 11.13168 | 52 | 16 | 13 | 24 | 21 | 27 | 62 | 1363 | 11 | 712
3.5143 | 2.0742 | 0.6089 | 0.0315 | 0.1253 | 0.097 | 0.1562 | 0.006 | 0.0723 | 0.0201 | 0.0005 | 0.0009 | 0.0001 | 0.0706 | 0.0113 | 0.0022 | 1155.763 | 1152.309 | 1148.801 | 1150.395 | 1151.129 | 1095.775 | 2.328048 | 11.60556 | 49 | 18 | 16 | 23 | 32 | 18 | 60 | 1368 | 11 | 712
3.4851 | 1.9934 | 0.6224 | 0.0303 | 0.1279 | 0.0926 | 0.1476 | 0.0059 | 0.0712 | 0.02 | 0.0004 | 0.0008 | 0.0001 | 0.0693 | 0.0112 | 0.0024 | 1155.374 | 1152.271 | 1147.788 | 1148.555 | 1149.219 | 1094.483 | 1.430973 | 12.45837 | 54 | 19 | 13 | 28 | 25 | 24 | 66 | 1368 | 11 | 716
3.4958 | 1.9296 | 0.6351 | 0.0311 | 0.13 | 0.0912 | 0.1564 | 0.006 | 0.0762 | 0.0202 | 0.0009 | 0.0008 | 0.0001 | 0.0674 | 0.0112 | 0.0024 | 1155.466 | 1151.875 | 1147.422 | 1148.354 | 1149.585 | 1093.908 | 2.162789 | 13.06684 | 52 | 17 | 14 | 30 | 16 | 27 | 63 | 1336 | 11 | 718
3.6401 | 2.0315 | 0.5927 | 0.0264 | 0.102 | 0.111 | 0.1377 | 0.0049 | 0.0765 | 0.0185 | 0.0002 | 0.0007 | 0.0001 | 0.0487 | 0.012 | 0.0027 | 1155.901 | 1151.412 | 1147.613 | 1149.851 | 1150.789 | 1097.183 | 3.175982 | 14.11468 | 52 | 16 | 18 | 31 | 25 | 17 | 62 | 1356 | 11 | 714
3.553 | 2.0122 | 0.6097 | 0.0297 | 0.1142 | 0.0979 | 0.1626 | 0.005 | 0.0708 | 0.018 | 0.0001 | 0.001 | 0.0001 | 0.0498 | 0.011 | 0.0028 | 1155.437 | 1152.61 | 1147.281 | 1149.43 | 1150.289 | 1093.47 | 3.007592 | 13.1606 | 50 | 18 | 13 | 35 | 27 | 15 | 62 | 1350 | 11 | 712
3.5194 | 2.0238 | 0.5902 | 0.029 | 0.12 | 0.0867 | 0.1645 | 0.0038 | 0.0617 | 0.018 | 0.0013 | 0.001 | 0.0001 | 0.0463 | 0.0105 | 0.0031 | 1150.524 | 1146.35 | 1143.367 | 1145.546 | 1146.812 | 1092.4 | 3.444502 | 12.3128 | 48 | 25 | 18 | 26 | 29 | 19 | 61 | 1361 | 11 | 712
3.5184 | 2.1988 | 0.6199 | 0.0309 | 0.1248 | 0.0931 | 0.1558 | 0.0042 | 0.062 | 0.0181 | 0.0001 | 0.0011 | 0.0001 | 0.0489 | 0.0107 | 0.0029 | 1150.688 | 1148.083 | 1145.032 | 1147.029 | 1148.352 | 1092.407 | 3.320858 | 9.705017 | 46 | 22 | 13 | 25 | 30 | 20 | 59 | 1351 | 11 | 708
3.5206 | 2.1749 | 0.629 | 0.0308 | 0.1182 | 0.0954 | 0.1545 | 0.0045 | 0.0593 | 0.0187 | 0.0001 | 0.0008 | 0.0001 | 0.0501 | 0.0108 | 0.003 | 1149.822 | 1146.955 | 1144.623 | 1146.131 | 1146.813 | 1092.935 | 2.189817 | 9.139231 | 46 | 20 | 16 | 30 | 34 | 16 | 57 | 1362 | 11 | 712
3.5432 | 2.2497 | 0.6347 | 0.0278 | 0.1136 | 0.0887 | 0.1328 | 0.0041 | 0.0533 | 0.021 | 0.0001 | 0.0003 | 0.0001 | 0.0498 | 0.0107 | 0.0033 | 1157.287 | 1157.287 | 1157.287 | 1164.339 | 1177.6 | 1127.311 | 20.31288 | 0 | 33 | 27 | 0 | 0 | 57 | 60 | 44 | 1361 | 11 | 706
3.5503 | 2.3556 | 0.6465 | 0.0254 | 0.1039 | 0.0893 | 0.1235 | 0.0035 | 0.0531 | 0.0225 | 0.0012 | 0.0001 | 0.0001 | 0.0465 | 0.0112 | 0.0034 | 1151.602 | 1149.061 | 1145.695 | 1147.292 | 1148.367 | 1095.046 | 2.671688 | 10.4439 | 46 | 23 | 12 | 34 | 23 | 17 | 58 | 1355 | 11 | 708
3.5289 | 2.1232 | 0.6092 | 0.0302 | 0.1168 | 0.0865 | 0.1572 | 0.0045 | 0.0563 | 0.0197 | 0.0002 | 0.0007 | 0.0001 | 0.0499 | 0.0103 | 0.0032 | 1154.132 | 1149.326 | 1144.116 | 1146.894 | 1148.408 | 1095.274 | 4.292098 | 17.018 | 40 | 17 | 16 | 33 | 24 | 16 | 50 | 1353 | 11 | 712
3.56 | 2.1557 | 0.642 | 0.0283 | 0.1222 | 0.0871 | 0.1252 | 0.0047 | 0.0568 | 0.0181 | 0.0002 | 0.0009 | 0.0001 | 0.0523 | 0.0105 | 0.0032 | 1155.955 | 1150.575 | 1144.25 | 1146.168 | 1148.137 | 1094.381 | 3.886131 | 19.00895 | 50 | 20 | 16 | 35 | 20 | 21 | 62 | 1354 | 11 | 726
3.5188 | 2.1313 | 0.6234 | 0.0293 | 0.1215 | 0.0906 | 0.1563 | 0.0049 | 0.0567 | 0.0175 | 0.0001 | 0.0007 | 0.0001 | 0.0529 | 0.0104 | 0.0031 | 1157.742 | 1152.311 | 1143.087 | 1145.923 | 1147.508 | 1092.239 | 4.42074 | 22.37268 | 47 | 20 | 13 | 36 | 22 | 17 | 59 | 1351 | 11 | 728
3.5669 | 2.148 | 0.6331 | 0.0294 | 0.1257 | 0.0892 | 0.1412 | 0.0047 | 0.0555 | 0.0179 | 0.0001 | 0.0005 | 0.0001 | 0.0525 | 0.0103 | 0.003 | 1154.643 | 1150.661 | 1145.065 | 1148.088 | 1148.687 | 1094.956 | 3.621418 | 16.04616 | 49 | 22 | 16 | 34 | 27 | 12 | 61 | 1350 | 11 | 714
3.5691 | 1.9589 | 0.6292 | 0.0281 | 0.1197 | 0.0939 | 0.1518 | 0.0056 | 0.053 | 0.0195 | 0.0011 | 0.0005 | 0.0001 | 0.0551 | 0.0106 | 0.0025 | 1153.061 | 1148.227 | 1143.642 | 1147.086 | 1148.77 | 1091.402 | 5.128703 | 15.27637 | 40 | 19 | 16 | 28 | 22 | 16 | 52 | 1356 | 11 | 714
3.5591 | 1.9386 | 0.6341 | 0.0289 | 0.1142 | 0.0943 | 0.1647 | 0.0059 | 0.0513 | 0.0187 | 0.0002 | 0.0008 | 0.0001 | 0.0582 | 0.0104 | 0.0027 | 1149.752 | 1146.774 | 1142.918 | 1144.519 | 1145.693 | 1093.709 | 2.775527 | 12.19535 | 50 | 25 | 13 | 32 | 24 | 20 | 63 | 1365 | 11 | 708
3.497 | 1.9389 | 0.6396 | 0.0279 | 0.1155 | 0.0962 | 0.1621 | 0.0064 | 0.051 | 0.0178 | 0.0001 | 0.0006 | 0.0001 | 0.062 | 0.0102 | 0.0029 | 1155.186 | 1149.926 | 1142.578 | 1144.424 | 1145.675 | 1090.607 | 3.096173 | 19.52242 | 52 | 27 | 14 | 35 | 26 | 21 | 67 | 1359 | 11 | 730
3.5169 | 1.7973 | 0.6116 | 0.0291 | 0.1196 | 0.0954 | 0.1292 | 0.0067 | 0.0507 | 0.0153 | 0.0001 | 0.0007 | 0.0001 | 0.0623 | 0.0095 | 0.0028 | 1156.775 | 1151.799 | 1144.597 | 1146.808 | 1148.036 | 1096.795 | 3.439651 | 20.30409 | 50 | 19 | 14 | 36 | 27 | 18 | 61 | 1355 | 11 | 730
3.4561 | 1.9691 | 0.66 | 0.0279 | 0.1172 | 0.0837 | 0.1266 | 0.0057 | 0.0503 | 0.0156 | 0.0006 | 0.0007 | 0.0001 | 0.0581 | 0.01 | 0.0031 | 1184.563 | 1184.563 | 1184.961 | 1184.961 | 1184.961 | 1136.828 | 0 | 0 | 66 | 21 | 0 | 0 | 0 | 0 | 76 | 1360 | 11 | 726
3.4565 | 1.9551 | 0.6697 | 0.0265 | 0.1099 | 0.0949 | 0.1414 | 0.0061 | 0.0486 | 0.0171 | 0.0007 | 0.0005 | 0.0001 | 0.0589 | 0.0102 | 0.003 | 1199.976 | 1199.976 | 1193.469 | 1193.469 | 1193.469 | 1176.969 | 0 | 0 | 7 | 19 | 0 | 0 | 0 | 0 | 8 | 1358 | 11 | 720
3.4925 | 1.9186 | 0.667 | 0.0251 | 0.1075 | 0.0896 | 0.1226 | 0.0054 | 0.0516 | 0.0177 | 0.0024 | 0.0001 | 0.0001 | 0.0582 | 0.0101 | 0.0028 | 1155.253 | 1150.183 | 1142.793 | 1144.715 | 1146.446 | 1092.715 | 3.652838 | 19.92395 | 53 | 26 | 13 | 33 | 22 | 24 | 67 | 1361 | 11 | 720
3.5118 | 1.8882 | 0.6594 | 0.0277 | 0.1129 | 0.0889 | 0.1344 | 0.0056 | 0.0521 | 0.0173 | 0.0001 | 0.0005 | 0.0001 | 0.0588 | 0.0099 | 0.0028 | 1154.744 | 1149.927 | 1143.517 | 1146.319 | 1147.594 | 1095.697 | 4.077343 | 19.0143 | 45 | 17 | 15 | 33 | 24 | 17 | 55 | 1364 | 11 | 716
3.51 | 1.9121 | 0.6516 | 0.0246 | 0.1186 | 0.0857 | 0.1554 | 0.0052 | 0.0519 | 0.0177 | 0.0001 | 0.0006 | 0.0001 | 0.0571 | 0.0103 | 0.0029 | 1154.429 | 1148.105 | 1140.928 | 1143.77 | 1146.031 | 1092.716 | 5.102854 | 21.87656 | 38 | 15 | 15 | 29 | 16 | 19 | 48 | 1353 | 11 | 716
3.4851 | 2.0393 | 0.6505 | 0.0291 | 0.1107 | 0.086 | 0.1662 | 0.0043 | 0.0523 | 0.0216 | 0.0013 | 0.0004 | 0.0001 | 0.0543 | 0.0099 | 0.0025 | 1153.014 | 1148.928 | 1144.05 | 1146.081 | 1147.604 | 1093.933 | 3.553867 | 15.17362 | 53 | 25 | 15 | 32 | 24 | 21 | 66 | 1359 | 11 | 708
3.4751 | 2.072 | 0.6578 | 0.0285 | 0.1094 | 0.0859 | 0.1463 | 0.0042 | 0.0513 | 0.0222 | 0.0013 | 0.0005 | 0.0001 | 0.0527 | 0.0097 | 0.0024 | 1151.389 | 1147.816 | 1144.11 | 1146.515 | 1147.693 | 1093.635 | 3.583266 | 12.6036 | 53 | 26 | 15 | 26 | 26 | 16 | 66 | 1358 | 11 | 714
3.4471 | 2.0734 | 0.6575 | 0.0293 | 0.1116 | 0.0849 | 0.1501 | 0.0043 | 0.0525 | 0.0223 | 0.0014 | 0.0006 | 0.0001 | 0.052 | 0.0098 | 0.0024 | 1151.99 | 1148.751 | 1144.162 | 1146.486 | 1147.68 | 1093.907 | 3.518345 | 13.47702 | 41 | 16 | 12 | 27 | 23 | 15 | 51 | 1350 | 11 | 708
3.4585 | 2.0549 | 0.6433 | 0.0291 | 0.1106 | 0.0883 | 0.1413 | 0.0051 | 0.0559 | 0.0213 | 0.0008 | 0.0006 | 0.0001 | 0.0543 | 0.0096 | 0.0025 | 1158.245 | 1158.245 | 1158.245 | 1166.288 | 1178.533 | 1131.925 | 20.28739 | 0 | 36 | 22 | 0 | 0 | 42 | 75 | 45 | 1352 | 11 | 710
3.4401 | 2.0753 | 0.6431 | 0.0283 | 0.1051 | 0.0897 | 0.1346 | 0.0049 | 0.0556 | 0.0197 | 0.0001 | 0.0005 | 0.0001 | 0.0551 | 0.0094 | 0.0025 | 1155.722 | 1150.976 | 1143.688 | 1145.214 | 1146.458 | 1094.015 | 2.769712 | 19.50136 | 55 | 18 | 15 | 34 | 26 | 23 | 65 | 1357 | 11 | 722
3.4159 | 2.0764 | 0.6549 | 0.0292 | 0.1056 | 0.0869 | 0.1376 | 0.0049 | 0.0566 | 0.0196 | 0.0001 | 0.0006 | 0.0001 | 0.0551 | 0.0095 | 0.0026 | 1156.806 | 1151.431 | 1143.419 | 1145.011 | 1146.072 | 1091.535 | 2.652576 | 20.50937 | 50 | 25 | 12 | 41 | 23 | 17 | 64 | 1361 | 11 | 716
3.4113 | 2.0686 | 0.659 | 0.0286 | 0.1016 | 0.0817 | 0.1561 | 0.0046 | 0.0594 | 0.0202 | 0.0001 | 0.0006 | 0.0001 | 0.0542 | 0.0096 | 0.0026 | 1156.774 | 1150.899 | 1144.154 | 1145.724 | 1146.591 | 1091.273 | 2.436868 | 19.26741 | 61 | 25 | 18 | 32 | 26 | 20 | 76 | 1359 | 11 | 714
3.451 | 2.068 | 0.6689 | 0.0276 | 0.1027 | 0.0852 | 0.1612 | 0.0044 | 0.0589 | 0.0203 | 0.0001 | 0.0006 | 0.0001 | 0.0533 | 0.0096 | 0.0028 | 1156.514 | 1151.479 | 1144.591 | 1146.477 | 1147.939 | 1094.377 | 3.348598 | 19.18875 | 53 | 28 | 15 | 34 | 23 | 22 | 68 | 1357 | 11 | 712
3.5347 | 1.9655 | 0.6132 | 0.0293 | 0.1311 | 0.1037 | 0.1451 | 0.0029 | 0.0714 | 0.0215 | 0.0009 | 0.0006 | 0.0001 | 0.0473 | 0.0116 | 0.0024 | 1155.491 | 1151.623 | 1147.814 | 1148.71 | 1150.307 | 1093.982 | 2.493689 | 12.48229 | 44 | 17 | 15 | 24 | 16 | 30 | 55 | 1365 | 11 | 718
3.5273 | 1.9667 | 0.6374 | 0.0274 | 0.1205 | 0.0913 | 0.1616 | 0.0028 | 0.0827 | 0.0209 | 0.0008 | 0.0006 | 0.0001 | 0.0437 | 0.0117 | 0.0024 | 1158.115 | 1152.595 | 1147.315 | 1148.765 | 1149.634 | 1116.451 | 2.31921 | 25.92176 | 6 | 9 | 19 | 29 | 23 | 1 | 9 | 1373 | 11 | 712
3.5184 | 1.9756 | 0.6367 | 0.0283 | 0.1158 | 0.0927 | 0.1708 | 0.0031 | 0.0866 | 0.0212 | 0.0001 | 0.0007 | 0.0001 | 0.0442 | 0.0115 | 0.0023 | 1153.959 | 1151.724 | 1148.438 | 1149.706 | 1150.249 | 1094.691 | 1.810208 | 9.315627 | 49 | 16 | 18 | 39 | 25 | 15 | 60 | 1365 | 11 | 702
3.594 | 1.9931 | 0.6584 | 0.0284 | 0.1144 | 0.091 | 0.1756 | 0.004 | 0.0883 | 0.0221 | 0.0008 | 0.0007 | 0.0001 | 0.0473 | 0.012 | 0.0023 | 1151.599 | 1150.592 | 1148.936 | 1150.369 | 1150.821 | 1096.121 | 1.885165 | 4.80127 | 52 | 17 | 21 | 22 | 32 | 13 | 63 | 1360 | 11 | 692
3.5014 | 1.9692 | 0.6685 | 0.0292 | 0.1162 | 0.0943 | 0.1739 | 0.0046 | 0.0892 | 0.0221 | 0.0001 | 0.0008 | 0.0001 | 0.0497 | 0.0122 | 0.0023 | 1151.344 | 1149.802 | 1148.449 | 1149.908 | 1150.823 | 1098.419 | 2.374075 | 5.469145 | 46 | 15 | 24 | 20 | 21 | 16 | 55 | 1350 | 11 | 700
3.5504 | 1.9999 | 0.6635 | 0.028 | 0.1196 | 0.098 | 0.1547 | 0.0048 | 0.0895 | 0.023 | 0.0005 | 0.0006 | 0.0001 | 0.0491 | 0.0125 | 0.0024 | 1154.692 | 1151.213 | 1148.473 | 1150.25 | 1151.505 | 1093.791 | 3.031931 | 10.21126 | 51 | 17 | 18 | 26 | 21 | 19 | 63 | 1356 | 11 | 706
3.4648 | 1.8799 | 0.6057 | 0.0256 | 0.1288 | 0.1075 | 0.1634 | 0.0051 | 0.0808 | 0.019 | 0.0006 | 0.0006 | 0.0001 | 0.034 | 0.0108 | 0.0016 | 1153.873 | 1150.519 | 1146.478 | 1148.462 | 1149.312 | 1094.679 | 2.834413 | 12.49299 | 54 | 20 | 12 | 32 | 29 | 15 | 67 | 1363 | 11 | 712
3.4424 | 1.8978 | 0.63 | 0.0274 | 0.1353 | 0.0962 | 0.1527 | 0.0053 | 0.0838 | 0.0198 | 0.0012 | 0.0009 | 0.0001 | 0.0349 | 0.0114 | 0.0016 | 1155.01 | 1151.858 | 1146.584 | 1147.841 | 1148.659 | 1094.031 | 2.075261 | 13.81718 | 53 | 23 | 11 | 37 | 26 | 16 | 66 | 1365 | 11 | 714
3.4734 | 1.8874 | 0.6269 | 0.0274 | 0.1326 | 0.0851 | 0.143 | 0.0054 | 0.0903 | 0.0206 | 0.0006 | 0.0009 | 0.0001 | 0.0353 | 0.0117 | 0.0014 | 1154.304 | 1151.585 | 1146.709 | 1148.185 | 1148.844 | 1094.067 | 2.13499 | 12.60781 | 54 | 26 | 12 | 37 | 24 | 15 | 69 | 1363 | 11 | 714
3.4443 | 1.922 | 0.6237 | 0.0275 | 0.1343 | 0.0809 | 0.1578 | 0.0056 | 0.0924 | 0.0215 | 0.0007 | 0.0008 | 0.0001 | 0.0362 | 0.0118 | 0.0014 | 1155.198 | 1152.518 | 1146.71 | 1148.689 | 1149.893 | 1095.014 | 3.182546 | 14.10379 | 53 | 20 | 11 | 35 | 26 | 17 | 65 | 1361 | 11 | 714
3.4316 | 1.9227 | 0.6261 | 0.0269 | 0.1353 | 0.0779 | 0.1536 | 0.0057 | 0.0926 | 0.0222 | 0.0005 | 0.001 | 0.0001 | 0.0367 | 0.0119 | 0.0013 | 1158.094 | 1151.527 | 1146.439 | 1148.423 | 1149.911 | 1096.755 | 3.472493 | 19.00202 | 45 | 19 | 20 | 30 | 18 | 17 | 56 | 1363 | 11 | 718
3.4401 | 1.9481 | 0.6418 | 0.0274 | 0.1404 | 0.0794 | 0.1563 | 0.0062 | 0.0911 | 0.023 | 0.0006 | 0.001 | 0.0001 | 0.0384 | 0.0122 | 0.0014 | 1155.756 | 1152.173 | 1146.306 | 1148.686 | 1149.235 | 1095.499 | 2.928772 | 15.68227 | 50 | 20 | 13 | 33 | 28 | 12 | 63 | 1362 | 11 | 712
3.4322 | 1.9681 | 0.635 | 0.0274 | 0.1402 | 0.0833 | 0.1388 | 0.0063 | 0.09 | 0.0238 | 0.0008 | 0.001 | 0.0001 | 0.0387 | 0.0123 | 0.0014 | 1156.35 | 1151.402 | 1146.043 | 1148.981 | 1149.659 | 1093.94 | 3.615912 | 16.51528 | 45 | 20 | 17 | 31 | 23 | 12 | 57 | 1359 | 11 | 710
3.4775 | 1.9286 | 0.6257 | 0.0273 | 0.1365 | 0.0868 | 0.1368 | 0.0062 | 0.0898 | 0.0227 | 0.0001 | 0.0011 | 0.0001 | 0.0384 | 0.0121 | 0.0013 | 1154.952 | 1151.762 | 1147.476 | 1149.716 | 1150.914 | 1098.712 | 3.437921 | 13.29389 | 49 | 18 | 15 | 32 | 22 | 15 | 59 | 1357 | 11 | 710
3.4079 | 1.8941 | 0.6226 | 0.0276 | 0.139 | 0.0856 | 0.1315 | 0.0062 | 0.0875 | 0.0224 | 0.0003 | 0.0009 | 0.0001 | 0.0388 | 0.012 | 0.0013 | 1156.231 | 1152.295 | 1146.108 | 1148.232 | 1149.224 | 1092.434 | 3.115381 | 15.86758 | 51 | 26 | 13 | 33 | 23 | 14 | 66 | 1360 | 11 | 726
3.4001 | 1.9012 | 0.6225 | 0.0256 | 0.1344 | 0.0877 | 0.1377 | 0.0059 | 0.0841 | 0.0226 | 0.0001 | 0.0005 | 0.0001 | 0.0378 | 0.0121 | 0.0012 | 1159.771 | 1153.437 | 1145.794 | 1147.528 | 1148.96 | 1095.117 | 3.166471 | 21.61914 | 51 | 23 | 17 | 35 | 23 | 18 | 63 | 1361 | 11 | 718
3.3885 | 1.9625 | 0.6335 | 0.0255 | 0.1336 | 0.0841 | 0.1356 | 0.0061 | 0.0841 | 0.0223 | 0.0001 | 0.001 | 0.0001 | 0.038 | 0.0125 | 0.0013 | 1158.005 | 1153.056 | 1146.124 | 1147.667 | 1148.446 | 1095.769 | 2.321864 | 19.08961 | 50 | 23 | 14 | 38 | 25 | 14 | 63 | 1358 | 11 | 720
3.403 | 1.868 | 0.652 | 0.0273 | 0.1149 | 0.0918 | 0.1848 | 0.0062 | 0.0496 | 0.0157 | 0.0002 | 0.0006 | 0.0001 | 0.0606 | 0.0101 | 0.0031 | 1164.175 | 1154.798 | 1141.909 | 1143.271 | 1144.744 | 1093.798 | 2.835224 | 31.63806 | 52 | 21 | 17 | 40 | 20 | 23 | 63 | 1658 | 11 | 724
3.553 | 2.0122 | 0.6097 | 0.0297 | 0.1142 | 0.0979 | 0.1626 | 0.005 | 0.0708 | 0.018 | 0.0001 | 0.001 | 0.0001 | 0.0498 | 0.011 | 0.0028 | 1155.437 | 1152.61 | 1147.281 | 1149.43 | 1150.289 | 1093.47 | 3.007592 | 13.1606 | 50 | 18 | 13 | 35 | 27 | 15 | 62 | 1350 | 11 | 718
3.1523 | 2.0246 | 0.5736 | 0.0309 | 0.12 | 0.0868 | 0.0834 | 0.0048 | 0.0775 | 0.0199 | 0.0007 | 0.0007 | 0.0001 | 0.0499 | 0.01 | 0.0026 | 1155.408 | 1148.963 | 1146.966 | 1148.238 | 1149.065 | 1095.753 | 2.099107 | 14.15047 | 50 | 16 | 27 | 30 | 23 | 18 | 60 | 1377 | 11 | 714
3.5184 | 2.1988 | 0.6199 | 0.0309 | 0.1248 | 0.0931 | 0.1558 | 0.0042 | 0.062 | 0.0181 | 0.0001 | 0.0011 | 0.0001 | 0.0489 | 0.0107 | 0.0029 | 1150.688 | 1148.083 | 1145.032 | 1147.029 | 1148.352 | 1092.407 | 3.320858 | 9.705017 | 46 | 22 | 13 | 25 | 30 | 20 | 59 | 1351 | 11 | 710
3.5206 | 2.1749 | 0.629 | 0.0308 | 0.1182 | 0.0954 | 0.1545 | 0.0045 | 0.0593 | 0.0187 | 0.0001 | 0.0008 | 0.0001 | 0.0501 | 0.0108 | 0.003 | 1149.822 | 1146.955 | 1144.623 | 1146.131 | 1146.813 | 1092.935 | 2.189817 | 9.139231 | 46 | 20 | 16 | 30 | 34 | 16 | 57 | 1358 | 11 | 712
3.5432 | 2.2497 | 0.6347 | 0.0278 | 0.1136 | 0.0887 | 0.1328 | 0.0041 | 0.0533 | 0.021 | 0.0001 | 0.0003 | 0.0001 | 0.0498 | 0.0107 | 0.0033 | 1157.287 | 1157.287 | 1157.287 | 1164.339 | 1177.6 | 1127.311 | 20.31288 | 0 | 33 | 27 | 0 | 0 | 57 | 60 | 44 | 1356 | 11 | 708
3.5414 | 2.2302 | 0.6314 | 0.0289 | 0.1094 | 0.0902 | 0.1347 | 0.0042 | 0.0557 | 0.0206 | 0.0001 | 0.0006 | 0.0001 | 0.0484 | 0.0107 | 0.0034 | 1151.839 | 1148.236 | 1144.295 | 1146.487 | 1147.787 | 1093.213 | 3.492813 | 12.86888 | 44 | 17 | 15 | 30 | 21 | 13 | 54 | 1355 | 11 | 706
3.5289 | 2.1232 | 0.6092 | 0.0302 | 0.1168 | 0.0865 | 0.1572 | 0.0045 | 0.0563 | 0.0197 | 0.0002 | 0.0007 | 0.0001 | 0.0499 | 0.0103 | 0.0032 | 1154.132 | 1149.326 | 1144.116 | 1146.894 | 1148.408 | 1095.274 | 4.292098 | 17.018 | 40 | 17 | 16 | 33 | 24 | 16 | 50 | 1370 | 11 | 708
3.5226 | 2.128 | 0.6413 | 0.0302 | 0.1221 | 0.0833 | 0.1531 | 0.0043 | 0.055 | 0.0185 | 0.0001 | 0.0009 | 0.0001 | 0.0506 | 0.0104 | 0.0033 | 1156.14 | 1151.492 | 1144.659 | 1146.861 | 1148.048 | 1093.762 | 3.389311 | 18.4058 | 46 | 23 | 14 | 38 | 30 | 21 | 59 | 1355 | 11 | 712
3.56 | 2.1557 | 0.642 | 0.0283 | 0.1222 | 0.0871 | 0.1252 | 0.0047 | 0.0568 | 0.0181 | 0.0002 | 0.0009 | 0.0001 | 0.0523 | 0.0105 | 0.0032 | 1155.955 | 1150.575 | 1144.25 | 1146.168 | 1148.137 | 1094.381 | 3.886131 | 19.00895 | 50 | 20 | 16 | 35 | 20 | 21 | 62 | 1354 | 11 | 720
3.5188 | 2.1313 | 0.6234 | 0.0293 | 0.1215 | 0.0906 | 0.1563 | 0.0049 | 0.0567 | 0.0175 | 0.0001 | 0.0007 | 0.0001 | 0.0529 | 0.0104 | 0.0031 | 1157.742 | 1152.311 | 1143.087 | 1145.923 | 1147.508 | 1092.239 | 4.42074 | 22.37268 | 47 | 20 | 13 | 36 | 22 | 17 | 59 | 1351 | 11 | 726
3.5669 | 2.148 | 0.6331 | 0.0294 | 0.1257 | 0.0892 | 0.1412 | 0.0047 | 0.0555 | 0.0179 | 0.0001 | 0.0005 | 0.0001 | 0.0525 | 0.0103 | 0.003 | 1154.643 | 1150.661 | 1145.065 | 1148.088 | 1148.687 | 1094.956 | 3.621418 | 16.04616 | 49 | 22 | 16 | 34 | 27 | 12 | 61 | 1350 | 11 | 728
3.4739 | 2.0937 | 0.6184 | 0.0298 | 0.1213 | 0.0897 | 0.123 | 0.0052 | 0.0553 | 0.0176 | 0.0011 | 0.0006 | 0.0001 | 0.0542 | 0.0104 | 0.003 | 1154.434 | 1149.977 | 1143.059 | 1145.958 | 1147.355 | 1093.39 | 4.296028 | 18.63471 | 45 | 23 | 13 | 32 | 22 | 16 | 58 | 1364 | 11 | 724
3.5691 | 1.9589 | 0.6292 | 0.0281 | 0.1197 | 0.0939 | 0.1518 | 0.0056 | 0.053 | 0.0195 | 0.0011 | 0.0005 | 0.0001 | 0.0551 | 0.0106 | 0.0025 | 1153.061 | 1148.227 | 1143.642 | 1147.086 | 1148.77 | 1091.402 | 5.128703 | 15.27637 | 40 | 19 | 16 | 28 | 22 | 16 | 52 | 1356 | 11 | 706
3.5591 | 1.9386 | 0.6341 | 0.0289 | 0.1142 | 0.0943 | 0.1647 | 0.0059 | 0.0513 | 0.0187 | 0.0002 | 0.0008 | 0.0001 | 0.0582 | 0.0104 | 0.0027 | 1149.752 | 1146.774 | 1142.918 | 1144.519 | 1145.693 | 1093.709 | 2.775527 | 12.19535 | 50 | 25 | 13 | 32 | 24 | 20 | 63 | 1350 | 11 | 714
3.5714 | 1.9275 | 0.6472 | 0.028 | 0.1118 | 0.0963 | 0.1679 | 0.0066 | 0.0522 | 0.018 | 0.0008 | 0.0008 | 0.0001 | 0.0625 | 0.0105 | 0.003 | 1153.909 | 1149.39 | 1142.952 | 1145.544 | 1147.3 | 1088.844 | 4.347973 | 16.8395 | 48 | 25 | 15 | 33 | 22 | 25 | 65 | 1356 | 11 | 714
3.497 | 1.9389 | 0.6396 | 0.0279 | 0.1155 | 0.0962 | 0.1621 | 0.0064 | 0.051 | 0.0178 | 0.0001 | 0.0006 | 0.0001 | 0.062 | 0.0102 | 0.0029 | 1158.015 | 1150.518 | 1142.547 | 1145.121 | 1145.995 | 1092.46 | 3.447991 | 23.59518 | 45 | 18 | 16 | 28 | 32 | 16 | 55 | 1354 | 11 | 708
3.5169 | 1.7973 | 0.6116 | 0.0291 | 0.1196 | 0.0954 | 0.1292 | 0.0067 | 0.0507 | 0.0153 | 0.0001 | 0.0007 | 0.0001 | 0.0623 | 0.0095 | 0.0028 | 1156.775 | 1151.799 | 1144.597 | 1146.808 | 1148.036 | 1096.795 | 3.439651 | 20.30409 | 50 | 19 | 14 | 36 | 27 | 18 | 61 | 1360 | 11 | 728
3.403 | 1.868 | 0.652 | 0.0273 | 0.1149 | 0.0918 | 0.1848 | 0.0062 | 0.0496 | 0.0157 | 0.0002 | 0.0006 | 0.0001 | 0.0606 | 0.0101 | 0.0031 | 1162.856 | 1154.133 | 1142.566 | 1143.886 | 1146.349 | 1095.387 | 3.783454 | 30.07289 | 52 | 21 | 16 | 35 | 16 | 29 | 63 | 1356 | 11 | 730
3.4851 | 2.0393 | 0.6505 | 0.0291 | 0.1107 | 0.086 | 0.1662 | 0.0043 | 0.0523 | 0.0216 | 0.0013 | 0.0004 | 0.0001 | 0.0543 | 0.0099 | 0.0025 | 1153.014 | 1148.928 | 1144.05 | 1146.081 | 1147.604 | 1093.933 | 3.553867 | 15.17362 | 53 | 25 | 15 | 32 | 24 | 21 | 66 | 1361 | 11 | 718
3.4585 | 2.0549 | 0.6433 | 0.0291 | 0.1106 | 0.0883 | 0.1413 | 0.0051 | 0.0559 | 0.0213 | 0.0008 | 0.0006 | 0.0001 | 0.0543 | 0.0096 | 0.0025 | 1158.245 | 1158.245 | 1158.245 | 1166.288 | 1178.533 | 1131.925 | 20.28739 | 0 | 36 | 22 | 0 | 0 | 42 | 75 | 45 | 1351 | 11 | 714
3.4712 | 2.0512 | 0.6367 | 0.028 | 0.1037 | 0.0883 | 0.1414 | 0.0049 | 0.0579 | 0.0202 | 0.0001 | 0.0006 | 0.0001 | 0.0542 | 0.0095 | 0.0025 | 1154.204 | 1149.524 | 1143.886 | 1146.879 | 1148.082 | 1095.939 | 4.196817 | 17.70996 | 48 | 20 | 16 | 32 | 30 | 18 | 60 | 1368 | 11 | 712
3.4401 | 2.0753 | 0.6431 | 0.0283 | 0.1051 | 0.0897 | 0.1346 | 0.0049 | 0.0556 | 0.0197 | 0.0001 | 0.0005 | 0.0001 | 0.0551 | 0.0094 | 0.0025 | 1155.722 | 1150.976 | 1143.688 | 1145.214 | 1146.458 | 1094.015 | 2.769712 | 19.50136 | 55 | 18 | 15 | 34 | 26 | 23 | 65 | 1365 | 11 | 708
3.4159 | 2.0764 | 0.6549 | 0.0292 | 0.1056 | 0.0869 | 0.1376 | 0.0049 | 0.0566 | 0.0196 | 0.0001 | 0.0006 | 0.0001 | 0.0551 | 0.0095 | 0.0026 | 1160.98 | 1158.568 | 1157.151 | 1197.569 | 1199.436 | 1165.607 | 42.28495 | 0 | 6 | 31 | 11 | 11 | 86 | 27 | 10 | 1360 | 11 | 710
3.4113 | 2.0686 | 0.659 | 0.0286 | 0.1016 | 0.0817 | 0.1561 | 0.0046 | 0.0594 | 0.0202 | 0.0001 | 0.0006 | 0.0001 | 0.0542 | 0.0096 | 0.0026 | 1156.774 | 1150.899 | 1144.154 | 1145.724 | 1146.591 | 1091.273 | 2.436868 | 19.26741 | 61 | 25 | 18 | 32 | 26 | 20 | 76 | 1361 | 11 | 716
3.451 | 2.068 | 0.6689 | 0.0276 | 0.1027 | 0.0852 | 0.1612 | 0.0044 | 0.0589 | 0.0203 | 0.0001 | 0.0006 | 0.0001 | 0.0533 | 0.0096 | 0.0028 | 1156.514 | 1151.479 | 1144.591 | 1146.477 | 1147.939 | 1094.377 | 3.348598 | 19.18875 | 53 | 28 | 15 | 34 | 23 | 22 | 68 | 1355 | 11 | 722
3.5372 | 1.9233 | 0.6572 | 0.026 | 0.1216 | 0.0862 | 0.135 | 0.0048 | 0.0743 | 0.0209 | 0.0006 | 0.0008 | 0.0001 | 0.0537 | 0.0117 | 0.003 | 1150.978 | 1148.28 | 1143.475 | 1145.399 | 1147.04 | 1093.116 | 3.564622 | 12.96646 | 51 | 22 | 11 | 32 | 20 | 20 | 64 | 1349 | 11 | 722
3.4887 | 1.8961 | 0.6511 | 0.0247 | 0.1155 | 0.0828 | 0.132 | 0.0047 | 0.0738 | 0.0209 | 0.0022 | 0.0007 | 0.0001 | 0.0531 | 0.0108 | 0.0029 | 1152.211 | 1146.515 | 1142.551 | 1145.535 | 1147.226 | 1088.824 | 4.675261 | 15.23921 | 39 | 16 | 15 | 16 | 18 | 15 | 50 | 1349 | 11 | 714
3.5601 | 1.9707 | 0.6623 | 0.0195 | 0.1125 | 0.0822 | 0.139 | 0.0043 | 0.0824 | 0.0207 | 0.0081 | 0.0002 | 0.0001 | 0.0516 | 0.0106 | 0.0028 | 1155.834 | 1150.059 | 1142.137 | 1145.424 | 1147.181 | 1088.805 | 5.043984 | 20.43497 | 47 | 46 | 13 | 30 | 24 | 16 | 68 | 1365 | 11 | 722
3.4773 | 1.9565 | 0.6754 | 0.0229 | 0.1158 | 0.0846 | 0.1418 | 0.0048 | 0.0846 | 0.0214 | 0.0003 | 0.0009 | 0.0001 | 0.0526 | 0.0115 | 0.003 | 1154.024 | 1149.844 | 1144.42 | 1145.851 | 1147.508 | 1093.997 | 3.08808 | 16.00023 | 55 | 19 | 15 | 34 | 23 | 25 | 66 | 1365 | 11 | 728
3.521 | 1.9324 | 0.6988 | 0.0229 | 0.1161 | 0.0835 | 0.127 | 0.0054 | 0.0796 | 0.0208 | 0.0004 | 0.0009 | 0.0001 | 0.0531 | 0.0119 | 0.0035 | 1150.809 | 1147.481 | 1143.45 | 1145.934 | 1146.734 | 1094.901 | 3.284104 | 13.16404 | 47 | 18 | 14 | 28 | 30 | 14 | 57 | 1350 | 11 | 716
3.5335 | 2.0531 | 0.7047 | 0.0208 | 0.1057 | 0.0844 | 0.1195 | 0.005 | 0.079 | 0.0214 | 0.0004 | 0.0004 | 0.0001 | 0.0518 | 0.012 | 0.0036 | 1150.701 | 1146.402 | 1143.403 | 1144.794 | 1146.966 | 1092.119 | 3.562611 | 12.45792 | 41 | 21 | 17 | 28 | 14 | 23 | 52 | 1350 | 11 | 716
3.4885 | 1.9963 | 0.6865 | 0.0234 | 0.1171 | 0.0809 | 0.1209 | 0.0053 | 0.0773 | 0.0216 | 0.0002 | 0.0008 | 0.0001 | 0.0533 | 0.0112 | 0.0034 | 1154.046 | 1149.638 | 1142.709 | 1145.293 | 1146.536 | 1091.744 | 3.826439 | 18.19656 | 49 | 24 | 13 | 32 | 25 | 19 | 62 | 1353 | 11 | 716
3.4484 | 1.9567 | 0.6752 | 0.024 | 0.1216 | 0.0874 | 0.1337 | 0.0052 | 0.0814 | 0.0212 | 0.0003 | 0.001 | 0.0001 | 0.052 | 0.0112 | 0.0029 | 1154.117 | 1147.114 | 1141.569 | 1144.216 | 1146.185 | 1093.947 | 4.616563 | 20.85515 | 45 | 19 | 19 | 29 | 20 | 19 | 56 | 1351 | 13.2 | 726
3.4243 | 1.9983 | 0.6747 | 0.0249 | 0.1183 | 0.0848 | 0.1366 | 0.0047 | 0.0862 | 0.022 | 0.0001 | 0.001 | 0.0001 | 0.0517 | 0.011 | 0.0029 | 1156.317 | 1150.732 | 1142.558 | 1145.1 | 1146.522 | 1091.95 | 3.963656 | 21.37586 | 46 | 22 | 14 | 32 | 23 | 18 | 59 | 1350 | 13.2 | 722
3.4788 | 2.0762 | 0.6802 | 0.0246 | 0.1173 | 0.0843 | 0.1272 | 0.0046 | 0.0886 | 0.0224 | 0.0006 | 0.001 | 0.0001 | 0.0516 | 0.011 | 0.0028 | 1151.82 | 1148.451 | 1142.495 | 1144.603 | 1145.529 | 1092.136 | 3.033718 | 15.62381 | 48 | 21 | 11 | 33 | 24 | 16 | 60 | 1358 | 13.2 | 714
3.4761 | 2.0721 | 0.6787 | 0.0248 | 0.1218 | 0.0831 | 0.1321 | 0.0045 | 0.0876 | 0.0225 | 0.0004 | 0.0007 | 0.0001 | 0.0518 | 0.0107 | 0.0026 | 1156.716 | 1151.003 | 1143.962 | 1145.632 | 1147.442 | 1094.796 | 3.47972 | 20.59767 | 49 | 20 | 15 | 33 | 17 | 20 | 61 | 1364 | 13.2 | 712
3.4899 | 2.0251 | 0.6818 | 0.0245 | 0.1142 | 0.0914 | 0.1313 | 0.0047 | 0.0832 | 0.0217 | 0.0002 | 0.0007 | 0.0001 | 0.0538 | 0.0117 | 0.0028 | 1156.364 | 1151.057 | 1142.781 | 1145.736 | 1147.273 | 1092.116 | 4.49225 | 21.14163 | 39 | 20 | 12 | 30 | 21 | 23 | 51 | 1352 | 13.2 | 712
3.4378 | 1.98 | 0.7146 | 0.025 | 0.1162 | 0.0832 | 0.131 | 0.0038 | 0.0802 | 0.0228 | 0.0005 | 0.001 | 0.0001 | 0.0496 | 0.0112 | 0.0024 | 1156.287 | 1151.218 | 1144.163 | 1146.243 | 1147.253 | 1090.916 | 3.090221 | 18.54681 | 47 | 22 | 13 | 35 | 26 | 17 | 61 | 1354 | 13.2 | 718
3.4696 | 1.999 | 0.6794 | 0.0242 | 0.118 | 0.0826 | 0.1342 | 0.0037 | 0.0779 | 0.023 | 0.0007 | 0.0008 | 0.0001 | 0.0495 | 0.0109 | 0.0025 | 1156.451 | 1151.174 | 1143.663 | 1145.37 | 1147.421 | 1093.121 | 3.758594 | 20.19298 | 53 | 21 | 15 | 31 | 23 | 28 | 65 | 1355 | 13.2 | 722
3.4819 | 2.0313 | 0.6881 | 0.0236 | 0.1108 | 0.0866 | 0.1255 | 0.0032 | 0.0755 | 0.0223 | 0.0001 | 0.0009 | 0.0001 | 0.0482 | 0.0107 | 0.0029 | 1154.054 | 1149.43 | 1143.776 | 1146.245 | 1148.42 | 1092.613 | 4.644132 | 16.72887 | 50 | 20 | 15 | 27 | 22 | 22 | 62 | 1351 | 11 | 718
3.4658 | 2.0189 | 0.6861 | 0.0229 | 0.1125 | 0.0959 | 0.1267 | 0.0029 | 0.0736 | 0.022 | 0.0001 | 0.0008 | 0.0001 | 0.0478 | 0.0106 | 0.003 | 1154.072 | 1148.899 | 1142.874 | 1145.29 | 1146.724 | 1091.879 | 3.849787 | 18.00504 | 51 | 24 | 16 | 29 | 25 | 19 | 64 | 1363 | 11 | 712
3.4667 | 1.953 | 0.6908 | 0.023 | 0.1186 | 0.0996 | 0.1332 | 0.0029 | 0.0712 | 0.0212 | 0.0003 | 0.0007 | 0.0001 | 0.0476 | 0.0107 | 0.0031 | 1155.034 | 1147.759 | 1141.895 | 1144.34 | 1146.633 | 1090.518 | 4.737439 | 20.36457 | 43 | 18 | 18 | 27 | 15 | 19 | 54 | 1358 | 11 | 714
3.506 | 1.8931 | 0.6749 | 0.023 | 0.1156 | 0.091 | 0.1421 | 0.0031 | 0.0706 | 0.0202 | 0.0001 | 0.0007 | 0.0001 | 0.0482 | 0.0104 | 0.003 | 1155.173 | 1149.551 | 1142.717 | 1143.877 | 1144.779 | 1094.563 | 2.062017 | 20.55224 | 54 | 17 | 16 | 34 | 24 | 19 | 63 | 1352 | 11 | 718
3.4801 | 1.882 | 0.6678 | 0.0226 | 0.1165 | 0.0903 | 0.1468 | 0.0032 | 0.07 | 0.0199 | 0.0001 | 0.0008 | 0.0001 | 0.0484 | 0.0104 | 0.0031 | 1158.439 | 1151.664 | 1143.906 | 1145.943 | 1147.253 | 1096.559 | 3.347495 | 23.4867 | 54 | 19 | 18 | 33 | 27 | 22 | 65 | 1356 | 11 | 720
3.4659 | 1.9273 | 0.6331 | 0.0256 | 0.1313 | 0.1117 | 0.1698 | 0.005 | 0.0789 | 0.0193 | 0.0005 | 0.0009 | 0.0001 | 0.0472 | 0.0108 | 0.0028 | 1154.001 | 1148.9 | 1142.736 | 1143.671 | 1144.903 | 1089.874 | 2.16628 | 17.56646 | 57 | 22 | 14 | 29 | 20 | 28 | 70 | 1369 | 11 | 732
3.5398 | 1.8965 | 0.6424 | 0.0262 | 0.127 | 0.1117 | 0.1725 | 0.0046 | 0.0798 | 0.0189 | 0.0002 | 0.001 | 0.0001 | 0.0475 | 0.0104 | 0.0028 | 1151.537 | 1148.005 | 1143.878 | 1146.043 | 1148.12 | 1091.295 | 4.242306 | 12.71363 | 42 | 22 | 12 | 26 | 24 | 21 | 56 | 1357 | 11 | 722
3.4789 | 1.9245 | 0.6224 | 0.0259 | 0.1256 | 0.1029 | 0.1493 | 0.0045 | 0.0786 | 0.019 | 0.0008 | 0.0011 | 0.0001 | 0.0463 | 0.0103 | 0.0028 | 1152.301 | 1147.907 | 1142.721 | 1144.649 | 1145.239 | 1090.268 | 2.518328 | 15.44401 | 47 | 18 | 12 | 24 | 33 | 15 | 59 | 1354 | 11 | 722
3.4918 | 1.9092 | 0.6213 | 0.0259 | 0.1255 | 0.1026 | 0.1466 | 0.0046 | 0.0787 | 0.0192 | 0.0001 | 0.0011 | 0.0001 | 0.0461 | 0.0104 | 0.0028 | 1152.462 | 1144.561 | 1140.93 | 1141.979 | 1143.519 | 1079.129 | 2.589458 | 15.72573 | 39 | 28 | 14 | 11 | 14 | 24 | 58 | 1370 | 11 | 724
3.502 | 1.9177 | 0.6355 | 0.0254 | 0.1262 | 0.1004 | 0.1422 | 0.0044 | 0.0777 | 0.019 | 0.0001 | 0.0009 | 0.0001 | 0.0462 | 0.0106 | 0.0027 | 1151.576 | 1146.172 | 1143.239 | 1146.233 | 1146.97 | 1090.639 | 3.730827 | 13.68128 | 46 | 23 | 15 | 13 | 31 | 18 | 59 | 1355 | 11 | 720
3.5396 | 1.871 | 0.6318 | 0.0241 | 0.1227 | 0.0924 | 0.1276 | 0.0038 | 0.0781 | 0.0189 | 0.0001 | 0.0006 | 0.0001 | 0.0459 | 0.0107 | 0.0026 | 1152.023 | 1146.323 | 1143.273 | 1146.252 | 1147.148 | 1094.665 | 3.875191 | 15.25557 | 39 | 19 | 17 | 17 | 33 | 16 | 49 | 1350 | 11 | 722
3.5542 | 1.901 | 0.6467 | 0.0239 | 0.1207 | 0.0894 | 0.1198 | 0.0037 | 0.0722 | 0.0189 | 0.0007 | 0.0008 | 0.0001 | 0.0467 | 0.0113 | 0.0029 | 1149.981 | 1147.026 | 1143.491 | 1144.661 | 1145.638 | 1091.138 | 2.146706 | 11.02801 | 66 | 25 | 11 | 23 | 24 | 29 | 81 | 1370 | 11 | 712
3.5031 | 2.0243 | 0.6586 | 0.025 | 0.1254 | 0.1014 | 0.1597 | 0.003 | 0.0794 | 0.0229 | 0.0003 | 0.0005 | 0.0001 | 0.0455 | 0.0109 | 0.0028 | 1153.043 | 1147.692 | 1144.149 | 1146.171 | 1146.956 | 1086.282 | 2.806941 | 13.32237 | 35 | 19 | 14 | 20 | 24 | 12 | 47 | 1365 | 11 | 716
3.4331 | 1.9981 | 0.6436 | 0.0241 | 0.1276 | 0.099 | 0.1516 | 0.0033 | 0.0783 | 0.0227 | 0.0004 | 0.0007 | 0.0001 | 0.0458 | 0.0109 | 0.0028 | 1154.325 | 1150.654 | 1145.091 | 1147.693 | 1148.688 | 1095.814 | 3.59695 | 15.7813 | 47 | 18 | 12 | 31 | 28 | 14 | 57 | 1350 | 11 | 724
3.4313 | 2.0321 | 0.6477 | 0.0249 | 0.1264 | 0.1003 | 0.1539 | 0.0033 | 0.0772 | 0.0232 | 0.0005 | 0.0008 | 0.0001 | 0.046 | 0.0112 | 0.0028 | 1154.981 | 1150.897 | 1146.04 | 1148.798 | 1149.748 | 1095.951 | 3.707088 | 15.14521 | 42 | 19 | 12 | 31 | 28 | 14 | 53 | 1356 | 11 | 716
3.5095 | 2.278 | 0.7014 | 0.0183 | 0.1068 | 0.1021 | 0.1409 | 0.002 | 0.0784 | 0.0249 | 0.0005 | 0.0002 | 0.0001 | 0.0419 | 0.0124 | 0.003 | 1150.98 | 1148.099 | 1145.709 | 1146.466 | 1147.215 | 1093.298 | 1.505988 | 9.13822 | 60 | 20 | 15 | 22 | 18 | 34 | 72 | 1352 | 11 | 720
3.4762 | 2.113 | 0.6267 | 0.0239 | 0.1296 | 0.1028 | 0.1666 | 0.0036 | 0.0885 | 0.0227 | 0.0012 | 0.0005 | 0.0001 | 0.0462 | 0.0116 | 0.0027 | 1151.473 | 1147.401 | 1145.191 | 1145.989 | 1147.442 | 1086.829 | 2.251472 | 9.717898 | 50 | 29 | 15 | 13 | 14 | 29 | 67 | 1361 | 11 | 716
3.4016 | 2.0865 | 0.6351 | 0.0252 | 0.1309 | 0.105 | 0.1769 | 0.0036 | 0.0915 | 0.0229 | 0.0001 | 0.001 | 0.0001 | 0.0464 | 0.0117 | 0.0026 | 1155.078 | 1151.407 | 1145.898 | 1146.702 | 1147.88 | 1093.808 | 1.982256 | 14.98296 | 57 | 24 | 12 | 32 | 19 | 29 | 70 | 1359 | 11 | 712
3.4491 | 2.1229 | 0.6142 | 0.0244 | 0.1309 | 0.1118 | 0.1762 | 0.0047 | 0.0921 | 0.0218 | 0.0012 | 0.0012 | 0.0001 | 0.0466 | 0.0122 | 0.0026 | 1151.873 | 1146.269 | 1144.15 | 1144.693 | 1145.186 | 1087.649 | 1.036342 | 12.02576 | 48 | 23 | 11 | 9 | 13 | 19 | 62 | 1359 | 11 | 720
3.459 | 2.0233 | 0.613 | 0.0241 | 0.1277 | 0.1064 | 0.1461 | 0.0055 | 0.0838 | 0.0182 | 0.0001 | 0.0011 | 0.0001 | 0.0494 | 0.0124 | 0.0027 | 1152.034 | 1147.073 | 1143.43 | 1144.586 | 1146.457 | 1079.876 | 3.026544 | 11.92344 | 24 | 27 | 15 | 20 | 19 | 29 | 60 | 1360 | 11 | 728
3.5022 | 1.9096 | 0.6346 | 0.024 | 0.129 | 0.102 | 0.1425 | 0.0067 | 0.0893 | 0.0172 | 0.0001 | 0.0012 | 0.0001 | 0.0513 | 0.0116 | 0.0029 | 1156.058 | 1151.446 | 1143.596 | 1144.722 | 1146.578 | 1091.677 | 2.981381 | 19.35602 | 49 | 25 | 12 | 37 | 16 | 29 | 63 | 1366 | 11 | 730
3.51 | 1.9411 | 0.637 | 0.0236 | 0.1256 | 0.0986 | 0.1333 | 0.0061 | 0.084 | 0.0186 | 0.0004 | 0.0011 | 0.0001 | 0.0493 | 0.0117 | 0.0028 | 1155.837 | 1151.426 | 1143.782 | 1144.92 | 1145.79 | 1089.61 | 2.008838 | 18.20276 | 50 | 29 | 11 | 34 | 28 | 22 | 67 | 1350 | 11 | 728
3.5639 | 1.9544 | 0.6411 | 0.0248 | 0.1296 | 0.0944 | 0.134 | 0.006 | 0.087 | 0.0189 | 0.0002 | 0.0012 | 0.0001 | 0.0492 | 0.0117 | 0.0028 | 1150.364 | 1147.343 | 1143.399 | 1145.441 | 1147.094 | 1093.78 | 3.695395769 | 12.3092 | 39 | 17 | 13 | 30 | 20 | 20 | 49 | 1362 | 11 | 724
3.5473 | 1.9395 | 0.6615 | 0.0248 | 0.1315 | 0.0954 | 0.1257 | 0.0064 | 0.0853 | 0.0191 | 0.0006 | 0.0009 | 0.0001 | 0.0494 | 0.0119 | 0.0028 | 1150.055 | 1147.25 | 1143.905 | 1145.921 | 1146.417 | 1090.303 | 2.512734 | 10.29375 | 50 | 26 | 14 | 29 | 30 | 13 | 65 | 1360 | 11 | 712
3.4728 | 2.0601 | 0.6549 | 0.0257 | 0.1258 | 0.1006 | 0.124 | 0.0037 | 0.0846 | 0.0209 | 0.0018 | 0.0005 | 0.0001 | 0.0479 | 0.0115 | 0.0025 | 1155.228 | 1148.439 | 1143.057 | 1145.07 | 1146.396 | 1088.365 | 3.339769 | 18.20399 | 48 | 22 | 16 | 21 | 20 | 16 | 62 | 1377 | 11 | 726
3.487 | 2.0907 | 0.6394 | 0.027 | 0.1184 | 0.0902 | 0.1205 | 0.0039 | 0.0873 | 0.0206 | 0.0001 | 0.0012 | 0.0001 | 0.0473 | 0.0116 | 0.0026 | 1153.561 | 1149.539 | 1143.826 | 1146.401 | 1147.694 | 1091.573 | 3.868038 | 15.70489 | 50 | 26 | 11 | 25 | 24 | 16 | 65 | 1353 | 11 | 720
3.4655 | 2.0808 | 0.6522 | 0.0287 | 0.1182 | 0.0917 | 0.126 | 0.0041 | 0.0931 | 0.0217 | 0.0005 | 0.0013 | 0.0001 | 0.0478 | 0.0116 | 0.0026 | 1152.354 | 1147.244 | 1143.337 | 1146.172 | 1148.36 | 1094.208 | 5.022954 | 15.50611 | 43 | 19 | 15 | 17 | 18 | 19 | 54 | 1350 | 11 | 722
3.5622 | 2.0801 | 0.6558 | 0.0265 | 0.116 | 0.0901 | 0.1205 | 0.0044 | 0.0911 | 0.0213 | 0.0001 | 0.0008 | 0.0001 | 0.0481 | 0.0118 | 0.0026 | 1152.215 | 1149.165 | 1143.531 | 1145.864 | 1147.804 | 1092.751 | 4.272732 | 14.60373 | 46 | 17 | 11 | 30 | 19 | 19 | 56 | 1362 | 11 | 710
3.6206 | 2.0022 | 0.6121 | 0.0244 | 0.1152 | 0.0931 | 0.125 | 0.0043 | 0.0927 | 0.0198 | 0.0001 | 0.0004 | 0.0001 | 0.0507 | 0.011 | 0.0023 | 1152.059 | 1149.422 | 1144.425 | 1146.581 | 1147.959 | 1095.827 | 3.533727 | 13.57553 | 46 | 19 | 11 | 38 | 22 | 19 | 56 | 1360 | 11 | 726
3.6197 | 1.9341 | 0.6267 | 0.0251 | 0.12 | 0.0859 | 0.1279 | 0.0035 | 0.0934 | 0.0187 | 0.0001 | 0.0002 | 0.0001 | 0.0477 | 0.0111 | 0.0021 | 1149.68 | 1147.643 | 1145.452 | 1146.185 | 1146.654 | 1091.493 | 1.201572 | 7.265485 | 62 | 28 | 10 | 26 | 27 | 18 | 78 | 1356 | 11 | 722
3.4933 | 1.9756 | 0.6205 | 0.0289 | 0.1108 | 0.0902 | 0.1466 | 0.0047 | 0.076 | 0.0202 | 0.0005 | 0.001 | 0.0001 | 0.0494 | 0.0126 | 0.0023 | 1155.221 | 1149.346 | 1142.543 | 1143.762 | 1145.295 | 1094.125 | 2.751468 | 20.75085 | 48 | 18 | 16 | 27 | 21 | 30 | 58 | 1364 | 11 | 720
3.5458 | 2.0455 | 0.6166 | 0.0289 | 0.1132 | 0.0878 | 0.1547 | 0.0043 | 0.0713 | 0.021 | 0.0001 | 0.0009 | 0.0001 | 0.049 | 0.0122 | 0.0023 | 1154.643 | 1147.908 | 1143.646 | 1144.725 | 1146.639 | 1094.212 | 2.993346 | 18.19756 | 44 | 17 | 18 | 22 | 25 | 27 | 54 | 1368 | 11 | 724
3.4431 | 2.0212 | 0.6249 | 0.0298 | 0.1144 | 0.0883 | 0.1478 | 0.0046 | 0.0729 | 0.0215 | 0.0003 | 0.001 | 0.0001 | 0.0504 | 0.0125 | 0.0025 | 1160.304 | 1150.167 | 1143.06 | 1145.084 | 1147.139 | 1090.269 | 4.07887 | 24.62163 | 42 | 21 | 18 | 21 | 22 | 23 | 55 | 1366 | 11 | 718
3.4949 | 2.0136 | 0.6235 | 0.0288 | 0.1077 | 0.0871 | 0.1454 | 0.0046 | 0.0746 | 0.0213 | 0.0001 | 0.001 | 0.0001 | 0.0497 | 0.0128 | 0.0025 | 1155.657 | 1148.422 | 1142.645 | 1144.883 | 1146.389 | 1092.24 | 3.744344 | 20.51882 | 44 | 19 | 18 | 31 | 24 | 20 | 56 | 1373 | 11 | 724
3.6066 | 2.0753 | 0.5897 | 0.0285 | 0.1148 | 0.0837 | 0.1334 | 0.0043 | 0.0731 | 0.0213 | 0.0001 | 0.001 | 0.0001 | 0.0467 | 0.0126 | 0.0026 | 1156.645 | 1151.266 | 1142.703 | 1144.929 | 1146.525 | 1095.109 | 3.822102 | 22.65767 | 49 | 21 | 13 | 35 | 22 | 21 | 60 | 1370 | 11 | 724
3.4588 | 1.9363 | 0.5961 | 0.0269 | 0.1119 | 0.0839 | 0.1335 | 0.0048 | 0.0685 | 0.0209 | 0.002 | 0.0009 | 0.0001 | 0.0467 | 0.0128 | 0.0029 | 1159.305 | 1151.463 | 1143.216 | 1145.026 | 1145.726 | 1091.363 | 2.510246 | 23.68068 | 62 | 24 | 20 | 33 | 27 | 22 | 76 | 1360 | 11 | 726
3.4525 | 1.9203 | 0.6173 | 0.026 | 0.1208 | 0.0841 | 0.1364 | 0.0046 | 0.0602 | 0.0206 | 0.0009 | 0.0008 | 0.0001 | 0.0461 | 0.0129 | 0.0032 | 1159.22 | 1150.515 | 1141.51 | 1143.729 | 1144.227 | 1090.387 | 2.716732 | 25.72822 | 48 | 23 | 18 | 33 | 32 | 13 | 61 | 1352 | 11 | 718
3.5089 | 1.9278 | 0.6479 | 0.0274 | 0.112 | 0.0888 | 0.1412 | 0.0044 | 0.0578 | 0.0207 | 0.0018 | 0.001 | 0.0001 | 0.0472 | 0.0129 | 0.0035 | 1155.728 | 1150.114 | 1142.93 | 1145.255 | 1146.906 | 1092.449 | 3.97529 | 20.22425 | 49 | 26 | 16 | 33 | 24 | 22 | 63 | 1365 | 11 | 726
3.4906 | 1.9408 | 0.6537 | 0.0278 | 0.1117 | 0.0891 | 0.1402 | 0.0043 | 0.0576 | 0.0207 | 0.001 | 0.001 | 0.0001 | 0.0472 | 0.0129 | 0.0035 | 1157.168 | 1151.196 | 1142.987 | 1145.445 | 1147.104 | 1094.856 | 4.117694 | 22.75857 | 50 | 17 | 16 | 35 | 21 | 18 | 60 | 1354 | 11 | 724
3.5188 | 1.9502 | 0.67 | 0.0272 | 0.1047 | 0.091 | 0.1363 | 0.0038 | 0.0546 | 0.0209 | 0.0001 | 0.001 | 0.0001 | 0.0466 | 0.0128 | 0.0035 | 1152.836 | 1146.792 | 1141.887 | 1145.049 | 1146.812 | 1092.222 | 4.925961 | 18.06383 | 43 | 21 | 16 | 23 | 23 | 18 | 55 | 1349 | 11 | 728
3.5755 | 1.952 | 0.6566 | 0.0267 | 0.1095 | 0.0913 | 0.1383 | 0.004 | 0.0539 | 0.0203 | 0.0002 | 0.0008 | 0.0001 | 0.0471 | 0.0127 | 0.0036 | 1153.187 | 1149.09 | 1143.286 | 1145.102 | 1146.261 | 1088.781 | 2.974583 | 15.37287 | 48 | 28 | 13 | 31 | 25 | 18 | 65 | 1353 | 11 | 722
3.6325 | 1.8821 | 0.6733 | 0.0255 | 0.1135 | 0.0872 | 0.1473 | 0.0039 | 0.0509 | 0.0198 | 0.0001 | 0.0008 | 0.0001 | 0.0473 | 0.0125 | 0.0037 | 1150.804 | 1147.992 | 1143.67 | 1145.034 | 1145.931 | 1090.774 | 2.261413 | 11.88463 | 51 | 25 | 13 | 34 | 25 | 18 | 65 | 1364 | 11 | 716
3.6077 | 1.9134 | 0.6806 | 0.0262 | 0.1131 | 0.0891 | 0.1525 | 0.004 | 0.0486 | 0.0188 | 0.0001 | 0.0008 | 0.0001 | 0.0472 | 0.0126 | 0.0035 | 1152.261 | 1147.708 | 1142.249 | 1144.774 | 1145.741 | 1093.178 | 3.492126 | 16.94516 | 46 | 17 | 15 | 31 | 28 | 14 | 56 | 1357 | 11 | 710
3.598 | 1.8713 | 0.7204 | 0.0264 | 0.1146 | 0.0889 | 0.1359 | 0.0038 | 0.047 | 0.0187 | 0.0005 | 0.0008 | 0.0001 | 0.0477 | 0.0128 | 0.0035 | 1149.705 | 1146.443 | 1142.691 | 1145.012 | 1145.951 | 1091.219 | 3.260462 | 11.99354 | 43 | 17 | 13 | 26 | 31 | 14 | 53 | 1354 | 11 | 714
3.5625 | 1.9631 | 0.7209 | 0.0217 | 0.0996 | 0.0876 | 0.1338 | 0.0032 | 0.0455 | 0.0192 | 0.0006 | 0.0003 | 0.0001 | 0.0444 | 0.0135 | 0.0041 | 1150.853 | 1146.408 | 1142.351 | 1145.293 | 1146.702 | 1093.686 | 4.35144 | 14.87275 | 42 | 19 | 18 | 28 | 25 | 16 | 52 | 1360 | 11 | 716
3.5686 | 1.8328 | 0.6588 | 0.0229 | 0.1123 | 0.0832 | 0.1418 | 0.0039 | 0.0474 | 0.0175 | 0.0001 | 0.0005 | 0.0001 | 0.046 | 0.0127 | 0.0038 | 1153.108 | 1149.263 | 1143.811 | 1146.162 | 1147.27 | 1095.411 | 3.458951 | 16.11309 | 48 | 20 | 13 | 34 | 28 | 20 | 60 | 1348 | 11 | 716
3.5716 | 1.9155 | 0.6574 | 0.025 | 0.112 | 0.0851 | 0.1234 | 0.0048 | 0.0492 | 0.0164 | 0.0001 | 0.0009 | 0.0001 | 0.0492 | 0.012 | 0.0033 | 1150.696 | 1146.24 | 1142.322 | 1144.788 | 1146.698 | 1089.216 | 4.375989 | 13.62071 | 43 | 16 | 17 | 24 | 19 | 15 | 54 | 1367 | 11 | 716
3.5358 | 2.0083 | 0.6638 | 0.0259 | 0.1098 | 0.0827 | 0.1435 | 0.0047 | 0.0492 | 0.0179 | 0.001 | 0.0009 | 0.0001 | 0.0495 | 0.0121 | 0.0032 | 1148.35 | 1147.242 | 1145.327 | 1146.88 | 1148.582 | 1095.975 | 3.254638 | 5.771517 | 47 | 19 | 18 | 24 | 20 | 23 | 58 | 1358 | 11 | 712
3.4603 | 2.0372 | 0.6655 | 0.0251 | 0.1092 | 0.0823 | 0.1406 | 0.0046 | 0.0495 | 0.0186 | 0.0008 | 0.001 | 0.0001 | 0.0489 | 0.0125 | 0.0032 | 1148.267 | 1145.486 | 1144.211 | 1146.413 | 1147.906 | 1094.597 | 3.694951 | 7.556503 | 44 | 18 | 20 | 17 | 21 | 17 | 55 | 1346 | 11 | 708
3.56 | 1.972 | 0.6485 | 0.0253 | 0.1123 | 0.0845 | 0.1588 | 0.0043 | 0.0494 | 0.0177 | 0.0028 | 0.0007 | 0.0001 | 0.0482 | 0.0128 | 0.0029 | 1146.763 | 1145.253 | 1143.819 | 1145.904 | 1147.276 | 1090.413 | 3.456382 | 5.225039 | 50 | 28 | 29 | 16 | 23 | 19 | 66 | 1350 | 11 | 706
3.4983 | 1.946 | 0.6554 | 0.0263 | 0.112 | 0.0854 | 0.1547 | 0.0042 | 0.0481 | 0.0181 | 0.001 | 0.0006 | 0.0001 | 0.0487 | 0.0126 | 0.0028 | 1153.56 | 1149.586 | 1144.167 | 1146.834 | 1147.706 | 1094.716 | 3.538317 | 15.9621 | 50 | 22 | 15 | 33 | 27 | 15 | 62 | 1354 | 11 | 700
3.5224 | 1.996 | 0.6696 | 0.0273 | 0.1147 | 0.0852 | 0.1572 | 0.004 | 0.0477 | 0.0194 | 0.0013 | 0.0007 | 0.0001 | 0.0485 | 0.0129 | 0.0029 | 1150.712 | 1147.458 | 1144.105 | 1144.98 | 1146.721 | 1094.741 | 2.615507 | 11.80445 | 53 | 23 | 14 | 26 | 20 | 34 | 65 | 1357 | 11 | 702
3.4914 | 2.0504 | 0.6862 | 0.0268 | 0.1099 | 0.086 | 0.1563 | 0.0041 | 0.0476 | 0.02 | 0.0006 | 0.0008 | 0.0001 | 0.0484 | 0.0134 | 0.003 | 1152.217 | 1148.359 | 1143.958 | 1146.287 | 1147.062 | 1092.135 | 3.103675 | 13.74592 | 46 | 25 | 19 | 26 | 28 | 16 | 61 | 1350 | 11 | 716
3.5113 | 2.0345 | 0.6682 | 0.0261 | 0.1092 | 0.084 | 0.1579 | 0.0041 | 0.0488 | 0.0199 | 0.0013 | 0.0009 | 0.0001 | 0.0478 | 0.0133 | 0.0031 | 1152.6 | 1148.369 | 1143.347 | 1145.655 | 1147.061 | 1094.299 | 3.714318 | 15.87102 | 46 | 19 | 14 | 35 | 27 | 18 | 57 | 1357 | 11 | 710
3.7802 | 2.1414 | 0.7029 | 0.0215 | 0.1141 | 0.0921 | 0.1511 | 0.0041 | 0.0474 | 0.0207 | 0.0016 | 0.0002 | 0.0001 | 0.0461 | 0.0139 | 0.0033 | 1153.009 | 1148.584 | 1144.015 | 1146.318 | 1147.806 | 1094.137 | 3.790677 | 15.2772 | 47 | 18 | 18 | 28 | 24 | 19 | 58 | 1350 | 11 | 718
3.5384 | 2.0066 | 0.6532 | 0.0275 | 0.1087 | 0.095 | 0.1641 | 0.0047 | 0.0514 | 0.0189 | 0.0003 | 0.0008 | 0.0001 | 0.0487 | 0.0127 | 0.0029 | 1151.393 | 1147.426 | 1143.159 | 1145.909 | 1148.102 | 1090.862 | 4.942974 | 13.60291 | 38 | 17 | 14 | 29 | 16 | 17 | 49 | 1359 | 11 | 712
3.2395 | 1.9809 | 0.6578 | 0.0293 | 0.1084 | 0.165 | 0.122 | 0.0048 | 0.0491 | 0.0197 | 0.0021 | 0.0007 | 0.0001 | 0.0504 | 0.0126 | 0.0029 | 1150.007 | 1148.188 | 1145.824 | 1146.793 | 1147.336 | 1094.276 | 1.512335 | 7.506282 | 50 | 18 | 13 | 43 | 21 | 19 | 61 | 1358 | 11 | 710
3.4764 | 2.033 | 0.6549 | 0.0287 | 0.1128 | 0.099 | 0.1551 | 0.0046 | 0.0524 | 0.0206 | 0.0001 | 0.0008 | 0.0001 | 0.0497 | 0.0127 | 0.0027 | 1150.94 | 1147.704 | 1143.831 | 1146.002 | 1146.802 | 1092.946 | 2.971044 | 12.25822 | 47 | 19 | 16 | 37 | 27 | 15 | 58 | 1383 | 11 | 708
3.4613 | 2.0204 | 0.6743 | 0.0305 | 0.1117 | 0.0982 | 0.1587 | 0.0044 | 0.0522 | 0.0203 | 0.0008 | 0.0009 | 0.0001 | 0.0498 | 0.0127 | 0.0027 | 1151.445 | 1148.115 | 1143.779 | 1146.467 | 1147.474 | 1094.914 | 3.695053 | 13.56122 | 51 | 18 | 18 | 34 | 22 | 11 | 62 | 1367 | 11 | 714
3.4633 | 1.8705 | 0.645 | 0.0288 | 0.1133 | 0.0938 | 0.1411 | 0.0041 | 0.0839 | 0.0218 | 0.0008 | 0.001 | 0.0001 | 0.0485 | 0.0128 | 0.0024 | 1151.539 | 1145.307 | 1141.787 | 1143.081 | 1144.24 | 1085.86 | 2.452877 | 14.84772 | 37 | 24 | 16 | 21 | 27 | 16 | 51 | 1360 | 11 | 710
3.4562 | 1.885 | 0.675 | 0.029 | 0.1144 | 0.0919 | 0.1403 | 0.0038 | 0.0903 | 0.0232 | 0.0001 | 0.001 | 0.0001 | 0.0485 | 0.0131 | 0.0024 | 1152.025 | 1148.02 | 1142.464 | 1144.892 | 1146.145 | 1094.707 | 3.680609 | 16.6802 | 47 | 23 | 15 | 32 | 30 | 19 | 59 | 1357 | 11 | 718
3.4901 | 1.8586 | 0.6681 | 0.0288 | 0.1118 | 0.0899 | 0.1417 | 0.0036 | 0.0865 | 0.0226 | 0.0002 | 0.0009 | 0.0001 | 0.0483 | 0.0127 | 0.0024 | 1153.07 | 1148.346 | 1141.378 | 1144.113 | 1145.67 | 1094.383 | 4.292304 | 19.92271 | 47 | 18 | 14 | 29 | 29 | 20 | 57 | 1341 | 11 | 720
3.4605 | 1.8842 | 0.6643 | 0.0286 | 0.1159 | 0.0885 | 0.1342 | 0.0034 | 0.084 | 0.0223 | 0.0001 | 0.001 | 0.0001 | 0.0479 | 0.0126 | 0.0024 | 1155.043 | 1147.699 | 1142.379 | 1145.668 | 1146.337 | 1090.523 | 3.957993 | 19.62774 | 42 | 18 | 16 | 21 | 29 | 12 | 53 | 1351 | 11 | 720
3.4685 | 1.8634 | 0.6765 | 0.027 | 0.1143 | 0.0885 | 0.1393 | 0.0035 | 0.0806 | 0.0241 | 0.0026 | 0.0003 | 0.0001 | 0.0478 | 0.0129 | 0.0024 | 1154.196 | 1149.449 | 1144.531 | 1145.963 | 1147.007 | 1094.651 | 2.476319 | 16.23186 | 51 | 22 | 16 | 29 | 24 | 20 | 63 | 1351 | 11.5 | 712
3.4222 | 1.9357 | 0.6591 | 0.0301 | 0.1163 | 0.082 | 0.1405 | 0.0027 | 0.0799 | 0.0246 | 0.002 | 0.001 | 0.0001 | 0.046 | 0.0129 | 0.0019 | 1155.62 | 1147.253 | 1143.049 | 1146.377 | 1146.99 | 1093.827 | 3.941303 | 20.34407 | 43 | 18 | 20 | 18 | 32 | 13 | 53 | 1354 | 10.5 | 714
3.5854 | 1.978 | 0.6733 | 0.0302 | 0.1163 | 0.083 | 0.1411 | 0.0024 | 0.0802 | 0.0251 | 0.0005 | 0.0005 | 0.0001 | 0.045 | 0.0127 | 0.0018 | 1154.141 | 1146.416 | 1141.719 | 1144.478 | 1146.073 | 1092.331 | 4.353975 | 20.09564 | 45 | 20 | 18 | 19 | 24 | 20 | 56 | 1352 | 11 | 716
3.4763 | 2.0176 | 0.6633 | 0.0302 | 0.1208 | 0.0901 | 0.1402 | 0.0025 | 0.0806 | 0.026 | 0.0008 | 0.0011 | 0.0001 | 0.0449 | 0.0126 | 0.0019 | 1153.828 | 1149.476 | 1143.097 | 1144.209 | 1146.482 | 1094.599 | 3.385325 | 18.11815 | 50 | 19 | 13 | 30 | 16 | 30 | 60 | 1355 | 11 | 718
3.5322 | 2.0226 | 0.6813 | 0.0281 | 0.1227 | 0.0891 | 0.1446 | 0.0023 | 0.0773 | 0.0264 | 0.0002 | 0.0009 | 0.0001 | 0.0454 | 0.0127 | 0.0019 | 1155.079 | 1147.469 | 1142.849 | 1144.418 | 1146.579 | 1093.67 | 3.729703 | 19.91589 | 50 | 18 | 19 | 19 | 18 | 27 | 60 | 1359 | 11 | 716
3.5105 | 2.0107 | 0.6768 | 0.0313 | 0.1233 | 0.088 | 0.1466 | 0.0025 | 0.0775 | 0.0251 | 0.0001 | 0.0012 | 0.0001 | 0.0466 | 0.0125 | 0.0019 | 1155.235 | 1149.565 | 1143.357 | 1145.028 | 1146.858 | 1092.973 | 3.501288 | 19.07781 | 51 | 26 | 17 | 31 | 22 | 26 | 64 | 1369 | 11 | 712
3.5439 | 1.9567 | 0.6945 | 0.0306 | 0.1203 | 0.0871 | 0.1378 | 0.0027 | 0.0797 | 0.0249 | 0.0001 | 0.0012 | 0.0001 | 0.0465 | 0.0129 | 0.002 | 1150.59 | 1147.331 | 1144.051 | 1144.815 | 1145.56 | 1090.72 | 1.5089 | 10.92252 | 57 | 25 | 14 | 25 | 22 | 22 | 71 | 1344 | 11 | 712
3.4799 | 1.9494 | 0.6741 | 0.0295 | 0.1189 | 0.0854 | 0.1511 | 0.0028 | 0.0764 | 0.0243 | 0.0002 | 0.0011 | 0.0001 | 0.0462 | 0.0129 | 0.0019 | 1155.545 | 1149.48 | 1143.787 | 1145.768 | 1147.452 | 1092.808 | 3.665363 | 18.74214 | 56 | 30 | 17 | 26 | 23 | 23 | 73 | 1352 | 11 | 708
3.4589 | 1.9514 | 0.6852 | 0.0289 | 0.1162 | 0.0806 | 0.1334 | 0.0029 | 0.079 | 0.0251 | 0.0002 | 0.001 | 0.0001 | 0.0456 | 0.0128 | 0.0021 | 1155.197 | 1150.43 | 1143.321 | 1144.921 | 1146.134 | 1093.097 | 2.813796 | 19.12466 | 52 | 20 | 13 | 32 | 23 | 22 | 64 | 1362 | 11.5 | 716
3.5363 | 1.9685 | 0.6702 | 0.0276 | 0.1197 | 0.0811 | 0.126 | 0.0027 | 0.0773 | 0.0249 | 0.0002 | 0.0009 | 0.0001 | 0.0454 | 0.0127 | 0.0022 | 1155.083 | 1150.27 | 1143.807 | 1145.945 | 1146.932 | 1091.848 | 3.125596 | 17.8329 | 51 | 21 | 14 | 31 | 28 | 22 | 64 | 1352 | 11.5 | 718
3.4277 | 1.9831 | 0.6881 | 0.0272 | 0.1142 | 0.0862 | 0.1566 | 0.0026 | 0.0797 | 0.0263 | 0.0011 | 0.001 | 0.0001 | 0.0451 | 0.0129 | 0.002 | 1155.874 | 1147.801 | 1141.907 | 1145.049 | 1146.019 | 1094.513 | 4.11202 | 22.76126 | 43 | 17 | 18 | 22 | 30 | 16 | 53 | 1354 | 11.5 | 712
3.4472 | 1.9497 | 0.6705 | 0.0276 | 0.1131 | 0.0856 | 0.1622 | 0.0027 | 0.0791 | 0.0259 | 0.0003 | 0.0009 | 0.0001 | 0.0451 | 0.0127 | 0.0021 | 1157.124 | 1148.274 | 1143.1 | 1145.796 | 1146.701 | 1093.218 | 3.601111 | 21.94512 | 50 | 17 | 18 | 20 | 28 | 14 | 61 | 1354 | 11.5 | 718
3.606 | 1.9442 | 0.7276 | 0.0267 | 0.1233 | 0.0899 | 0.1546 | 0.0025 | 0.0805 | 0.0286 | 0.0007 | 0.0006 | 0.0001 | 0.0456 | 0.0129 | 0.0019 | 1157.423 | 1148.81 | 1143.339 | 1145.392 | 1147.759 | 1092.321 | 4.420167 | 21.63482 | 49 | 24 | 18 | 21 | 19 | 27 | 61 | 1363 | 11.5 | 722
3.4124 | 1.9348 | 0.7019 | 0.0273 | 0.1093 | 0.0891 | 0.1498 | 0.0026 | 0.0786 | 0.0279 | 0.0009 | 0.0012 | 0.0001 | 0.0452 | 0.0129 | 0.002 | 1154.487 | 1147.733 | 1142.728 | 1144.883 | 1146.575 | 1089.512 | 3.847292 | 18.09779 | 44 | 18 | 16 | 20 | 21 | 20 | 55 | 1349 | 11.5 | 708
3.5109 | 2.0128 | 0.7138 | 0.0265 | 0.1095 | 0.0928 | 0.153 | 0.0023 | 0.0777 | 0.0288 | 0.0007 | 0.0012 | 0.0001 | 0.045 | 0.0132 | 0.0019 | 1154.573 | 1148.555 | 1143.233 | 1145.21 | 1146.525 | 1091.142 | 3.292154 | 17.87832 | 42 | 19 | 14 | 23 | 20 | 19 | 53 | 1358 | 11 | 712
3.4952 | 2.0233 | 0.6921 | 0.0258 | 0.1018 | 0.0954 | 0.1613 | 0.0023 | 0.0759 | 0.0279 | 0.0002 | 0.001 | 0.0001 | 0.0452 | 0.0132 | 0.002 | 1156.117 | 1150.364 | 1141.976 | 1143.91 | 1145.546 | 1088.726 | 3.570729 | 20.98417 | 48 | 26 | 12 | 28 | 21 | 21 | 62 | 1350 | 11 | 712
3.4456 | 1.8922 | 0.6997 | 0.0248 | 0.107 | 0.0896 | 0.137 | 0.0033 | 0.0781 | 0.0254 | 0.0007 | 0.0011 | 0.0001 | 0.0472 | 0.0132 | 0.0024 | 1156.529 | 1148.379 | 1142.799 | 1145.034 | 1146.361 | 1091.307 | 3.561985 | 21.05088 | 45 | 19 | 18 | 22 | 25 | 19 | 57 | 1441 | 11 | 714
3.4437 | 1.8619 | 0.6697 | 0.0244 | 0.112 | 0.0911 | 0.1401 | 0.0036 | 0.0787 | 0.024 | 0.0001 | 0.0011 | 0.0001 | 0.0476 | 0.0126 | 0.0024 | 1157.216 | 1151.656 | 1142.968 | 1144.696 | 1146.435 | 1091.841 | 3.466724 | 21.79423 | 48 | 20 | 13 | 33 | 20 | 27 | 60 | 1350 | 11 | 716
3.4178 | 1.8548 | 0.6669 | 0.0238 | 0.1101 | 0.0915 | 0.1401 | 0.0037 | 0.079 | 0.0236 | 0.0004 | 0.0012 | 0.0001 | 0.0475 | 0.0127 | 0.0024 | 1156.845 | 1150.849 | 1142.043 | 1143.75 | 1145.294 | 1091.637 | 3.251373 | 22.69927 | 54 | 41 | 13 | 31 | 22 | 24 | 71 | 1352 | 11 | 726
3.456 | 1.8199 | 0.6728 | 0.0237 | 0.111 | 0.09 | 0.1379 | 0.0038 | 0.0796 | 0.023 | 0.0004 | 0.0011 | 0.0001 | 0.0478 | 0.0125 | 0.0024 | 1157.651 | 1147.972 | 1140.974 | 1143.389 | 1145.441 | 1092.75 | 4.466944 | 25.69569 | 49 | 19 | 18 | 23 | 23 | 25 | 61 | 1358 | 11 | 724
3.426 | 1.9661 | 0.608 | 0.0349 | 0.1204 | 0.0855 | 0.1518 | 0.0038 | 0.0853 | 0.0211 | 0.0001 | 0.0008 | 0.0001 | 0.0421 | 0.0091 | 0.0019 | 1153.95 | 1148.301 | 1142.212 | 1144.501 | 1145.424 | 1093.836 | 3.211892 | 19.5264 | 50 | 19 | 16 | 33 | 31 | 16 | 61 | 1364 | 11 | 724
3.341 | 1.9195 | 0.6013 | 0.0334 | 0.1199 | 0.0834 | 0.1408 | 0.0034 | 0.0871 | 0.0206 | 0.0001 | 0.001 | 0.0001 | 0.0425 | 0.0087 | 0.0019 | 1153.157 | 1147.854 | 1141.543 | 1143.468 | 1144.137 | 1092.3 | 2.593881 | 19.08412 | 50 | 20 | 15 | 32 | 31 | 14 | 61 | 1354 | 11 | 718
3.3604 | 1.8905 | 0.608 | 0.0319 | 0.1223 | 0.0844 | 0.1522 | 0.0032 | 0.0898 | 0.0195 | 0.0001 | 0.001 | 0.0001 | 0.0428 | 0.0085 | 0.0019 | 1156.134 | 1150.202 | 1142.872 | 1144.02 | 1145.572 | 1088.976 | 2.699072 | 19.74638 | 53 | 27 | 16 | 33 | 19 | 25 | 69 | 1362 | 11 | 726
3.3347 | 1.9069 | 0.6069 | 0.0315 | 0.1212 | 0.0893 | 0.1414 | 0.0029 | 0.092 | 0.0194 | 0.0001 | 0.001 | 0.0001 | 0.0428 | 0.0083 | 0.0019 | 1154.18 | 1149.792 | 1142.117 | 1143.123 | 1143.869 | 1090.937 | 1.752346 | 19.07475 | 59 | 22 | 13 | 39 | 25 | 17 | 71 | 1375 | 11 | 730
3.4085 | 2.0119 | 0.6195 | 0.031 | 0.125 | 0.0846 | 0.1418 | 0.0027 | 0.0905 | 0.0206 | 0.0001 | 0.0011 | 0.0001 | 0.0419 | 0.0084 | 0.0018 | 1153.878 | 1148.521 | 1142.521 | 1144.334 | 1146.193 | 1091.915 | 3.671874 | 18.32889 | 49 | 18 | 14 | 29 | 22 | 26 | 60 | 1352 | 11 | 724
3.3996 | 1.9961 | 0.6215 | 0.0318 | 0.1205 | 0.083 | 0.147 | 0.0025 | 0.0887 | 0.0205 | 0.0001 | 0.0012 | 0.0001 | 0.0421 | 0.0083 | 0.0018 | 1153.067 | 1148.527 | 1142.832 | 1144.241 | 1145.131 | 1091.367 | 2.299647 | 16.58901 | 61 | 22 | 15 | 28 | 28 | 22 | 75 | 1357 | 11 | 720
3.4301 | 2.0065 | 0.6167 | 0.031 | 0.1229 | 0.078 | 0.1457 | 0.0025 | 0.089 | 0.0203 | 0.0001 | 0.001 | 0.0001 | 0.042 | 0.0082 | 0.0018 | 1153.619 | 1149.471 | 1143.345 | 1144.509 | 1144.912 | 1091.772 | 1.56724 | 16.61222 | 64 | 19 | 15 | 28 | 30 | 19 | 75 | 1360 | 11 | 720
3.4502 | 2.009 | 0.6128 | 0.0306 | 0.1159 | 0.0734 | 0.1423 | 0.0022 | 0.0897 | 0.0203 | 0.0001 | 0.0007 | 0.0001 | 0.0414 | 0.0082 | 0.0017 | 1155.135 | 1149.5 | 1142.429 | 1144.449 | 1145.345 | 1091.67 | 2.915674 | 20.02059 | 52 | 22 | 15 | 30 | 31 | 16 | 66 | 1352 | 11 | 716
3.459 | 2.004 | 0.6329 | 0.0304 | 0.1251 | 0.0741 | 0.1431 | 0.0025 | 0.0882 | 0.0236 | 0.0001 | 0.0009 | 0.0001 | 0.0419 | 0.0085 | 0.0018 | 1153.991 | 1150.46 | 1143.542 | 1145.253 | 1146.055 | 1091.568 | 2.513085 | 16.73852 | 54 | 25 | 12 | 37 | 28 | 15 | 69 | 1355 | 11 | 726
3.5442 | 2.0242 | 0.6417 | 0.0281 | 0.1215 | 0.079 | 0.1351 | 0.0026 | 0.0851 | 0.0204 | 0.0001 | 0.0008 | 0.0001 | 0.0433 | 0.0077 | 0.0017 | 1154.984 | 1151.689 | 1148.132 | 1149.371 | 1149.909 | 1096.024 | 1.777206 | 11.62241 | 51 | 19 | 16 | 32 | 24 | 17 | 62 | 1370 | 11 | 712
3.5795 | 2.0234 | 0.6336 | 0.0285 | 0.1192 | 0.0825 | 0.1563 | 0.0028 | 0.0874 | 0.0197 | 0.0001 | 0.001 | 0.0001 | 0.042 | 0.0076 | 0.0017 | 1152.851 | 1150.846 | 1149.395 | 1150.505 | 1150.832 | 1095.973 | 1.436217 | 6.075428 | 46 | 18 | 18 | 21 | 28 | 12 | 57 | 1350 | 11 | 708
3.4866 | 1.9559 | 0.632 | 0.0291 | 0.1171 | 0.0854 | 0.1383 | 0.0031 | 0.0909 | 0.0196 | 0.0001 | 0.0011 | 0.0001 | 0.0428 | 0.0076 | 0.0019 | 1154.463 | 1151.251 | 1147.037 | 1148.417 | 1148.871 | 1094.286 | 1.83353 | 12.33971 | 50 | 16 | 15 | 30 | 32 | 11 | 60 | 1351 | 11 | 710
3.4437 | 1.9575 | 0.6245 | 0.0287 | 0.1176 | 0.0853 | 0.1391 | 0.0031 | 0.09 | 0.0196 | 0.0001 | 0.0009 | 0.0001 | 0.0427 | 0.0075 | 0.0019 | 1156.808 | 1151.95 | 1147.275 | 1148.896 | 1150.446 | 1095.096 | 3.171254 | 15.44884 | 51 | 16 | 17 | 27 | 21 | 23 | 61 | 1348 | 11 | 712
3.5072 | 2.1752 | 0.6539 | 0.0291 | 0.1212 | 0.0873 | 0.156 | 0.0038 | 0.0831 | 0.022 | 0.0001 | 0.0009 | 0.0001 | 0.046 | 0.0078 | 0.0022 | 1156.163 | 1152.653 | 1149.484 | 1150.504 | 1152.121 | 1097.887 | 2.637613 | 11.46167 | 59 | 18 | 17 | 24 | 17 | 29 | 70 | 1353 | 11 | 714
3.4998 | 2.1561 | 0.6465 | 0.0301 | 0.1232 | 0.0823 | 0.1585 | 0.0039 | 0.0813 | 0.0219 | 0.0001 | 0.0011 | 0.0001 | 0.0457 | 0.0078 | 0.0022 | 1148.972 | 1146.683 | 1144.718 | 1145.986 | 1147.11 | 1095.282 | 2.39154 | 7.921719 | 60 | 18 | 17 | 20 | 24 | 27 | 71 | 1353 | 11 | 710
3.5168 | 2.1289 | 0.6547 | 0.0286 | 0.1205 | 0.0809 | 0.1351 | 0.0038 | 0.0815 | 0.0226 | 0.0001 | 0.0006 | 0.0001 | 0.0446 | 0.008 | 0.0022 | 1155.039 | 1152.417 | 1148.356 | 1149.543 | 1150.621 | 1094.771 | 2.265586 | 11.08891 | 56 | 17 | 14 | 26 | 21 | 25 | 67 | 1356 | 11 | 714
3.539 | 2.0697 | 0.6411 | 0.0302 | 0.119 | 0.0819 | 0.1569 | 0.0042 | 0.0837 | 0.022 | 0.0001 | 0.0012 | 0.0001 | 0.0449 | 0.0079 | 0.0022 | 1155.916 | 1152.325 | 1148.616 | 1150.322 | 1151.311 | 1098.014 | 2.695055 | 12.60707 | 51 | 19 | 17 | 24 | 28 | 26 | 62 | 1354 | 11 | 712
3.5294 | 1.9975 | 0.6297 | 0.0291 | 0.121 | 0.0838 | 0.1516 | 0.004 | 0.0845 | 0.0213 | 0.0001 | 0.001 | 0.0001 | 0.0448 | 0.0077 | 0.0022 | 1154.993 | 1151.443 | 1147.909 | 1149.595 | 1149.938 | 1094.781 | 2.028434 | 11.76447 | 57 | 17 | 19 | 22 | 39 | 16 | 67 | 1365 | 11 | 712
3.5633 | 1.9965 | 0.6231 | 0.0289 | 0.1191 | 0.0852 | 0.1405 | 0.004 | 0.0859 | 0.0208 | 0.0001 | 0.001 | 0.0001 | 0.044 | 0.0078 | 0.0022 | 1156.203 | 1152.125 | 1146.97 | 1148.036 | 1150.317 | 1095.165 | 3.346645 | 15.12675 | 58 | 20 | 16 | 26 | 16 | 36 | 71 | 1369 | 11 | 712
3.5641 | 1.9509 | 0.6222 | 0.0291 | 0.1205 | 0.0849 | 0.1406 | 0.0041 | 0.0867 | 0.0203 | 0.0001 | 0.001 | 0.0001 | 0.0451 | 0.0077 | 0.0021 | 1154.832 | 1151.307 | 1147.294 | 1148.11 | 1148.84 | 1095.452 | 1.545915 | 12.69379 | 63 | 16 | 15 | 25 | 31 | 24 | 73 | 1378 | 11 | 724
3.5893 | 1.9275 | 0.6229 | 0.0294 | 0.1222 | 0.0833 | 0.1585 | 0.0042 | 0.0857 | 0.02 | 0.0001 | 0.0012 | 0.0001 | 0.0458 | 0.0076 | 0.002 | 1155.335 | 1151.353 | 1147.371 | 1148.661 | 1149.142 | 1096.138 | 1.771692 | 13.45428 | 57 | 17 | 17 | 30 | 30 | 16 | 68 | 1360 | 11 | 718
3.5308 | 1.9175 | 0.634 | 0.0296 | 0.1252 | 0.0818 | 0.1409 | 0.0041 | 0.0842 | 0.0206 | 0.0001 | 0.0011 | 0.0001 | 0.0466 | 0.0076 | 0.0021 | 1155.609 | 1152.438 | 1147.391 | 1148.079 | 1148.942 | 1095.565 | 1.55046 | 13.68675 | 55 | 17 | 14 | 32 | 22 | 25 | 65 | 1365 | 11 | 718
3.4445 | 1.8906 | 0.6234 | 0.0289 | 0.1232 | 0.0799 | 0.1429 | 0.0039 | 0.0824 | 0.0221 | 0.0004 | 0.0009 | 0.0001 | 0.0467 | 0.0074 | 0.0022 | 1155.926 | 1152.303 | 1146.83 | 1148.47 | 1148.802 | 1096.111 | 1.97207 | 15.20672 | 55 | 18 | 15 | 36 | 34 | 11 | 65 | 1363 | 11 | 718
3.4407 | 1.9107 | 0.6306 | 0.0262 | 0.1134 | 0.0794 | 0.151 | 0.0033 | 0.082 | 0.0212 | 0.0001 | 0.0005 | 0.0001 | 0.0456 | 0.0075 | 0.0022 | 1155.479 | 1151.744 | 1147.308 | 1148.49 | 1149.594 | 1097.041 | 2.28629 | 13.98252 | 53 | 20 | 16 | 28 | 22 | 25 | 64 | 1354 | 11 | 718
3.4243 | 1.8824 | 0.6241 | 0.0283 | 0.1169 | 0.0782 | 0.1234 | 0.0033 | 0.0813 | 0.0208 | 0.0001 | 0.0008 | 0.0001 | 0.0457 | 0.0074 | 0.0022 | 1156.524 | 1152.613 | 1146.994 | 1149.183 | 1149.793 | 1095.936 | 2.799184 | 15.72975 | 53 | 18 | 14 | 29 | 31 | 14 | 64 | 1356 | 11 | 714
3.4464 | 1.8774 | 0.6233 | 0.0291 | 0.1189 | 0.0773 | 0.1269 | 0.0034 | 0.0822 | 0.0208 | 0.0001 | 0.0009 | 0.0001 | 0.046 | 0.0074 | 0.0022 | 1157.111 | 1152.123 | 1147.19 | 1148.543 | 1149.51 | 1094.864 | 2.32067 | 15.93876 | 61 | 20 | 19 | 32 | 23 | 19 | 73 | 1360 | 11 | 716
3.3977 | 1.8485 | 0.6166 | 0.0298 | 0.1176 | 0.0775 | 0.132 | 0.0036 | 0.0803 | 0.0224 | 0.0001 | 0.0008 | 0.0001 | 0.046 | 0.0074 | 0.0023 | 1155.75 | 1152.172 | 1146.91 | 1147.941 | 1149.764 | 1096.165 | 2.853447 | 14.83577 | 50 | 16 | 14 | 29 | 15 | 29 | 60 | 1350 | 11 | 718
3.4191 | 1.9124 | 0.6019 | 0.0294 | 0.1174 | 0.077 | 0.1666 | 0.0037 | 0.0779 | 0.0198 | 0.0001 | 0.0007 | 0.0001 | 0.0455 | 0.0074 | 0.0022 | 1156.203 | 1152.241 | 1146.654 | 1146.654 | 1146.654 | 1119.539 | 0 | 26.04404 | 7 | 12 | 14 | 38 | 0 | 0 | 9 | 1358 | 11 | 714
3.5118 | 1.9057 | 0.5577 | 0.0372 | 0.1254 | 0.1089 | 0.1907 | 0.0044 | 0.0762 | 0.0173 | 0.0009 | 0.001 | 0.0001 | 0.0423 | 0.0086 | 0.0026 | 1152.733 | 1150.299 | 1148.212 | 1149.296 | 1149.741 | 1095.266 | 1.529584 | 7.867235 | 56 | 15 | 16 | 31 | 28 | 17 | 67 | 1375 | 11.1 | 708
3.4918 | 1.9167 | 0.5984 | 0.0379 | 0.1352 | 0.0906 | 0.1379 | 0.0039 | 0.0748 | 0.0186 | 0.001 | 0.001 | 0.0001 | 0.0428 | 0.0087 | 0.0024 | 1152.585 | 1150.305 | 1148.25 | 1149.64 | 1150.459 | 1098.024 | 2.209525 | 7.945475 | 58 | 17 | 18 | 23 | 27 | 20 | 68 | 1370 | 11.1 | 702
3.4984 | 1.9513 | 0.6202 | 0.0239 | 0.1027 | 0.0734 | 0.1525 | 0.0031 | 0.0699 | 0.0197 | 0.0013 | 0.0002 | 0.0001 | 0.0404 | 0.0086 | 0.0021 | 1153.88 | 1150.618 | 1148.438 | 1149.584 | 1150.339 | 1094.724 | 1.900682 | 9.200308 | 58 | 18 | 19 | 22 | 27 | 23 | 70 | 1380 | 10.7 | 704
3.501 | 2.007 | 0.6347 | 0.0379 | 0.1328 | 0.0731 | 0.1545 | 0.003 | 0.0704 | 0.0202 | 0.0007 | 0.0006 | 0.0001 | 0.0394 | 0.0089 | 0.002 | 1155.381 | 1151.307 | 1147.301 | 1149.102 | 1149.65 | 1096.591 | 2.349173 | 13.74382 | 56 | 19 | 17 | 26 | 35 | 14 | 67 | 1416 | 10.7 | 706
3.5645 | 1.9882 | 0.6185 | 0.0362 | 0.1358 | 0.152 | 0.2657 | 0.0033 | 0.0695 | 0.0197 | 0.0005 | 0.0008 | 0.0001 | 0.0402 | 0.0088 | 0.002 | 1154.53 | 1151.049 | 1147.98 | 1149.799 | 1150.993 | 1096.647 | 3.012328 | 11.31567 | 56 | 17 | 16 | 24 | 28 | 23 | 67 | 1392 | 10.7 | 712
3.4983 | 1.939 | 0.6187 | 0.0373 | 0.1263 | 0.101 | 0.1374 | 0.0048 | 0.0691 | 0.0187 | 0.0014 | 0.0009 | 0.0001 | 0.0396 | 0.0087 | 0.002 | 1151.967 | 1150.124 | 1148.533 | 1149.78 | 1150.19 | 1096.85 | 1.657103 | 6.230665 | 50 | 16 | 14 | 18 | 31 | 13 | 60 | 1351 | 11 | 716
3.533 | 1.91 | 0.5821 | 0.0376 | 0.1328 | 0.0872 | 0.1179 | 0.0043 | 0.0703 | 0.0183 | 0.0012 | 0.0011 | 0.0001 | 0.0405 | 0.0083 | 0.002 | 1154.861 | 1151.166 | 1147.664 | 1149.267 | 1149.376 | 1121.666 | 1.711942 | 21.6821 | 7 | 13 | 13 | 21 | 20 | 1 | 10 | 1358 | 11 | 704
3.496 | 1.9208 | 0.579 | 0.0374 | 0.1276 | 0.0881 | 0.1505 | 0.0043 | 0.0699 | 0.0179 | 0.0007 | 0.001 | 0.0001 | 0.0419 | 0.0083 | 0.0022 | 1159.475 | 1120.063 | 1119.003 | 1119.083 | 1119.088 | 1064.376 | 0.08447405 | 42.55717 | 52 | 22 | 54 | 11 | 8 | 2 | 70 | 1369 | 11 | 706
3.5534 | 1.9515 | 0.5961 | 0.0377 | 0.1365 | 0.0857 | 0.1337 | 0.0037 | 0.0697 | 0.0181 | 0.0001 | 0.001 | 0.0001 | 0.0407 | 0.0082 | 0.002 | 1155.062 | 1150.882 | 1147.877 | 1149.629 | 1151.214 | 1092.851 | 3.337322 | 11.54876 | 46 | 19 | 18 | 19 | 20 | 20 | 59 | 1350 | 11 | 710
3.5015 | 1.9466 | 0.5817 | 0.0383 | 0.1352 | 0.0852 | 0.1256 | 0.0039 | 0.0726 | 0.0183 | 0.0003 | 0.001 | 0.0001 | 0.0402 | 0.0082 | 0.002 | 1155.574 | 1150.928 | 1147.807 | 1147.807 | 1147.807 | 1124.057 | 0 | 24.64301 | 6 | 15 | 18 | 26 | 0 | 0 | 8 | 1363 | 11 | 708
3.5075 | 1.9721 | 0.5972 | 0.0386 | 0.1386 | 0.0856 | 0.1332 | 0.0035 | 0.0726 | 0.0188 | 0.0009 | 0.0012 | 0.0001 | 0.0393 | 0.0082 | 0.002 | 1151.762 | 1150.096 | 1148.784 | 1150.205 | 1150.771 | 1065.707 | 1.987182 | 3.461056 | 11 | 20 | 16 | 16 | 28 | 18 | 56 | 1355 | 11 | 706
3.5096 | 1.9516 | 0.5948 | 0.0379 | 0.1412 | 0.0854 | 0.1375 | 0.0033 | 0.0743 | 0.0187 | 0.0003 | 0.0011 | 0.0001 | 0.0389 | 0.0081 | 0.002 | 1154.908 | 1151 | 1147.704 | 1150.524 | 1151.127 | 1091.583 | 3.422366 | 11.37516 | 47 | 17 | 16 | 21 | 30 | 11 | 60 | 1359 | 11 | 696
3.4905 | 1.9082 | 0.568 | 0.0369 | 0.1386 | 0.0826 | 0.1414 | 0.0034 | 0.0731 | 0.0186 | 0.001 | 0.0009 | 0.0001 | 0.0393 | 0.0081 | 0.002 | 1157.606 | 1152.425 | 1146.083 | 1148.234 | 1149.471 | 1093.497 | 3.387601 | 17.97375 | 46 | 17 | 15 | 32 | 24 | 18 | 57 | 1374 | 11 | 714
3.4869 | 1.8995 | 0.5746 | 0.0386 | 0.1333 | 0.0816 | 0.142 | 0.0032 | 0.0733 | 0.0187 | 0.0006 | 0.0011 | 0.0001 | 0.0393 | 0.008 | 0.0019 | 1157.92 | 1153.038 | 1146.152 | 1147.66 | 1148.565 | 1067.587 | 2.412447 | 13.0268 | 7 | 20 | 15 | 33 | 21 | 9 | 70 | 1364 | 11 | 714
3.3955 | 1.8718 | 0.5619 | 0.0378 | 0.1326 | 0.0806 | 0.1373 | 0.003 | 0.072 | 0.0184 | 0.0004 | 0.0009 | 0.0001 | 0.0382 | 0.0082 | 0.002 | 1156.691 | 1152.253 | 1146.053 | 1148.108 | 1149.285 | 1093.154 | 3.232412 | 16.7426 | 45 | 16 | 14 | 29 | 26 | 20 | 56 | 1376 | 11 | 718
3.3717 | 1.8447 | 0.5433 | 0.0391 | 0.133 | 0.0795 | 0.1374 | 0.0032 | 0.0703 | 0.0184 | 0.0008 | 0.0011 | 0.0001 | 0.0363 | 0.0083 | 0.0019 | 1157.053 | 1152.051 | 1145.855 | 1148.908 | 1149.908 | 1094.271 | 4.052954 | 17.83643 | 45 | 16 | 15 | 28 | 27 | 15 | 56 | 1321 | 11 | 718
3.4057 | 1.9079 | 0.5444 | 0.0388 | 0.128 | 0.0769 | 0.1379 | 0.0032 | 0.0731 | 0.0188 | 0.0008 | 0.001 | 0.0001 | 0.0364 | 0.0085 | 0.0019 | 1156.165 | 1151.682 | 1146.586 | 1148.475 | 1149.271 | 1094.383 | 2.685615 | 15.50529 | 58 | 17 | 15 | 29 | 30 | 16 | 70 | 1380 | 11 | 710
3.4447 | 1.9328 | 0.5537 | 0.0372 | 0.1282 | 0.0766 | 0.1315 | 0.0029 | 0.0735 | 0.0191 | 0.0007 | 0.0009 | 0.0001 | 0.0362 | 0.0087 | 0.0019 | 1158.717 | 1150.908 | 1145.502 | 1147.708 | 1149.031 | 1094.608 | 3.528862 | 20.61314 | 49 | 19 | 17 | 22 | 25 | 21 | 61 | 1352 | 11 | 710
3.4621 | 1.9946 | 0.574 | 0.0383 | 0.1336 | 0.0732 | 0.1476 | 0.0032 | 0.0839 | 0.0203 | 0.0022 | 0.0012 | 0.0001 | 0.0376 | 0.0097 | 0.0019 | 1159.373 | 1153.357 | 1147.445 | 1149.702 | 1150.904 | 1094.88 | 3.458756 | 18.49467 | 49 | 16 | 16 | 25 | 26 | 16 | 59 | 1350 | 11 | 710
3.4488 | 1.938 | 0.5782 | 0.0334 | 0.13 | 0.1232 | 0.1725 | 0.0033 | 0.078 | 0.018 | 0.0014 | 0.0008 | 0.0001 | 0.0418 | 0.0115 | 0.0018 | 1156.664 | 1149.072 | 1141.618 | 1143.465 | 1144.473 | 1093.147 | 2.854746 | 23.68784 | 55 | 22 | 17 | 27 | 28 | 20 | 67 | 1371 | 11 | 734
3.6116 | 2.0917 | 0.6008 | 0.0261 | 0.1143 | 0.1131 | 0.1939 | 0.0028 | 0.0719 | 0.0196 | 0.0008 | 0.0002 | 0.0001 | 0.0399 | 0.0118 | 0.0019 | 1148.229 | 1145.314 | 1143.09 | 1145.013 | 1146.163 | 1091.131 | 3.072677 | 9.000196 | 46 | 23 | 16 | 19 | 22 | 17 | 59 | 1335 | 11 | 726
3.5419 | 1.9442 | 0.6416 | 0.0337 | 0.1366 | 0.1039 | 0.1964 | 0.0033 | 0.0721 | 0.0194 | 0.0006 | 0.0009 | 0.0001 | 0.0431 | 0.0113 | 0.0019 | 1146.352 | 1144.67 | 1143.5 | 1144.933 | 1145.648 | 1093.728 | 2.148233 | 5.41919 | 54 | 20 | 13 | 19 | 32 | 19 | 65 | 1360 | 11 | 720
3.4865 | 1.9043 | 0.6041 | 0.0328 | 0.1307 | 0.0928 | 0.1501 | 0.0039 | 0.0705 | 0.0195 | 0.0007 | 0.0008 | 0.0001 | 0.0443 | 0.0113 | 0.0019 | 1148.476 | 1145.089 | 1142.04 | 1143.615 | 1145.313 | 1088.679 | 3.272821 | 10.76265 | 51 | 27 | 13 | 23 | 19 | 25 | 66 | 1350 | 11 | 714
3.5413 | 1.8869 | 0.6149 | 0.0331 | 0.136 | 0.0854 | 0.1491 | 0.004 | 0.0693 | 0.0192 | 0.0006 | 0.0009 | 0.0001 | 0.0437 | 0.0112 | 0.0019 | 1151.27 | 1146.681 | 1142.343 | 1144.281 | 1145.466 | 1090.13 | 3.122728 | 14.59964 | 53 | 25 | 15 | 26 | 27 | 24 | 67 | 1354 | 11 | 712
3.5563 | 1.8809 | 0.6522 | 0.0339 | 0.1445 | 0.0837 | 0.1219 | 0.0041 | 0.0695 | 0.0191 | 0.0001 | 0.0011 | 0.0001 | 0.0443 | 0.0114 | 0.0019 | 1150.079 | 1146.862 | 1142.967 | 1144.402 | 1145.502 | 1092.116 | 2.534721 | 12.27044 | 52 | 22 | 13 | 24 | 24 | 21 | 64 | 1358 | 11 | 718
3.5772 | 1.8744 | 0.6078 | 0.0334 | 0.138 | 0.082 | 0.1265 | 0.0042 | 0.0688 | 0.0188 | 0.0028 | 0.0008 | 0.0001 | 0.0442 | 0.0113 | 0.0019 | 1149.643 | 1147.841 | 1144.821 | 1145.903 | 1146.717 | 1092.547 | 1.895732 | 8.445336 | 59 | 27 | 9 | 29 | 20 | 19 | 74 | 1357 | 11 | 726
3.4932 | 1.8755 | 0.65 | 0.0327 | 0.1379 | 0.0952 | 0.1308 | 0.0036 | 0.0685 | 0.0192 | 0.0003 | 0.0003 | 0.0001 | 0.0444 | 0.0099 | 0.0017 | 1151.631 | 1148.771 | 1143.542 | 1144.649 | 1145.343 | 1093.914 | 1.801087 | 14.01404 | 56 | 26 | 9 | 31 | 28 | 20 | 70 | 1360 | 11.5 | 722
3.447 | 1.9962 | 0.655 | 0.0306 | 0.1313 | 0.0998 | 0.1466 | 0.0039 | 0.0621 | 0.0187 | 0.0006 | 0.0007 | 0.0001 | 0.0458 | 0.01 | 0.0016 | 1147.753 | 1145.282 | 1143.41 | 1144.378 | 1144.934 | 1090.851 | 1.523719 | 7.632378 | 57 | 22 | 12 | 24 | 24 | 15 | 70 | 1352 | 11 | 710
3.4221 | 2.0126 | 0.6411 | 0.0314 | 0.1338 | 0.0845 | 0.1573 | 0.0036 | 0.0648 | 0.0191 | 0.0012 | 0.0009 | 0.0001 | 0.0454 | 0.0098 | 0.0016 | 1149.133 | 1147.273 | 1145.35 | 1146.484 | 1146.927 | 1096.713 | 1.576981 | 7.216831 | 56 | 19 | 14 | 24 | 30 | 17 | 66 | 1384 | 11 | 710
3.5201 | 2.0422 | 0.6517 | 0.0318 | 0.1308 | 0.0815 | 0.1558 | 0.0036 | 0.0679 | 0.0195 | 0.0027 | 0.0009 | 0.0001 | 0.0449 | 0.0101 | 0.0016 | 1148.646 | 1145.948 | 1143.524 | 1146.144 | 1147.153 | 1090.885 | 3.629726 | 8.868493 | 51 | 26 | 12 | 21 | 30 | 19 | 67 | 1334 | 11 | 711
3.4725 | 2.0296 | 0.626 | 0.0322 | 0.1339 | 0.072 | 0.15 | 0.0031 | 0.072 | 0.0193 | 0.0018 | 0.0008 | 0.0001 | 0.0429 | 0.0113 | 0.0017 | 1155.992 | 1152.61 | 1148.191 | 1149.36 | 1151.158 | 1096.366 | 2.967187 | 13.08309 | 47 | 17 | 15 | 26 | 16 | 27 | 58 | 1361 | 10.5 | 712
3.4301 | 1.9816 | 0.6155 | 0.0311 | 0.1329 | 0.0764 | 0.1544 | 0.0031 | 0.0746 | 0.0198 | 0.0013 | 0.0005 | 0.0001 | 0.0431 | 0.0115 | 0.0018 | 1156.685 | 1152.763 | 1147.976 | 1149.256 | 1150.555 | 1095.949 | 2.579248 | 14.33957 | 51 | 18 | 15 | 29 | 18 | 25 | 62 | 1368 | 10.5 | 714
3.4853 | 1.9526 | 0.6499 | 0.0153 | 0.0733 | 0.0908 | 0.1486 | 0.0025 | 0.0734 | 0.0207 | 0.0019 | 0.0004 | 0.0001 | 0.0418 | 0.0112 | 0.0017 | 1157.26 | 1152.885 | 1147.092 | 1148.411 | 1149.498 | 1093.394 | 2.406213 | 15.92139 | 54 | 18 | 14 | 30 | 24 | 22 | 66 | 1358 | 10.9 | 718
3.4423 | 1.9087 | 0.6046 | 0.0313 | 0.133 | 0.1034 | 0.1653 | 0.0032 | 0.079 | 0.0197 | 0.0006 | 0.0005 | 0.0001 | 0.0432 | 0.0104 | 0.0018 | 1155.735 | 1151.22 | 1147.275 | 1149.379 | 1149.853 | 1094.445 | 2.5783 | 13.80333 | 54 | 17 | 18 | 25 | 29 | 12 | 65 | 1354 | 11 | 722
3.4493 | 1.9154 | 0.6155 | 0.03 | 0.1276 | 0.1089 | 0.1723 | 0.004 | 0.0866 | 0.02 | 0.0002 | 0.0005 | 0.0001 | 0.0451 | 0.0099 | 0.0019 | 1153.107 | 1149.695 | 1145.251 | 1145.974 | 1147.379 | 1092.354 | 2.128237 | 12.93148 | 51 | 18 | 10 | 26 | 15 | 28 | 62 | 1339 | 11 | 724
3.5455 | 1.9873 | 0.6531 | 0.0312 | 0.1219 | 0.0899 | 0.1724 | 0.0041 | 0.0888 | 0.0205 | 0.001 | 0.0009 | 0.0001 | 0.0453 | 0.0096 | 0.002 | 1153.323 | 1150.409 | 1147.245 | 1149.43 | 1150.152 | 1089.888 | 2.906977 | 9.580877 | 50 | 21 | 15 | 20 | 25 | 14 | 65 | 1335 | 11 | 714
3.5338 | 2.0236 | 0.6217 | 0.0306 | 0.1243 | 0.0892 | 0.1761 | 0.0044 | 0.087 | 0.0197 | 0.0015 | 0.0009 | 0.0001 | 0.0456 | 0.0093 | 0.002 | 1151.667 | 1150.141 | 1148.984 | 1149.984 | 1150.486 | 1120.4 | 1.501631 | 8.579073 | 7 | 11 | 14 | 12 | 30 | 14 | 10 | 1355 | 11 | 708
3.5912 | 2.0919 | 0.652 | 0.0308 | 0.1204 | 0.0893 | 0.1432 | 0.0043 | 0.0819 | 0.02 | 0.0012 | 0.0009 | 0.0001 | 0.0467 | 0.0094 | 0.002 | 1154.095 | 1151.283 | 1148.078 | 1149.319 | 1150.5 | 1091.136 | 2.421475 | 9.556139 | 47 | 18 | 16 | 24 | 18 | 22 | 62 | 1349 | 11 | 710
3.5748 | 2.0457 | 0.6458 | 0.0313 | 0.125 | 0.0873 | 0.1384 | 0.0041 | 0.0809 | 0.02 | 0.0009 | 0.0007 | 0.0001 | 0.0463 | 0.009 | 0.0018 | 1155.36 | 1151.486 | 1147.92 | 1150.783 | 1151.186 | 1090.783 | 3.266056 | 11.52062 | 50 | 18 | 15 | 21 | 28 | 11 | 63 | 1350 | 11 | 710
3.5588 | 2.0787 | 0.6385 | 0.0305 | 0.1227 | 0.091 | 0.1392 | 0.0043 | 0.0803 | 0.0201 | 0.0007 | 0.0007 | 0.0001 | 0.0469 | 0.0094 | 0.0019 | 1155.617 | 1151.165 | 1147.337 | 1149.665 | 1151.074 | 1093.663 | 3.737003 | 13.36464 | 44 | 18 | 15 | 19 | 21 | 16 | 56 | 1364 | 11 | 714
3.5529 | 1.9539 | 0.6048 | 0.0288 | 0.1216 | 0.0959 | 0.1656 | 0.0042 | 0.0801 | 0.0169 | 0.001 | 0.0012 | 0.0001 | 0.043 | 0.0096 | 0.0023 | 1155.567 | 1150.4 | 1144.278 | 1146.696 | 1147.855 | 1091.866 | 3.576087 | 17.72076 | 45 | 18 | 13 | 33 | 25 | 15 | 56 | 1350 | 11 | 738
3.4665 | 1.9656 | 0.6204 | 0.0292 | 0.1251 | 0.0812 | 0.1656 | 0.0041 | 0.0781 | 0.0178 | 0.0002 | 0.001 | 0.0001 | 0.0421 | 0.0101 | 0.0024 | 1155.171 | 1147.255 | 1142.077 | 1145.306 | 1147.83 | 1055.78 | 5.753254 | 13.17425 | 14 | 27 | 15 | 18 | 20 | 23 | 45 | 1355 | 11 | 732
3.5021 | 2.0772 | 0.63 | 0.0206 | 0.0924 | 0.0784 | 0.151 | 0.0031 | 0.0754 | 0.0192 | 0.0005 | 0.0005 | 0.0001 | 0.0386 | 0.0107 | 0.0025 | 1156.665 | 1150.236 | 1145.143 | 1147.852 | 1148.945 | 1089.863 | 3.802089 | 17.24789 | 42 | 16 | 13 | 17 | 20 | 14 | 53 | 1353 | 11 | 722
3.47 | 1.9688 | 0.6247 | 0.0279 | 0.1206 | 0.0767 | 0.1622 | 0.0036 | 0.0766 | 0.0185 | 0.0007 | 0.0011 | 0.0001 | 0.0409 | 0.0103 | 0.0024 | 1156.922 | 1148.722 | 1143.427 | 1145.423 | 1146.812 | 1082.724 | 3.38474 | 18.18737 | 34 | 17 | 13 | 15 | 14 | 13 | 46 | 1350 | 11 | 726
3.4776 | 1.9551 | 0.6212 | 0.0279 | 0.1246 | 0.0759 | 0.1685 | 0.0038 | 0.0739 | 0.0176 | 0.0006 | 0.0011 | 0.0001 | 0.0421 | 0.0097 | 0.0024 | 1153.262 | 1149.87 | 1147.058 | 1148.336 | 1149.114 | 1096.016 | 2.056772 | 10.8378 | 57 | 17 | 12 | 23 | 29 | 22 | 68 | 1346 | 10.9 | 718
3.5138 | 1.9319 | 0.6212 | 0.0272 | 0.1229 | 0.0749 | 0.1651 | 0.0037 | 0.0724 | 0.017 | 0.0001 | 0.001 | 0.0001 | 0.0428 | 0.0091 | 0.0023 | 1154.429 | 1148.841 | 1146.578 | 1147.564 | 1148.478 | 1092.862 | 1.900426 | 12.75268 | 44 | 17 | 18 | 19 | 29 | 18 | 55 | 1359 | 10.9 | 712
3.5415 | 1.9314 | 0.6328 | 0.0262 | 0.1229 | 0.1073 | 0.1284 | 0.0039 | 0.0752 | 0.0158 | 0.0001 | 0.0009 | 0.0001 | 0.0448 | 0.0086 | 0.0024 | 1152.294 | 1149.214 | 1145.92 | 1147.014 | 1147.542 | 1093.239 | 1.621807 | 10.79386 | 54 | 18 | 12 | 28 | 27 | 17 | 65 | 1361 | 10.9 | 728
3.5121 | 1.8835 | 0.6327 | 0.0252 | 0.1212 | 0.0928 | 0.1342 | 0.0043 | 0.0738 | 0.0157 | 0.0001 | 0.0009 | 0.0001 | 0.0478 | 0.0086 | 0.0024 | 1151.029 | 1148.881 | 1147.865 | 1148.363 | 1148.829 | 1093.095 | 0.964117 | 5.462016 | 62 | 21 | 14 | 18 | 24 | 30 | 75 | 1354 | 10.9 | 718
3.4095 | 2.0599 | 0.6524 | 0.0247 | 0.1176 | 0.0991 | 0.1958 | 0.0039 | 0.0602 | 0.0176 | 0.001 | 0.001 | 0.0001 | 0.0443 | 0.0082 | 0.0028 | 1155.526 | 1151.553 | 1147.278 | 1148.38 | 1149.52 | 1096.365 | 2.242016 | 13.94244 | 58 | 17 | 15 | 28 | 22 | 27 | 69 | 1376 | 11 | 714
3.4651 | 2.1287 | 0.6861 | 0.0246 | 0.1364 | 0.1052 | 0.2002 | 0.0037 | 0.0604 | 0.0183 | 0.002 | 0.0012 | 0.0001 | 0.0442 | 0.008 | 0.0028 | 1155.45 | 1149.629 | 1145.79 | 1147.659 | 1148.457 | 1092.899 | 2.667043 | 15.44344 | 42 | 19 | 19 | 21 | 28 | 16 | 53 | 1380 | 11 | 720
3.4891 | 1.9967 | 0.6519 | 0.0238 | 0.1195 | 0.1117 | 0.1349 | 0.0045 | 0.0682 | 0.0174 | 0.0011 | 0.0007 | 0.0001 | 0.0434 | 0.0087 | 0.0029 | 1153.029 | 1150.778 | 1148.431 | 1149.441 | 1150.112 | 1094.989 | 1.680907 | 7.922974 | 56 | 17 | 13 | 29 | 24 | 20 | 67 | 1361 | 11 | 718
3.5831 | 1.9629 | 0.6541 | 0.0244 | 0.1231 | 0.1198 | 0.1192 | 0.0046 | 0.0686 | 0.0172 | 0.0009 | 0.0007 | 0.0001 | 0.0428 | 0.0087 | 0.0028 | 1152.229 | 1150.489 | 1148.254 | 1148.863 | 1149.08 | 1095.506 | 0.8259867 | 7.007881 | 57 | 18 | 12 | 36 | 25 | 12 | 68 | 1357 | 11 | 720
3.4108 | 2.0101 | 0.6583 | 0.0261 | 0.1201 | 0.0886 | 0.1426 | 0.0041 | 0.0736 | 0.0187 | 0.0003 | 0.001 | 0.0001 | 0.0421 | 0.0086 | 0.0027 | 1157.851 | 1152.145 | 1146.692 | 1147.792 | 1149.578 | 1095.279 | 2.885548 | 17.83345 | 53 | 17 | 18 | 27 | 15 | 28 | 64 | 1360 | 11 | 708
3.4826 | 1.978 | 0.6395 | 0.0242 | 0.1171 | 0.0782 | 0.1553 | 0.004 | 0.0683 | 0.0179 | 0.0007 | 0.0008 | 0.0001 | 0.0412 | 0.0081 | 0.0026 | 1155.17 | 1152.598 | 1149.1 | 1150.452 | 1150.972 | 1093.277 | 1.871887 | 9.807682 | 61 | 15 | 11 | 27 | 31 | 17 | 73 | 1368 | 11 | 716
3.5416 | 1.9881 | 0.6575 | 0.0251 | 0.1187 | 0.0769 | 0.157 | 0.0035 | 0.0688 | 0.0186 | 0.0003 | 0.0007 | 0.0001 | 0.0414 | 0.0081 | 0.0026 | 1153.875 | 1151.459 | 1149.321 | 1150.648 | 1151.385 | 1098.149 | 2.064057 | 8.17242 | 53 | 16 | 16 | 23 | 26 | 19 | 63 | 1350 | 11 | 714
3.5409 | 2.0437 | 0.6839 | 0.0261 | 0.1151 | 0.0802 | 0.1917 | 0.004 | 0.0714 | 0.0194 | 0.0004 | 0.0011 | 0.0001 | 0.043 | 0.0085 | 0.0028 | 1157.345 | 1152.232 | 1148.624 | 1150.576 | 1151.977 | 1092.303 | 3.353948 | 13.40923 | 47 | 15 | 15 | 19 | 21 | 15 | 58 | 1388 | 11 | 712
3.3776 | 1.933 | 0.6335 | 0.0261 | 0.1192 | 0.128 | 0.1596 | 0.0058 | 0.0692 | 0.0177 | 0.0012 | 0.001 | 0.0001 | 0.0478 | 0.0112 | 0.0035 | 1158.317 | 1153.271 | 1145.545 | 1147.094 | 1148.488 | 1093.991 | 2.943499 | 19.85623 | 57 | 17 | 13 | 31 | 25 | 26 | 68 | 1389 | 11 | 708
3.5206 | 1.9784 | 0.6432 | 0.025 | 0.117 | 0.0996 | 0.13 | 0.0052 | 0.0616 | 0.0199 | 0.0009 | 0.0004 | 0.0001 | 0.0472 | 0.0119 | 0.003 | 1153.341 | 1150.256 | 1147.481 | 1148.526 | 1149.111 | 1092.893 | 1.630319 | 9.694086 | 56 | 18 | 16 | 26 | 25 | 21 | 68 | 1370 | 11 | 710
3.4949 | 1.9793 | 0.6617 | 0.0267 | 0.1238 | 0.0945 | 0.1258 | 0.0056 | 0.0673 | 0.0209 | 0.0008 | 0.0007 | 0.0001 | 0.0483 | 0.0124 | 0.0028 | 1154.814 | 1151.307 | 1147.463 | 1148.906 | 1149.603 | 1093.888 | 2.139972 | 12.0652 | 52 | 17 | 16 | 29 | 29 | 16 | 63 | 1365 | 11 | 714
3.4922 | 2.0748 | 0.6801 | 0.0262 | 0.1282 | 0.0906 | 0.1218 | 0.0063 | 0.0585 | 0.0211 | 0.0007 | 0.0008 | 0.0001 | 0.0543 | 0.0127 | 0.0027 | 1157.223 | 1153.477 | 1149.24 | 1151.724 | 1152.571 | 1094.152 | 3.331312 | 12.657 | 51 | 18 | 16 | 25 | 25 | 15 | 63 | 1363 | 11 | 710
3.384 | 2.0571 | 0.6753 | 0.0261 | 0.1251 | 0.0882 | 0.1308 | 0.0056 | 0.0601 | 0.0209 | 0.0007 | 0.0008 | 0.0001 | 0.0535 | 0.0123 | 0.0026 | 1149.554 | 1146.792 | 1143.852 | 1145.793 | 1145.987 | 1091.069 | 2.134417 | 9.749074 | 60 | 27 | 14 | 24 | 42 | 7 | 76 | 1361 | 11 | 710
3.4587 | 2.0998 | 0.6819 | 0.0255 | 0.128 | 0.0868 | 0.1445 | 0.0053 | 0.0598 | 0.0211 | 0.0008 | 0.0007 | 0.0001 | 0.0528 | 0.0123 | 0.0027 | 1150.404 | 1147.586 | 1144.259 | 1145.422 | 1146.801 | 1095.47 | 2.541926 | 11.18612 | 58 | 25 | 12 | 25 | 21 | 27 | 71 | 1360 | 11 | 711
3.4903 | 2.0479 | 0.6819 | 0.0243 | 0.1314 | 0.0878 | 0.1552 | 0.0049 | 0.0603 | 0.0214 | 0.0014 | 0.0004 | 0.0001 | 0.0519 | 0.0121 | 0.0026 | 1150.614 | 1148.37 | 1145.911 | 1146.889 | 1147.681 | 1095.39 | 1.769377 | 8.516391 | 72 | 22 | 12 | 27 | 22 | 23 | 85 | 1357 | 11 | 710
3.4518 | 2.0311 | 0.6689 | 0.026 | 0.1256 | 0.0869 | 0.164 | 0.0048 | 0.0622 | 0.0211 | 0.0004 | 0.0008 | 0.0001 | 0.0508 | 0.0123 | 0.0027 | 1156.642 | 1153.176 | 1149.395 | 1150.178 | 1151.39 | 1094.546 | 1.994739 | 11.66961 | 60 | 19 | 15 | 29 | 18 | 28 | 72 | 1360 | 11 | 710
3.4497 | 1.983 | 0.6613 | 0.0257 | 0.1254 | 0.0834 | 0.161 | 0.0043 | 0.062 | 0.0212 | 0.0002 | 0.0004 | 0.0001 | 0.0498 | 0.0121 | 0.0027 | 1158.607 | 1153.977 | 1148.247 | 1150.022 | 1151.194 | 1098.253 | 2.946708 | 17.16528 | 57 | 16 | 16 | 29 | 24 | 21 | 67 | 1362 | 11 | 712
3.3791 | 1.9727 | 0.6591 | 0.0265 | 0.1265 | 0.0808 | 0.1612 | 0.0045 | 0.0601 | 0.0207 | 0.0001 | 0.0008 | 0.0001 | 0.0486 | 0.0124 | 0.003 | 1157.977 | 1153.732 | 1148.554 | 1150.301 | 1151.206 | 1096.427 | 2.652669 | 15.30966 | 54 | 17 | 15 | 26 | 32 | 19 | 65 | 1360 | 11 | 720
3.5007 | 1.9241 | 0.613 | 0.0265 | 0.1274 | 0.087 | 0.1626 | 0.0047 | 0.0643 | 0.0193 | 0.0008 | 0.0004 | 0.0001 | 0.0486 | 0.012 | 0.0027 | 1155.824 | 1152.446 | 1148.493 | 1149.835 | 1150.688 | 1098.625 | 2.195332 | 12.81784 | 56 | 17 | 14 | 28 | 27 | 20 | 66 | 1350 | 11 | 718
3.5492 | 1.9354 | 0.642 | 0.027 | 0.1252 | 0.1028 | 0.1655 | 0.0049 | 0.0683 | 0.0199 | 0.0004 | 0.0006 | 0.0001 | 0.0493 | 0.0126 | 0.0027 | 1155.681 | 1152.108 | 1148.487 | 1149.146 | 1150.481 | 1093.724 | 1.993737 | 11.61106 | 53 | 17 | 15 | 25 | 14 | 30 | 64 | 1361 | 11 | 716
3.4771 | 1.9195 | 0.6248 | 0.0269 | 0.1281 | 0.102 | 0.1691 | 0.0053 | 0.0682 | 0.0199 | 0.0006 | 0.0007 | 0.0001 | 0.0497 | 0.0127 | 0.0027 | 1155.953 | 1151.95 | 1147.737 | 1149.518 | 1150.462 | 1094.443 | 2.724998 | 13.35667 | 48 | 15 | 17 | 24 | 24 | 18 | 58 | 1362 | 11 | 718
3.486 | 1.949 | 0.6308 | 0.0266 | 0.1214 | 0.0918 | 0.1505 | 0.0056 | 0.069 | 0.0207 | 0.0009 | 0.001 | 0.0001 | 0.0491 | 0.0135 | 0.0028 | 1157.095 | 1153.081 | 1148.45 | 1149.736 | 1150.783 | 1094.797 | 2.333164 | 13.87745 | 57 | 21 | 15 | 25 | 25 | 24 | 70 | 1355 | 11 | 726
3.4615 | 2.0027 | 0.6226 | 0.0247 | 0.1246 | 0.0875 | 0.1294 | 0.005 | 0.0617 | 0.0209 | 0.0025 | 0.0004 | 0.0001 | 0.0474 | 0.0132 | 0.0026 | 1158.574 | 1153.619 | 1146.837 | 1148.523 | 1149.878 | 1096.245 | 3.041683 | 18.8312 | 53 | 17 | 14 | 30 | 21 | 24 | 63 | 1364 | 11 | 720
3.434 | 2.0319 | 0.6552 | 0.0273 | 0.122 | 0.0869 | 0.1414 | 0.0052 | 0.0686 | 0.0216 | 0.0007 | 0.0005 | 0.0001 | 0.0487 | 0.0135 | 0.0027 | 1159.812 | 1154.548 | 1146.634 | 1147.586 | 1149.457 | 1093.295 | 2.823276 | 19.81134 | 49 | 16 | 14 | 32 | 14 | 28 | 60 | 1370 | 11 | 720
3.4337 | 1.9706 | 0.5748 | 0.028 | 0.1256 | 0.1053 | 0.158 | 0.0041 | 0.0819 | 0.0179 | 0.0001 | 0.0006 | 0.0001 | 0.0469 | 0.0133 | 0.0024 | 1154.505 | 1150.948 | 1147.748 | 1148.585 | 1149.641 | 1093.142 | 1.892982 | 11.01143 | 50 | 18 | 18 | 23 | 24 | 24 | 61 | 1361 | 11 | 720
3.4412 | 1.918 | 0.5541 | 0.0272 | 0.1275 | 0.0991 | 0.1465 | 0.0039 | 0.085 | 0.0179 | 0.0003 | 0.0004 | 0.0001 | 0.0454 | 0.0131 | 0.0024 | 1152.872 | 1150.259 | 1148.197 | 1148.659 | 1149.935 | 1097.047 | 1.738196 | 8.374004 | 54 | 17 | 16 | 23 | 13 | 33 | 64 | 1358 | 11 | 712
3.4337 | 1.922 | 0.5635 | 0.0281 | 0.1291 | 0.0971 | 0.1402 | 0.004 | 0.085 | 0.0184 | 0.0003 | 0.0008 | 0.0001 | 0.0454 | 0.0133 | 0.0024 | 1154.938 | 1152.08 | 1148.042 | 1149.373 | 1149.862 | 1094.012 | 1.820551 | 11.31932 | 60 | 19 | 13 | 31 | 29 | 15 | 72 | 1367 | 11 | 716
3.4557 | 2.0059 | 0.5801 | 0.0297 | 0.1271 | 0.0795 | 0.1274 | 0.0031 | 0.075 | 0.017 | 0.0001 | 0.0008 | 0.0001 | 0.0398 | 0.0099 | 0.0022 | 1151.467 | 1150.619 | 1149.747 | 1150.202 | 1150.398 | 1095.064 | 0.6507511 | 3.048154 | 57 | 15 | 15 | 25 | 30 | 15 | 69 | 1364 | 11 | 703
3.4028 | 1.9847 | 0.6383 | 0.0326 | 0.1339 | 0.0864 | 0.135 | 0.0026 | 0.072 | 0.0166 | 0.0001 | 0.001 | 0.0001 | 0.0396 | 0.0094 | 0.0022 | 1152.55 | 1151.23 | 1149.898 | 1151.096 | 1151.661 | 1096.823 | 1.763302 | 4.759251 | 52 | 17 | 18 | 22 | 23 | 16 | 63 | 1345 | 11 | 700
3.4336 | 2.0139 | 0.6145 | 0.0313 | 0.1323 | 0.099 | 0.1618 | 0.0026 | 0.0696 | 0.0169 | 0.0001 | 0.0007 | 0.0001 | 0.0395 | 0.0093 | 0.0022 | 1154.276 | 1151.644 | 1149.65 | 1151.208 | 1151.973 | 1091.947 | 2.322083 | 7.420356 | 51 | 15 | 14 | 16 | 31 | 18 | 62 | 1385 | 11.5 | 706
3.4266 | 2.0767 | 0.6129 | 0.0306 | 0.1298 | 0.1138 | 0.1888 | 0.0027 | 0.0649 | 0.019 | 0.0001 | 0.0006 | 0.0001 | 0.0392 | 0.0093 | 0.0023 | 1158.394 | 1152.194 | 1147.167 | 1149.806 | 1151.492 | 1095.564 | 4.324734 | 17.86979 | 43 | 20 | 13 | 18 | 17 | 16 | 55 | 1365 | 11 | 712
3.4982 | 2.0718 | 0.605 | 0.0305 | 0.1294 | 0.1024 | 0.1954 | 0.0034 | 0.0699 | 0.0181 | 0.0001 | 0.0006 | 0.0001 | 0.0399 | 0.009 | 0.0022 | 1159.155 | 1154.148 | 1147.695 | 1150.109 | 1151.144 | 1093.945 | 3.449037 | 17.57321 | 48 | 16 | 12 | 28 | 22 | 17 | 59 | 1355 | 11 | 722
3.5017 | 2.0704 | 0.5972 | 0.0294 | 0.1243 | 0.0856 | 0.1782 | 0.0029 | 0.0727 | 0.0174 | 0.0001 | 0.0004 | 0.0001 | 0.0377 | 0.0087 | 0.0021 | 1154.772 | 1152.019 | 1149.196 | 1149.856 | 1150.976 | 1094.754 | 1.780182 | 9.29072 | 64 | 18 | 14 | 25 | 15 | 32 | 76 | 1364 | 11 | 720
3.5278 | 2.0694 | 0.6063 | 0.0308 | 0.1293 | 0.0814 | 0.183 | 0.0032 | 0.0753 | 0.0169 | 0.0003 | 0.0007 | 0.0001 | 0.039 | 0.0088 | 0.0022 | 1150.451 | 1148.108 | 1145.496 | 1147.057 | 1147.878 | 1093.622 | 2.381223 | 8.717971 | 52 | 19 | 14 | 25 | 23 | 21 | 63 | 1358 | 11 | 718
3.5567 | 2.091 | 0.6248 | 0.0301 | 0.1261 | 0.0858 | 0.17 | 0.0031 | 0.077 | 0.0165 | 0.0002 | 0.0007 | 0.0001 | 0.0399 | 0.0088 | 0.0022 | 1151.935 | 1149.225 | 1145.879 | 1147.424 | 1147.633 | 1091.727 | 1.753661 | 10.05808 | 59 | 28 | 12 | 30 | 34 | 10 | 75 | 1360 | 11 | 714
3.4224 | 2.0146 | 0.6404 | 0.0298 | 0.1295 | 0.0848 | 0.1581 | 0.0029 | 0.0784 | 0.016 | 0.0001 | 0.0006 | 0.0001 | 0.0407 | 0.0089 | 0.0021 | 1152.453 | 1149.697 | 1146.227 | 1147.583 | 1148.362 | 1094.683 | 2.134959 | 10.77839 | 55 | 21 | 13 | 27 | 27 | 16 | 67 | 1360 | 11 | 720
3.412 | 1.9537 | 0.6439 | 0.0297 | 0.1308 | 0.0853 | 0.1562 | 0.0028 | 0.0787 | 0.0161 | 0.0001 | 0.0006 | 0.0001 | 0.0423 | 0.009 | 0.0021 | 1152.559 | 1151.603 | 1150.543 | 1151.13 | 1151.454 | 1096.546 | 0.9106366 | 3.599189 | 56 | 16 | 13 | 36 | 22 | 17 | 66 | 1375 | 11 | 720
3.4943 | 1.9505 | 0.655 | 0.0296 | 0.1337 | 0.0879 | 0.1565 | 0.0029 | 0.0768 | 0.016 | 0.0001 | 0.0009 | 0.0001 | 0.0435 | 0.0091 | 0.0021 | 1152.205 | 1151.297 | 1150.396 | 1151.072 | 1151.309 | 1094.758 | 0.9131145 | 3.148851 | 62 | 18 | 12 | 18 | 39 | 19 | 74 | 1370 | 11 | 704
3.447 | 1.9314 | 0.6536 | 0.0293 | 0.1342 | 0.0895 | 0.1582 | 0.0031 | 0.073 | 0.0159 | 0.0001 | 0.0007 | 0.0001 | 0.044 | 0.0094 | 0.0023 | 1154.436 | 1151.373 | 1149.213 | 1150.649 | 1151.521 | 1096.595 | 2.307155 | 9.029494 | 59 | 16 | 18 | 17 | 32 | 22 | 70 | 1359 | 11 | 704
3.49 | 1.9146 | 0.6548 | 0.029 | 0.1307 | 0.0875 | 0.1611 | 0.0034 | 0.0746 | 0.0167 | 0.0002 | 0.0008 | 0.0001 | 0.0446 | 0.0097 | 0.0024 | 1153.114 | 1151.326 | 1150.042 | 1151.295 | 1151.984 | 1097.779 | 1.942279 | 5.552093 | 63 | 17 | 17 | 16 | 31 | 23 | 74 | 1370 | 11 | 720
3.4751 | 1.8802 | 0.6585 | 0.0291 | 0.1312 | 0.0898 | 0.1566 | 0.0034 | 0.0729 | 0.0169 | 0.0001 | 0.0008 | 0.0001 | 0.0444 | 0.0097 | 0.0024 | 1151.987 | 1150.624 | 1149.651 | 1150.782 | 1151.585 | 1097.722 | 1.933632 | 4.305309 | 61 | 17 | 18 | 15 | 23 | 27 | 72 | 1352 | 11 | 710
3.5016 | 1.8668 | 0.6481 | 0.0289 | 0.132 | 0.0907 | 0.1526 | 0.004 | 0.0716 | 0.0166 | 0.0002 | 0.0007 | 0.0001 | 0.0438 | 0.0097 | 0.0024 | 1151.157 | 1150.38 | 1150.025 | 1150.621 | 1151.587 | 1091.233 | 1.562367 | 1.889033 | 65 | 14 | 19 | 12 | 14 | 37 | 78 | 1354 | 11 | 710
3.5498 | 1.8678 | 0.7066 | 0.0289 | 0.1432 | 0.0906 | 0.1482 | 0.0034 | 0.0709 | 0.0169 | 0.0001 | 0.0005 | 0.0001 | 0.0438 | 0.0096 | 0.0023 | 1148.389 | 1148.389 | 1148.389 | 1149.564 | 1151.588 | 1098.336 | 3.198617 | 0 | 59 | 25 | 0 | 0 | 11 | 74 | 72 | 1355 | 11 | 706
3.5041 | 1.8662 | 0.6627 | 0.0293 | 0.1326 | 0.0871 | 0.1552 | 0.0037 | 0.0715 | 0.0164 | 0.0003 | 0.0008 | 0.0001 | 0.0436 | 0.0091 | 0.0023 | 1154.761 | 1151.417 | 1148.795 | 1149.746 | 1151.568 | 1096.109 | 2.773098 | 10.17218 | 61 | 17 | 16 | 20 | 15 | 34 | 72 | 1352 | 11 | 702
3.6455 | 1.9132 | 0.5893 | 0.0281 | 0.121 | 0.1032 | 0.2101 | 0.005 | 0.0617 | 0.0159 | 0.0001 | 0.0004 | 0.0001 | 0.0471 | 0.0091 | 0.0023 | 1150.072 | 1147.417 | 1144.593 | 1145.965 | 1146.663 | 1091.203 | 2.06987 | 9.306561 | 56 | 20 | 12 | 25 | 30 | 20 | 69 | 1367 | 11 | 712
3.5152 | 1.8331 | 0.5818 | 0.0306 | 0.1303 | 0.0868 | 0.1955 | 0.0046 | 0.062 | 0.0152 | 0.0001 | 0.0006 | 0.0001 | 0.0481 | 0.0085 | 0.0022 | 1151.195 | 1147.115 | 1143.895 | 1144.967 | 1145.288 | 1092.39 | 1.392719 | 12.41292 | 54 | 19 | 14 | 22 | 40 | 13 | 65 | 1357 | 11 | 718
3.4674 | 1.8157 | 0.5812 | 0.0313 | 0.1282 | 0.0792 | 0.1518 | 0.0046 | 0.069 | 0.0148 | 0.0001 | 0.0004 | 0.0001 | 0.0478 | 0.0082 | 0.0023 | 1152.367 | 1147.946 | 1142.581 | 1145.389 | 1145.661 | 1091.57 | 3.080312 | 16.09661 | 45 | 18 | 13 | 30 | 32 | 8 | 56 | 1361 | 11 | 734
3.5016 | 1.8428 | 0.5971 | 0.0309 | 0.128 | 0.0798 | 0.1501 | 0.0048 | 0.0687 | 0.0153 | 0.0001 | 0.0008 | 0.0001 | 0.0477 | 0.0085 | 0.0024 | 1154.562 | 1151.826 | 1148.404 | 1149.551 | 1150.2 | 1095.91 | 1.795721 | 10.49852 | 62 | 18 | 12 | 27 | 30 | 20 | 74 | 1365 | 11 | 728
3.5075 | 1.8164 | 0.5913 | 0.0309 | 0.128 | 0.0784 | 0.1542 | 0.0049 | 0.065 | 0.0151 | 0.0001 | 0.0005 | 0.0001 | 0.0481 | 0.0081 | 0.0023 | 1153.913 | 1151.163 | 1148.328 | 1149.167 | 1149.689 | 1093.766 | 1.361003 | 9.285536 | 62 | 16 | 16 | 25 | 32 | 17 | 73 | 1365 | 11 | 724
3.5433 | 1.9 | 0.6071 | 0.0289 | 0.1264 | 0.0788 | 0.1564 | 0.0047 | 0.0677 | 0.0152 | 0.0001 | 0.0005 | 0.0001 | 0.0474 | 0.0082 | 0.0024 | 1151.505 | 1150.486 | 1149.664 | 1149.915 | 1150.26 | 1094.521 | 0.5967413 | 3.230525 | 68 | 20 | 13 | 20 | 7 | 43 | 81 | 1365 | 11 | 710
3.4681 | 1.8773 | 0.6052 | 0.0306 | 0.1202 | 0.0865 | 0.167 | 0.0049 | 0.0627 | 0.0148 | 0.0001 | 0.0009 | 0.0001 | 0.0488 | 0.0079 | 0.0024 | 1152.196 | 1150.66 | 1149.559 | 1149.848 | 1150.978 | 1094.917 | 1.418646 | 4.603339 | 65 | 18 | 15 | 18 | 7 | 45 | 76 | 1364 | 11 | 712
3.491 | 1.9216 | 0.6247 | 0.0307 | 0.1201 | 0.0833 | 0.1624 | 0.0047 | 0.0691 | 0.0156 | 0.0001 | 0.0009 | 0.0001 | 0.0486 | 0.008 | 0.0025 | 1153.107 | 1151.077 | 1149 | 1149.683 | 1150.809 | 1083.94 | 1.809205 | 5.93758 | 46 | 19 | 13 | 25 | 15 | 32 | 72 | 1357 | 11 | 714
3.5195 | 1.9431 | 0.6075 | 0.0264 | 0.1204 | 0.111 | 0.2677 | 0.0056 | 0.0687 | 0.0147 | 0.0001 | 0.0007 | 0.0001 | 0.0482 | 0.0094 | 0.0025 | 1153.917 | 1151.666 | 1148.973 | 1149.432 | 1150.295 | 1096.294 | 1.322936 | 8.580965 | 57 | 18 | 14 | 31 | 11 | 30 | 69 | 1352 | 11 | 722
3.5507 | 1.9953 | 0.5944 | 0.0254 | 0.1156 | 0.1091 | 0.1814 | 0.0056 | 0.0616 | 0.0149 | 0.0001 | 0.0005 | 0.0001 | 0.0466 | 0.0094 | 0.0025 | 1150.936 | 1150.549 | 1149.766 | 1149.96 | 1149.993 | 1095.253 | 0.2268187 | 2.101507 | 59 | 16 | 13 | 38 | 19 | 7 | 69 | 1365 | 11 | 722
3.5016 | 1.9597 | 0.6045 | 0.0256 | 0.1188 | 0.1033 | 0.1568 | 0.0056 | 0.0605 | 0.0152 | 0.0002 | 0.0008 | 0.0001 | 0.0464 | 0.0095 | 0.0025 | 1152.196 | 1150.521 | 1148.946 | 1149.23 | 1150.224 | 1095.496 | 1.278082 | 5.732636 | 60 | 17 | 13 | 25 | 8 | 42 | 71 | 1360 | 11 | 720
3.7404 | 2.0165 | 0.6547 | 0.0208 | 0.1106 | 0.0993 | 0.1284 | 0.0047 | 0.0591 | 0.0163 | 0.0001 | 0.0001 | 0.0001 | 0.0437 | 0.0098 | 0.0025 | 1155.928 | 1152.194 | 1147.706 | 1148.114 | 1149.242 | 1096.25 | 1.536901 | 13.77771 | 59 | 16 | 14 | 30 | 14 | 32 | 69 | 1364 | 11 | 712
3.5345 | 1.9656 | 0.6384 | 0.027 | 0.1304 | 0.0939 | 0.1374 | 0.0058 | 0.0603 | 0.0158 | 0.0001 | 0.0008 | 0.0001 | 0.0466 | 0.0097 | 0.0025 | 1154.759 | 1151.569 | 1148.679 | 1149.266 | 1150.782 | 1098.022 | 2.103656 | 10.71746 | 51 | 16 | 14 | 26 | 11 | 35 | 60 | 1357 | 11 | 712
3.5453 | 1.9312 | 0.6265 | 0.0262 | 0.1254 | 0.0926 | 0.1424 | 0.0058 | 0.0591 | 0.0157 | 0.0001 | 0.0007 | 0.0001 | 0.0477 | 0.0094 | 0.0024 | 1155.004 | 1152.288 | 1149.411 | 1149.817 | 1150.896 | 1098.947 | 1.484738 | 9.978043 | 56 | 17 | 15 | 28 | 11 | 35 | 65 | 1351 | 11 | 720
3.5197 | 1.9504 | 0.6217 | 0.0263 | 0.1235 | 0.0958 | 0.1501 | 0.0069 | 0.0599 | 0.016 | 0.0001 | 0.0009 | 0.0001 | 0.051 | 0.0096 | 0.0024 | 1155.681 | 1152.05 | 1148.958 | 1150.408 | 1151.242 | 1095.301 | 2.283616 | 11.13364 | 61 | 17 | 16 | 27 | 28 | 22 | 73 | 1357 | 11 | 720
3.5562 | 1.9256 | 0.6157 | 0.0242 | 0.1251 | 0.0964 | 0.1551 | 0.0063 | 0.0594 | 0.0161 | 0.0001 | 0.0006 | 0.0001 | 0.0524 | 0.0093 | 0.0023 | 1155.992 | 1151.788 | 1147.992 | 1149.137 | 1150.034 | 1097.086 | 2.042752 | 13.582 | 61 | 17 | 16 | 27 | 25 | 25 | 72 | 1360 | 11 | 710
3.5161 | 1.9867 | 0.6396 | 0.0248 | 0.1213 | 0.0896 | 0.1612 | 0.0053 | 0.0572 | 0.0169 | 0.0001 | 0.0006 | 0.0001 | 0.0497 | 0.0093 | 0.0024 | 1152.528 | 1150.595 | 1149.232 | 1149.802 | 1150.125 | 1095.466 | 0.8931589 | 5.777434 | 60 | 16 | 13 | 20 | 16 | 33 | 70 | 1362 | 11 | 716
3.557 | 2.0557 | 0.6606 | 0.0243 | 0.1183 | 0.0875 | 0.1592 | 0.0046 | 0.0559 | 0.0176 | 0.0001 | 0.0007 | 0.0001 | 0.0474 | 0.0096 | 0.0026 | 1152.33 | 1150.324 | 1148.784 | 1149.383 | 1149.466 | 1094.716 | 0.6818154 | 6.153596 | 68 | 18 | 13 | 19 | 19 | 24 | 79 | 1352 | 11 | 716
3.5099 | 2.012 | 0.6507 | 0.0258 | 0.1246 | 0.0885 | 0.1599 | 0.0047 | 0.0569 | 0.017 | 0.0001 | 0.0008 | 0.0001 | 0.0478 | 0.0093 | 0.0025 | 1153.153 | 1150.63 | 1148.58 | 1148.865 | 1148.949 | 1095.221 | 0.369254 | 7.893599 | 78 | 17 | 13 | 23 | 8 | 29 | 88 | 1354 | 11 | 708
3.5123 | 2.0243 | 0.6502 | 0.0254 | 0.1239 | 0.0904 | 0.1514 | 0.0044 | 0.0586 | 0.0166 | 0.0001 | 0.0008 | 0.0001 | 0.0463 | 0.0092 | 0.0025 | 1155.847 | 1151.65 | 1147.793 | 1148.929 | 1149.479 | 1094.124 | 1.686134 | 13.04834 | 60 | 17 | 18 | 31 | 29 | 21 | 71 | 1352 | 11 | 714
3.4197 | 2.0244 | 0.6482 | 0.026 | 0.1271 | 0.0923 | 0.1546 | 0.0041 | 0.0604 | 0.0164 | 0.0001 | 0.0005 | 0.0001 | 0.0441 | 0.0093 | 0.0026 | 1153.885 | 1151.553 | 1149.001 | 1149.599 | 1150.329 | 1096.013 | 1.327887 | 8.439052 | 61 | 15 | 14 | 30 | 15 | 28 | 71 | 1350 | 11 | 712
3.5321 | 2.0387 | 0.6544 | 0.0264 | 0.1262 | 0.0864 | 0.1436 | 0.0038 | 0.0606 | 0.0167 | 0.0001 | 0.0008 | 0.0001 | 0.0426 | 0.0093 | 0.0026 | 1154.587 | 1151.827 | 1148.811 | 1149.152 | 1150.057 | 1097.345 | 1.246247 | 10.09082 | 65 | 16 | 16 | 27 | 13 | 35 | 75 | 1362 | 11 | 716
3.4986 | 2.0215 | 0.6541 | 0.0268 | 0.1226 | 0.0819 | 0.1376 | 0.0036 | 0.0615 | 0.0169 | 0.0001 | 0.0008 | 0.0001 | 0.0415 | 0.0094 | 0.0028 | 1154.396 | 1152.404 | 1149.532 | 1150.349 | 1151.195 | 1094.906 | 1.663422 | 8.17618 | 57 | 16 | 14 | 31 | 20 | 26 | 68 | 1365 | 11 | 716
3.5426 | 2.0553 | 0.6441 | 0.0262 | 0.121 | 0.103 | 0.1324 | 0.0039 | 0.0621 | 0.0168 | 0.0002 | 0.0004 | 0.0001 | 0.0415 | 0.0095 | 0.003 | 1154.705 | 1152.528 | 1149.369 | 1150.168 | 1150.925 | 1094.709 | 1.556078 | 8.894225 | 58 | 19 | 11 | 32 | 18 | 29 | 70 | 1350 | 11 | 706
4.4271 | 2.2191 | 0.6873 | 0.0206 | 0.1373 | 0.1036 | 0.1149 | 0.0017 | 0.0613 | 0.0214 | 0.0028 | 0.0004 | 0.0001 | 0.0364 | 0.0086 | 0.0028 | 1153.817 | 1151.022 | 1148.029 | 1148.784 | 1148.855 | 1096.216 | 0.8260309 | 10.04735 | 55 | 16 | 17 | 31 | 40 | 7 | 64 | 1365 | 11 | 712
3.4518 | 2.1242 | 0.6612 | 0.0268 | 0.1256 | 0.0997 | 0.1297 | 0.003 | 0.0693 | 0.0184 | 0.0008 | 0.001 | 0.0001 | 0.0386 | 0.0097 | 0.003 | 1152.716 | 1150.659 | 1147.722 | 1148.137 | 1148.555 | 1094.767 | 0.8329547 | 8.618039 | 55 | 16 | 14 | 35 | 15 | 25 | 65 | 1360 | 11 | 712
3.7175 | 2.1534 | 0.6677 | 0.0227 | 0.13 | 0.0766 | 0.1279 | 0.002 | 0.07 | 0.0178 | 0.0001 | 0.0005 | 0.0001 | 0.036 | 0.0091 | 0.0028 | 1156.13 | 1152.818 | 1148.181 | 1149.251 | 1149.612 | 1095.154 | 1.431719 | 13.03666 | 52 | 16 | 15 | 46 | 24 | 10 | 62 | 1361 | 11 | 710
3.4477 | 2.0486 | 0.6378 | 0.0258 | 0.1232 | 0.0709 | 0.1423 | 0.0032 | 0.0747 | 0.017 | 0.0001 | 0.0009 | 0.0001 | 0.0379 | 0.0096 | 0.0029 | 1156.83 | 1152.882 | 1148.844 | 1149.787 | 1150.536 | 1098.774 | 1.691852 | 13.75435 | 55 | 17 | 17 | 35 | 24 | 24 | 65 | 1362 | 11 | 710
3.5121 | 2.0604 | 0.7181 | 0.025 | 0.1243 | 0.1448 | 0.1798 | 0.0123 | 0.0739 | 0.0185 | 0.0001 | 0.0006 | 0.0001 | 0.0477 | 0.0094 | 0.0026 | 1155.813 | 1152.25 | 1147.213 | 1149.128 | 1149.63 | 1097.757 | 2.417329 | 14.81421 | 50 | 16 | 14 | 34 | 29 | 15 | 59 | 1354 | 11 | 720
3.4292 | 1.9794 | 0.6935 | 0.0275 | 0.1216 | 0.1094 | 0.1409 | 0.0091 | 0.0746 | 0.0181 | 0.0001 | 0.0008 | 0.0001 | 0.0475 | 0.009 | 0.0025 | 1155.644 | 1150.842 | 1147.389 | 1147.998 | 1149.595 | 1096.947 | 2.205932 | 14.0635 | 49 | 16 | 18 | 23 | 16 | 30 | 59 | 1350 | 11 | 716
3.5176 | 1.8097 | 0.6715 | 0.0231 | 0.1099 | 0.0865 | 0.14 | 0.0033 | 0.0527 | 0.0166 | 0.0001 | 0.0008 | 0.0001 | 0.0374 | 0.0076 | 0.0037 | 1157.208 | 1150.995 | 1147.668 | 1149.128 | 1150.352 | 1096.494 | 2.684283 | 15.71236 | 57 | 16 | 21 | 25 | 24 | 24 | 67 | 1365 | 11 | 716
3.5189 | 2.0306 | 0.7059 | 0.0224 | 0.1154 | 0.0866 | 0.1314 | 0.0031 | 0.0502 | 0.0162 | 0.0001 | 0.0007 | 0.0001 | 0.039 | 0.0077 | 0.0037 | 1155.087 | 1151.708 | 1147.583 | 1148.334 | 1149.56 | 1096.159 | 1.976454 | 12.7335 | 67 | 16 | 15 | 25 | 17 | 31 | 78 | 1359 | 11 | 714
3.5579 | 1.9464 | 0.7105 | 0.023 | 0.1188 | 0.0811 | 0.124 | 0.0031 | 0.0512 | 0.0152 | 0.0017 | 0.0009 | 0.0001 | 0.0382 | 0.0079 | 0.0037 | 1154.483 | 1151.951 | 1149.037 | 1150 | 1150.51 | 1096.463 | 1.472632 | 9.387021 | 55 | 17 | 14 | 29 | 28 | 17 | 66 | 1350 | 11 | 712
3.4755 | 1.9341 | 0.6925 | 0.0222 | 0.1231 | 0.0787 | 0.1323 | 0.0031 | 0.0522 | 0.0154 | 0.0003 | 0.001 | 0.0001 | 0.0373 | 0.0083 | 0.0038 | 1154.295 | 1150.953 | 1148.664 | 1150.101 | 1151.031 | 1098.379 | 2.367154 | 10.07174 | 61 | 16 | 17 | 17 | 32 | 26 | 71 | 1380 | 11 | 712
3.4848 | 1.9141 | 0.6941 | 0.0227 | 0.1176 | 0.075 | 0.1311 | 0.0032 | 0.0533 | 0.016 | 0.0001 | 0.0009 | 0.0001 | 0.0375 | 0.0087 | 0.004 | 1154.959 | 1152.071 | 1148.98 | 1152.399 | 1152.484 | 1125.281 | 3.504092 | 20.14568 | 5 | 12 | 15 | 24 | 57 | 1 | 8 | 1359 | 11 | 710
3.4998 | 1.968 | 0.7147 | 0.0226 | 0.1231 | 0.0715 | 0.1254 | 0.0029 | 0.0521 | 0.0168 | 0.0001 | 0.0007 | 0.0001 | 0.0368 | 0.0086 | 0.0042 | 1158.15 | 1152.85 | 1147.635 | 1149.558 | 1150.192 | 1095.73 | 2.556982 | 16.84539 | 50 | 16 | 16 | 30 | 32 | 18 | 60 | 1361 | 11 | 712
3.4181 | 1.8948 | 0.6633 | 0.0237 | 0.1104 | 0.0711 | 0.1413 | 0.0044 | 0.0535 | 0.0144 | 0.0001 | 0.0007 | 0.0001 | 0.0379 | 0.0084 | 0.0044 | 1157.206 | 1153.889 | 1147.461 | 1148.863 | 1149.822 | 1095.644 | 2.361203 | 15.83066 | 58 | 17 | 11 | 32 | 27 | 24 | 68 | 1351 | 11 | 714
3.4741 | 1.9565 | 0.6645 | 0.0249 | 0.1111 | 0.072 | 0.1452 | 0.0051 | 0.0519 | 0.0151 | 0.0001 | 0.0008 | 0.0001 | 0.038 | 0.0081 | 0.0044 | 1157.47 | 1151.009 | 1145.655 | 1146.855 | 1147.834 | 1093.032 | 2.178977 | 18.33598 | 59 | 18 | 17 | 25 | 20 | 25 | 70 | 1357 | 11 | 720
3.5747 | 1.9322 | 0.6723 | 0.0247 | 0.1177 | 0.0717 | 0.1484 | 0.0047 | 0.0524 | 0.0156 | 0.0008 | 0.0004 | 0.0001 | 0.0384 | 0.0077 | 0.0042 | 1158.959 | 1152.006 | 1145.368 | 1147.567 | 1148.103 | 1091.645 | 2.73585 | 20.19108 | 50 | 16 | 16 | 24 | 28 | 15 | 61 | 1359 | 11 | 722
3.463 | 1.9036 | 0.6685 | 0.025 | 0.1078 | 0.0735 | 0.1529 | 0.0051 | 0.0527 | 0.0161 | 0.0001 | 0.0008 | 0.0001 | 0.0389 | 0.0081 | 0.0044 | 1158.175 | 1153.121 | 1146.334 | 1148.214 | 1149.267 | 1096.73 | 2.933032 | 19.27002 | 61 | 16 | 15 | 28 | 28 | 24 | 71 | 1363 | 11 | 722
3.5203 | 1.9044 | 0.688 | 0.0253 | 0.1127 | 0.0738 | 0.1539 | 0.0052 | 0.0532 | 0.016 | 0.0001 | 0.0006 | 0.0001 | 0.0407 | 0.0083 | 0.0043 | 1156.855 | 1151.785 | 1146.599 | 1148.458 | 1149.759 | 1096.794 | 3.159856 | 17.07457 | 54 | 16 | 16 | 24 | 25 | 27 | 64 | 1360 | 11 | 726
3.4629 | 1.8884 | 0.671 | 0.0246 | 0.1121 | 0.0731 | 0.1506 | 0.005 | 0.0541 | 0.0159 | 0.0001 | 0.0006 | 0.0001 | 0.041 | 0.0081 | 0.004 | 1157.78 | 1153.022 | 1148.14 | 1150.15 | 1151.388 | 1096.327 | 3.247872 | 15.68726 | 62 | 16 | 17 | 28 | 27 | 23 | 73 | 1364 | 11 | 716
3.4921 | 1.896 | 0.6477 | 0.0266 | 0.1121 | 0.081 | 0.1518 | 0.0055 | 0.0571 | 0.0153 | 0.0001 | 0.0009 | 0.0001 | 0.0417 | 0.0083 | 0.004 | 1158.116 | 1153.152 | 1147.814 | 1149.646 | 1151.34 | 1098.474 | 3.525875 | 17.27379 | 61 | 17 | 15 | 26 | 20 | 28 | 72 | 1355 | 11 | 724
3.4764 | 1.8423 | 0.6457 | 0.0242 | 0.1151 | 0.083 | 0.1379 | 0.0046 | 0.0548 | 0.0161 | 0.0007 | 0.0007 | 0.0001 | 0.0384 | 0.0081 | 0.0041 | 1158.368 | 1153.439 | 1147.228 | 1148.356 | 1150.126 | 1093.727 | 2.897558 | 17.23289 | 54 | 17 | 14 | 27 | 20 | 30 | 65 | 1357 | 11 | 724
3.5126 | 1.9361 | 0.6113 | 0.0251 | 0.1179 | 0.1055 | 0.1892 | 0.0054 | 0.0692 | 0.0178 | 0.0004 | 0.0009 | 0.0001 | 0.0452 | 0.01 | 0.0031 | 1155.382 | 1151.099 | 1148.522 | 1149.962 | 1150.692 | 1100.056 | 2.169287 | 12.39826 | 63 | 19 | 18 | 24 | 29 | 20 | 73 | 1377 | 11 | 712
3.4697 | 1.9156 | 0.6111 | 0.0247 | 0.1253 | 0.0875 | 0.1727 | 0.0055 | 0.0685 | 0.0186 | 0.0001 | 0.0007 | 0.0001 | 0.0441 | 0.0102 | 0.0029 | 1156.913 | 1153.279 | 1148.587 | 1150.124 | 1151.044 | 1098.005 | 2.456879 | 14.1333 | 60 | 17 | 14 | 27 | 34 | 20 | 71 | 1357 | 11.5 | 712
3.499 | 1.9291 | 0.6172 | 0.0261 | 0.119 | 0.0768 | 0.1592 | 0.0058 | 0.0713 | 0.0204 | 0.0001 | 0.001 | 0.0001 | 0.0424 | 0.0107 | 0.003 | 1156.264 | 1152.934 | 1148.534 | 1149.69 | 1151.102 | 1098.569 | 2.568164 | 13.398 | 61 | 17 | 14 | 25 | 27 | 28 | 72 | 1350 | 11.5 | 720
3.5902 | 1.9245 | 0.6074 | 0.0265 | 0.1156 | 0.0908 | 0.1534 | 0.0061 | 0.0711 | 0.0203 | 0.0001 | 0.001 | 0.0001 | 0.044 | 0.0106 | 0.003 | 1154.235 | 1151.589 | 1148.356 | 1149.683 | 1150.366 | 1096.196 | 2.010509 | 10.12978 | 60 | 16 | 12 | 24 | 32 | 20 | 71 | 1355 | 11.5 | 722
3.5313 | 1.8853 | 0.5972 | 0.0258 | 0.1161 | 0.0959 | 0.1477 | 0.0063 | 0.0715 | 0.0204 | 0.0001 | 0.0008 | 0.0001 | 0.0454 | 0.0104 | 0.003 | 1154.597 | 1151.602 | 1148.892 | 1150.291 | 1151.06 | 1099.014 | 2.168685 | 10.26466 | 61 | 16 | 14 | 28 | 27 | 19 | 71 | 1365 | 11.5 | 716
3.52 | 1.9034 | 0.6013 | 0.0268 | 0.1156 | 0.097 | 0.1502 | 0.0058 | 0.0699 | 0.0198 | 0.0001 | 0.0012 | 0.0001 | 0.0452 | 0.0103 | 0.003 | 1155.29 | 1151.774 | 1148.588 | 1149.925 | 1150.932 | 1097.483 | 2.344195 | 11.59338 | 62 | 16 | 15 | 27 | 24 | 24 | 72 | 1365 | 11.5 | 718
3.478 | 1.8454 | 0.5917 | 0.0264 | 0.1157 | 0.0956 | 0.1527 | 0.0061 | 0.0692 | 0.0191 | 0.0001 | 0.001 | 0.0001 | 0.0464 | 0.0102 | 0.0031 | 1152.772 | 1150.692 | 1149.064 | 1150.219 | 1150.997 | 1098.268 | 1.932902 | 6.803693 | 55 | 17 | 16 | 20 | 27 | 22 | 65 | 1354 | 11 | 718
3.5386 | 1.913 | 0.6245 | 0.0258 | 0.1085 | 0.0973 | 0.1523 | 0.0059 | 0.0689 | 0.0194 | 0.0012 | 0.001 | 0.0001 | 0.0461 | 0.0107 | 0.0032 | 1152.37 | 1150.887 | 1149.242 | 1150.051 | 1151.169 | 1092.397 | 1.926999 | 5.215311 | 62 | 14 | 11 | 23 | 17 | 29 | 73 | 1355 | 11 | 714
3.5544 | 1.8789 | 0.6022 | 0.0271 | 0.1154 | 0.0992 | 0.163 | 0.0063 | 0.0691 | 0.0192 | 0.0011 | 0.0013 | 0.0001 | 0.0478 | 0.0104 | 0.0032 | 1151.553 | 1150.065 | 1149.586 | 1150.025 | 1150.986 | 1095.852 | 1.399442 | 3.531127 | 61 | 16 | 17 | 16 | 11 | 37 | 71 | 1355 | 11 | 714
3.3932 | 1.8987 | 0.6726 | 0.0253 | 0.1223 | 0.0942 | 0.1526 | 0.0062 | 0.0684 | 0.0233 | 0.0016 | 0.0006 | 0.0001 | 0.0431 | 0.0114 | 0.003 | 1156.565 | 1151.953 | 1148.13 | 1148.44 | 1148.729 | 1122.013 | 0.5984507 | 24.41164 | 7 | 12 | 17 | 21 | 9 | 8 | 9 | 1360 | 11 | 710
3.439 | 1.8702 | 0.6408 | 0.0261 | 0.1137 | 0.0859 | 0.134 | 0.0064 | 0.0685 | 0.0228 | 0.0001 | 0.0007 | 0.0001 | 0.0424 | 0.0109 | 0.0032 | 1154.466 | 1151.458 | 1148.999 | 1150.584 | 1150.938 | 1095.95 | 1.938783 | 9.342571 | 63 | 16 | 16 | 20 | 35 | 9 | 73 | 1370 | 11 | 710
3.4795 | 1.8542 | 0.6365 | 0.0251 | 0.1102 | 0.0828 | 0.1214 | 0.006 | 0.0618 | 0.0228 | 0.0009 | 0.0006 | 0.0001 | 0.0412 | 0.0107 | 0.0032 | 1157.656 | 1153.622 | 1148.801 | 1150.375 | 1152.056 | 1097.303 | 3.254467 | 14.67184 | 57 | 16 | 15 | 28 | 19 | 27 | 68 | 1356 | 11 | 708
3.5101 | 1.835 | 0.6529 | 0.0238 | 0.124 | 0.0799 | 0.1284 | 0.0055 | 0.059 | 0.0223 | 0.0017 | 0.0005 | 0.0001 | 0.0408 | 0.0103 | 0.0033 | 1157.308 | 1152.172 | 1147.522 | 1149.651 | 1151.223 | 1094.959 | 3.7006 | 15.69613 | 47 | 19 | 17 | 26 | 23 | 16 | 59 | 1358 | 11 | 706
3.4325 | 1.8685 | 0.6723 | 0.026 | 0.1147 | 0.0799 | 0.1281 | 0.0049 | 0.059 | 0.023 | 0.0001 | 0.001 | 0.0001 | 0.0391 | 0.0106 | 0.0034 | 1160.285 | 1154.18 | 1147.533 | 1149.717 | 1151.104 | 1098.102 | 3.570838 | 20.50696 | 55 | 17 | 16 | 28 | 24 | 23 | 66 | 1362 | 11 | 702
3.4511 | 1.88 | 0.6631 | 0.0266 | 0.1143 | 0.0793 | 0.1286 | 0.0049 | 0.059 | 0.0225 | 0.0001 | 0.0008 | 0.0001 | 0.0395 | 0.0103 | 0.0035 | 1158.906 | 1153.506 | 1146.912 | 1149.156 | 1150.412 | 1096.641 | 3.500412 | 19.26223 | 60 | 17 | 17 | 29 | 29 | 22 | 71 | 1365 | 11 | 714
3.5216 | 1.8534 | 0.5667 | 0.0261 | 0.1105 | 0.0898 | 0.1341 | 0.0042 | 0.0693 | 0.0155 | 0.0001 | 0.0007 | 0.0001 | 0.0397 | 0.0103 | 0.0025 | 1154.991 | 1151.83 | 1148.026 | 1149.538 | 1150.313 | 1096.247 | 2.286962 | 11.8568 | 54 | 17 | 14 | 26 | 33 | 20 | 64 | 1364 | 11 | 724
3.5165 | 1.892 | 0.6259 | 0.0265 | 0.1133 | 0.0989 | 0.1597 | 0.0029 | 0.0688 | 0.0183 | 0.0001 | 0.0006 | 0.0001 | 0.0382 | 0.0103 | 0.0019 | 1155.046 | 1151.952 | 1148.475 | 1149.394 | 1150.86 | 1097.167 | 2.385377 | 11.35279 | 53 | 17 | 15 | 26 | 18 | 34 | 63 | 1355 | 11 | 724
3.4319 | 1.8791 | 0.6514 | 0.0279 | 0.1102 | 0.0958 | 0.1661 | 0.0026 | 0.0694 | 0.0202 | 0.0003 | 0.0007 | 0.0001 | 0.0383 | 0.0103 | 0.0019 | 1156.349 | 1153.086 | 1147.76 | 1149.038 | 1149.971 | 1092.097 | 2.210757 | 13.36768 | 52 | 18 | 13 | 32 | 24 | 23 | 65 | 1370 | 11 | 720
3.4459 | 1.8843 | 0.649 | 0.0271 | 0.1069 | 0.0832 | 0.1637 | 0.0026 | 0.0715 | 0.0192 | 0.0001 | 0.0005 | 0.0001 | 0.0384 | 0.0103 | 0.0019 | 1155.961 | 1152.477 | 1148.418 | 1149.594 | 1149.948 | 1097.498 | 1.529917 | 12.90227 | 52 | 18 | 14 | 29 | 38 | 18 | 62 | 1356 | 11 | 722
3.384 | 1.9254 | 0.6287 | 0.0283 | 0.1092 | 0.077 | 0.1656 | 0.0032 | 0.0693 | 0.0194 | 0.0001 | 0.0007 | 0.0001 | 0.0387 | 0.0109 | 0.002 | 1155.894 | 1152.398 | 1148.435 | 1150.06 | 1150.783 | 1096.767 | 2.347913 | 12.61505 | 59 | 16 | 15 | 27 | 32 | 20 | 69 | 1362 | 11 | 718
3.4303 | 1.9761 | 0.6432 | 0.0275 | 0.1052 | 0.0765 | 0.1604 | 0.003 | 0.0688 | 0.0208 | 0.0001 | 0.0006 | 0.0001 | 0.0381 | 0.0112 | 0.002 | 1155.124 | 1152.323 | 1149.105 | 1149.783 | 1151.346 | 1122.663 | 2.241432 | 18.54142 | 16 | 12 | 14 | 27 | 13 | 34 | 19 | 1350 | 11 | 716
3.4864 | 1.9836 | 0.6384 | 0.0289 | 0.1106 | 0.0766 | 0.127 | 0.003 | 0.0702 | 0.0193 | 0.0001 | 0.0007 | 0.0001 | 0.0377 | 0.0109 | 0.0019 | 1154.039 | 1151.756 | 1149.455 | 1150.025 | 1151.45 | 1096.93 | 1.994756 | 8.026188 | 56 | 16 | 15 | 24 | 12 | 35 | 66 | 1358 | 11 | 714
3.5043 | 2.0883 | 0.6659 | 0.0278 | 0.1046 | 0.0803 | 0.1462 | 0.0028 | 0.0705 | 0.0199 | 0.0001 | 0.0006 | 0.0001 | 0.0367 | 0.0112 | 0.0019 | 1155.096 | 1151.871 | 1148.598 | 1150.734 | 1151.371 | 1095.877 | 2.772797 | 10.97214 | 45 | 16 | 16 | 23 | 31 | 16 | 56 | 1365 | 11 | 710
3.4481 | 2.0549 | 0.6532 | 0.0284 | 0.1151 | 0.0797 | 0.1524 | 0.0033 | 0.0739 | 0.0204 | 0.0002 | 0.0008 | 0.0001 | 0.0379 | 0.011 | 0.0019 | 1155.363 | 1151.492 | 1147.971 | 1149.988 | 1150.735 | 1096.633 | 2.76456 | 12.58662 | 45 | 18 | 17 | 25 | 28 | 14 | 55 | 1361 | 11 | 718
3.6071 | 2.1037 | 0.6857 | 0.0232 | 0.1011 | 0.0745 | 0.1349 | 0.0024 | 0.0733 | 0.0207 | 0.0001 | 0.0004 | 0.0001 | 0.0361 | 0.0109 | 0.0019 | 1156.471 | 1152.643 | 1148.86 | 1150.831 | 1152.25 | 1097.792 | 3.390718 | 12.97202 | 49 | 15 | 15 | 23 | 24 | 18 | 59 | 1365 | 11 | 720
3.464 | 2.0969 | 0.6805 | 0.0274 | 0.1119 | 0.0745 | 0.1431 | 0.0033 | 0.0739 | 0.0199 | 0.0026 | 0.0008 | 0.0001 | 0.0377 | 0.011 | 0.002 | 1155.674 | 1152.071 | 1148.668 | 1150.806 | 1151.741 | 1099.234 | 3.073103 | 12.41282 | 50 | 17 | 16 | 24 | 26 | 21 | 60 | 1363 | 11 | 718
3.4766 | 2.0458 | 0.6671 | 0.0288 | 0.1172 | 0.0952 | 0.1518 | 0.0037 | 0.0758 | 0.0188 | 0.0001 | 0.001 | 0.0001 | 0.0382 | 0.0106 | 0.002 | 1158.446 | 1154.002 | 1147.55 | 1149.633 | 1150.103 | 1096.645 | 2.552641 | 17.6298 | 49 | 16 | 15 | 35 | 35 | 11 | 59 | 1362 | 11 | 720
3.5291 | 2.0109 | 0.6333 | 0.0263 | 0.1119 | 0.1052 | 0.1286 | 0.0096 | 0.0607 | 0.0196 | 0.0001 | 0.0008 | 0.0001 | 0.0541 | 0.0119 | 0.0025 | 1155.227 | 1152.09 | 1148.952 | 1150.076 | 1150.225 | 1123.403 | 1.272601 | 19.71714 | 5 | 12 | 16 | 30 | 20 | 1 | 7 | 1351 | 11 | 720
3.5111 | 2.0073 | 0.6438 | 0.0265 | 0.1108 | 0.1056 | 0.1297 | 0.0102 | 0.0592 | 0.0192 | 0.0001 | 0.0011 | 0.0001 | 0.0567 | 0.0118 | 0.0026 | 1156.526 | 1152.319 | 1148.881 | 1149.895 | 1151.877 | 1098.29 | 2.995857 | 13.12652 | 54 | 17 | 17 | 27 | 14 | 30 | 64 | 1365 | 11 | 712
3.5088 | 1.9785 | 0.6393 | 0.0253 | 0.1149 | 0.1068 | 0.1351 | 0.0105 | 0.0593 | 0.0202 | 0.0001 | 0.0007 | 0.0001 | 0.0574 | 0.0117 | 0.0026 | 1155.477 | 1152.731 | 1149.501 | 1150.969 | 1151.678 | 1096.292 | 2.176886 | 10.09781 | 60 | 17 | 14 | 27 | 30 | 17 | 71 | 1365 | 11 | 718
3.4769 | 2.0568 | 0.6859 | 0.025 | 0.12 | 0.1024 | 0.1527 | 0.0103 | 0.0562 | 0.019 | 0.0001 | 0.001 | 0.0001 | 0.0585 | 0.0117 | 0.0026 | 1155.094 | 1152.65 | 1149.62 | 1150.189 | 1151.931 | 1097.459 | 2.310974 | 9.49734 | 58 | 16 | 15 | 27 | 11 | 35 | 68 | 1355 | 11 | 712
3.4723 | 2.059 | 0.6628 | 0.0257 | 0.1194 | 0.0985 | 0.1476 | 0.0099 | 0.0563 | 0.0181 | 0.0001 | 0.0009 | 0.0001 | 0.0596 | 0.0114 | 0.0024 | 1154.538 | 1151.807 | 1148.817 | 1150.972 | 1151.807 | 1097.163 | 2.990165 | 9.971187 | 56 | 16 | 17 | 25 | 26 | 19 | 66 | 1357 | 11 | 716
3.4468 | 2.0862 | 0.6758 | 0.0259 | 0.1189 | 0.0963 | 0.1359 | 0.0098 | 0.0564 | 0.018 | 0.0001 | 0.001 | 0.0001 | 0.0601 | 0.0116 | 0.0023 | 1155.913 | 1151.895 | 1148.783 | 1150.985 | 1152.339 | 1099.369 | 3.556044 | 12.61089 | 58 | 17 | 18 | 20 | 28 | 28 | 69 | 1375 | 11 | 710
3.4151 | 2.0943 | 0.6987 | 0.0252 | 0.1344 | 0.0914 | 0.1269 | 0.0095 | 0.0546 | 0.0189 | 0.0021 | 0.001 | 0.0001 | 0.0612 | 0.0116 | 0.0022 | 1157.392 | 1153.444 | 1149.323 | 1150.907 | 1152.219 | 1097.306 | 2.895488 | 13.42783 | 61 | 16 | 16 | 23 | 31 | 25 | 72 | 1365 | 11 | 718
3.4774 | 2.0351 | 0.6964 | 0.0268 | 0.1239 | 0.0877 | 0.1265 | 0.0091 | 0.0575 | 0.0183 | 0.0013 | 0.0011 | 0.0001 | 0.0606 | 0.0112 | 0.0021 | 1156.62 | 1153.305 | 1149.259 | 1150.673 | 1151.535 | 1098.426 | 2.276082 | 12.6487 | 56 | 17 | 15 | 29 | 27 | 22 | 67 | 1352 | 11 | 704
3.4946 | 2.0371 | 0.6663 | 0.0244 | 0.109 | 0.1007 | 0.1589 | 0.0093 | 0.0526 | 0.0165 | 0.0002 | 0.0009 | 0.0001 | 0.0518 | 0.011 | 0.0031 | 1155.473 | 1152.164 | 1149.348 | 1151.681 | 1153.457 | 1099.862 | 4.108928 | 11.0135 | 48 | 17 | 19 | 21 | 17 | 20 | 58 | 1352 | 11 | 718
3.5145 | 2.0665 | 0.6793 | 0.0249 | 0.123 | 0.1029 | 0.1734 | 0.0087 | 0.0527 | 0.0175 | 0.0001 | 0.001 | 0.0001 | 0.0517 | 0.0111 | 0.0034 | 1154.051 | 1152.366 | 1150.314 | 1151.691 | 1152.627 | 1097.943 | 2.312758 | 6.660023 | 54 | 16 | 16 | 24 | 27 | 19 | 64 | 1351 | 11 | 708
3.5773 | 2.0878 | 0.685 | 0.0242 | 0.1197 | 0.112 | 0.1874 | 0.0091 | 0.0528 | 0.0175 | 0.0001 | 0.0012 | 0.0001 | 0.0532 | 0.0114 | 0.0035 | 1151.428 | 1151.128 | 1150.01 | 1150.692 | 1151.73 | 1098.499 | 1.720839 | 2.679054 | 51 | 16 | 24 | 30 | 14 | 21 | 60 | 1365 | 11 | 712
3.5911 | 2.0626 | 0.6844 | 0.0244 | 0.1188 | 0.1152 | 0.1811 | 0.0095 | 0.0529 | 0.0175 | 0.0001 | 0.0011 | 0.0001 | 0.0539 | 0.0113 | 0.0034 | 1153.846 | 1151.586 | 1149.259 | 1151.124 | 1151.901 | 1096.972 | 2.641873 | 8.065597 | 52 | 16 | 18 | 27 | 26 | 17 | 62 | 1352 | 11 | 694
3.5448 | 2.0369 | 0.6942 | 0.0243 | 0.1176 | 0.1118 | 0.1508 | 0.0109 | 0.0547 | 0.0173 | 0.0001 | 0.0011 | 0.0001 | 0.053 | 0.0112 | 0.0032 | 1154.955 | 1152.692 | 1149.339 | 1150.753 | 1151.679 | 1097.166 | 2.340186 | 9.718864 | 54 | 16 | 15 | 32 | 27 | 19 | 64 | 1356 | 11 | 710
3.5372 | 2.0695 | 0.7189 | 0.0248 | 0.1222 | 0.1028 | 0.1315 | 0.0117 | 0.054 | 0.0183 | 0.0001 | 0.001 | 0.0001 | 0.0511 | 0.0109 | 0.0032 | 1153.599 | 1152.086 | 1149.976 | 1151.17 | 1151.981 | 1099.93 | 2.004883 | 6.750943 | 54 | 15 | 17 | 34 | 22 | 19 | 63 | 1362 | 11 | 706
3.4448 | 2.0601 | 0.6541 | 0.0238 | 0.1241 | 0.0891 | 0.1387 | 0.0079 | 0.0524 | 0.0164 | 0.0001 | 0.0009 | 0.0001 | 0.0451 | 0.0116 | 0.003 | 1155.512 | 1152.866 | 1149.035 | 1150.997 | 1151.958 | 1096.216 | 2.922265 | 10.92278 | 47 | 15 | 14 | 33 | 22 | 16 | 57 | 1352 | 11 | 700
3.4712 | 2.0406 | 0.6702 | 0.0236 | 0.1239 | 0.0811 | 0.1514 | 0.0069 | 0.0524 | 0.0171 | 0.0001 | 0.0011 | 0.0001 | 0.0439 | 0.0116 | 0.0029 | 1152.252 | 1150.932 | 1150.18 | 1151.351 | 1152.072 | 1098.781 | 1.892483 | 3.875642 | 47 | 16 | 31 | 19 | 22 | 18 | 57 | 1355 | 11 | 704
3.4992 | 2.1011 | 0.6963 | 0.0196 | 0.1146 | 0.0763 | 0.1375 | 0.0049 | 0.0513 | 0.0203 | 0.0017 | 0.0004 | 0.0001 | 0.0391 | 0.0123 | 0.003 | 1153.163 | 1151.321 | 1149.453 | 1151.56 | 1152.667 | 1096.283 | 3.213534 | 6.52299 | 49 | 15 | 23 | 21 | 20 | 17 | 59 | 1357 | 11 | 690
3.3943 | 1.9083 | 0.6721 | 0.0231 | 0.1244 | 0.0713 | 0.1378 | 0.0045 | 0.0545 | 0.0174 | 0.0001 | 0.001 | 0.0001 | 0.0374 | 0.0113 | 0.0032 | 1158.043 | 1153.063 | 1148.215 | 1150.682 | 1152.198 | 1097.339 | 3.98313 | 16.19056 | 50 | 16 | 20 | 29 | 25 | 19 | 60 | 1365 | 11 | 714
3.401 | 1.8774 | 0.6665 | 0.023 | 0.1242 | 0.068 | 0.1493 | 0.004 | 0.0553 | 0.017 | 0.0002 | 0.0011 | 0.0001 | 0.0363 | 0.0112 | 0.0032 | 1157.368 | 1152.071 | 1148.11 | 1150.822 | 1152.035 | 1097.021 | 3.925534 | 15.34141 | 47 | 15 | 17 | 25 | 21 | 18 | 57 | 1352 | 11 | 712
3.4812 | 1.9415 | 0.6807 | 0.0224 | 0.1239 | 0.067 | 0.1468 | 0.0038 | 0.0535 | 0.0173 | 0.0003 | 0.0008 | 0.0001 | 0.0355 | 0.0114 | 0.0033 | 1156.034 | 1152.6 | 1148.247 | 1149.994 | 1150.86 | 1098.39 | 2.612887 | 13.50925 | 54 | 22 | 16 | 31 | 27 | 18 | 67 | 1350 | 11 | 710
3.4415 | 1.905 | 0.6634 | 0.0233 | 0.1281 | 0.0951 | 0.156 | 0.0045 | 0.0554 | 0.0171 | 0.0001 | 0.0013 | 0.0001 | 0.0378 | 0.0114 | 0.0031 | 1155.732 | 1152.623 | 1149.068 | 1149.762 | 1151.567 | 1096.389 | 2.498555 | 11.22956 | 52 | 15 | 14 | 28 | 12 | 32 | 62 | 1350 | 11 | 714
3.4249 | 1.9381 | 0.6806 | 0.0228 | 0.1345 | 0.095 | 0.1557 | 0.0043 | 0.0563 | 0.0179 | 0.0001 | 0.0009 | 0.0001 | 0.0368 | 0.0112 | 0.0032 | 1158.838 | 1153.544 | 1148.857 | 1150.618 | 1151.409 | 1091.435 | 2.552019 | 14.80787 | 49 | 21 | 19 | 33 | 25 | 19 | 70 | 1363 | 11 | 712
3.4308 | 1.9202 | 0.6454 | 0.0227 | 0.1234 | 0.0818 | 0.136 | 0.0056 | 0.0721 | 0.0168 | 0.0001 | 0.0012 | 0.0001 | 0.0393 | 0.0105 | 0.0028 | 1156.471 | 1151.621 | 1146.837 | 1148.606 | 1150.121 | 1095.38 | 3.284319 | 15.77017 | 48 | 16 | 16 | 27 | 24 | 20 | 59 | 1360 | 11 | 720
3.4162 | 1.8683 | 0.6267 | 0.0225 | 0.126 | 0.078 | 0.1362 | 0.0054 | 0.0771 | 0.0165 | 0.0003 | 0.0011 | 0.0001 | 0.0387 | 0.0106 | 0.0029 | 1157.235 | 1152.899 | 1148.533 | 1149.737 | 1151.362 | 1099.035 | 2.828474 | 14.95201 | 61 | 17 | 17 | 29 | 22 | 27 | 72 | 1364 | 11 | 710
3.3959 | 1.918 | 0.6402 | 0.0225 | 0.12 | 0.075 | 0.1446 | 0.0054 | 0.0799 | 0.0178 | 0.0001 | 0.0011 | 0.0001 | 0.0397 | 0.0108 | 0.0028 | 1158.039 | 1153.678 | 1148.105 | 1150.183 | 1151.364 | 1098.528 | 3.259717 | 16.6935 | 51 | 16 | 15 | 28 | 23 | 19 | 61 | 1365 | 11 | 722
3.3991 | 1.9607 | 0.638 | 0.0217 | 0.1104 | 0.0759 | 0.1479 | 0.0059 | 0.0774 | 0.0194 | 0.0018 | 0.0011 | 0.0001 | 0.0404 | 0.0112 | 0.0026 | 1157.072 | 1153.62 | 1149.128 | 1150.875 | 1152.322 | 1097.695 | 3.193902 | 13.37854 | 51 | 15 | 17 | 34 | 22 | 23 | 61 | 1360 | 11 | 716
3.4676 | 1.9976 | 0.6451 | 0.0216 | 0.1173 | 0.0786 | 0.1553 | 0.0048 | 0.0716 | 0.0195 | 0.0021 | 0.0011 | 0.0001 | 0.0404 | 0.011 | 0.0025 | 1155.593 | 1151.566 | 1148.001 | 1150.192 | 1151.136 | 1093.008 | 3.134778 | 12.12994 | 43 | 19 | 19 | 24 | 31 | 16 | 56 | 1385 | 11 | 706
3.4777 | 2.0874 | 0.6638 | 0.0191 | 0.1131 | 0.0792 | 0.1543 | 0.0044 | 0.0715 | 0.0204 | 0.001 | 0.0007 | 0.0001 | 0.0387 | 0.0114 | 0.0027 | 1156.479 | 1152.416 | 1147.931 | 1150.272 | 1151.773 | 1095.866 | 3.842536 | 14.10332 | 51 | 15 | 18 | 31 | 23 | 19 | 61 | 1352 | 11 | 706
3.479 | 1.9722 | 0.6551 | 0.0205 | 0.1236 | 0.0762 | 0.1479 | 0.0051 | 0.0717 | 0.0198 | 0.0006 | 0.0008 | 0.0001 | 0.0397 | 0.0113 | 0.0028 | 1156.14 | 1152.941 | 1148.257 | 1150.648 | 1151.65 | 1095.847 | 3.393421 | 13.0748 | 47 | 15 | 15 | 30 | 28 | 18 | 57 | 1353 | 11 | 710
3.4588 | 1.9602 | 0.6498 | 0.0179 | 0.1056 | 0.0747 | 0.13 | 0.004 | 0.0728 | 0.0211 | 0.0001 | 0.0005 | 0.0001 | 0.0356 | 0.0115 | 0.003 | 1156.78 | 1152.367 | 1147.519 | 1149.541 | 1150.501 | 1093.558 | 2.98255 | 14.64837 | 48 | 15 | 15 | 27 | 25 | 18 | 59 | 1355 | 11 | 716
3.4156 | 1.9347 | 0.6339 | 0.0215 | 0.1186 | 0.0839 | 0.1412 | 0.0054 | 0.075 | 0.0193 | 0.0001 | 0.0011 | 0.0001 | 0.0396 | 0.0114 | 0.0029 | 1156.614 | 1152.96 | 1148.376 | 1151.007 | 1151.848 | 1095.111 | 3.472406 | 13.39559 | 53 | 12 | 16 | 32 | 25 | 13 | 62 | 1356 | 11 | 710
3.4266 | 1.9127 | 0.6318 | 0.0214 | 0.1194 | 0.0969 | 0.1445 | 0.0055 | 0.0732 | 0.0188 | 0.0001 | 0.0011 | 0.0001 | 0.0393 | 0.0112 | 0.0028 | 1156.679 | 1152.432 | 1147.396 | 1150.38 | 1152.018 | 1095.936 | 4.621738 | 15.28282 | 48 | 15 | 18 | 28 | 21 | 17 | 59 | 1361 | 11 | 716
3.4546 | 1.9133 | 0.6261 | 0.0215 | 0.116 | 0.0835 | 0.1404 | 0.0058 | 0.0789 | 0.0185 | 0.0001 | 0.0011 | 0.0001 | 0.0416 | 0.0108 | 0.0028 | 1157.002 | 1153.618 | 1147.995 | 1149.567 | 1151.196 | 1096.565 | 3.200654 | 14.90277 | 52 | 16 | 13 | 31 | 28 | 24 | 62 | 1372 | 11 | 718
3.4717 | 1.921 | 0.6254 | 0.0208 | 0.1128 | 0.0834 | 0.1451 | 0.0059 | 0.0779 | 0.0186 | 0.0001 | 0.0013 | 0.0001 | 0.0415 | 0.0111 | 0.0028 | 1156.319 | 1152.519 | 1148.616 | 1150.256 | 1151.576 | 1098.162 | 2.959594 | 13.24464 | 53 | 16 | 18 | 34 | 23 | 24 | 63 | 1361 | 11 | 716
3.4543 | 1.9251 | 0.6417 | 0.0208 | 0.1134 | 0.0812 | 0.1457 | 0.0057 | 0.0787 | 0.0185 | 0.0001 | 0.0012 | 0.0001 | 0.0414 | 0.0113 | 0.003 | 1153.759 | 1151.285 | 1148.573 | 1149.59 | 1150.485 | 1061.35 | 1.91179 | 5.61244 | 12 | 19 | 15 | 26 | 28 | 22 | 61 | 1357 | 11 | 714
3.3538 | 1.9066 | 0.6335 | 0.0216 | 0.1189 | 0.0812 | 0.1492 | 0.0057 | 0.0773 | 0.0185 | 0.0001 | 0.001 | 0.0001 | 0.0413 | 0.0113 | 0.0029 | 1155.928 | 1152.276 | 1148.3 | 1150.128 | 1151.513 | 1098.869 | 3.213479 | 13.36874 | 51 | 16 | 18 | 27 | 27 | 22 | 61 | 1353 | 11 | 714
3.4394 | 1.902 | 0.6267 | 0.022 | 0.1139 | 0.084 | 0.1532 | 0.0065 | 0.077 | 0.0197 | 0.0001 | 0.0013 | 0.0001 | 0.042 | 0.0117 | 0.0029 | 1156.804 | 1152.581 | 1148.767 | 1150.287 | 1151.35 | 1099.374 | 2.583413 | 13.99444 | 52 | 15 | 20 | 38 | 24 | 22 | 61 | 1365 | 11 | 714
3.4336 | 1.919 | 0.617 | 0.0209 | 0.1135 | 0.0844 | 0.1522 | 0.0062 | 0.0769 | 0.0196 | 0.0001 | 0.0013 | 0.0001 | 0.0418 | 0.0117 | 0.0028 | 1156.371 | 1152.171 | 1148.229 | 1149.727 | 1150.777 | 1099.802 | 2.548181 | 14.39378 | 54 | 16 | 21 | 34 | 25 | 22 | 63 | 1361 | 11 | 712
3.3751 | 1.9132 | 0.5933 | 0.037 | 0.1414 | 0.0909 | 0.1266 | 0.0142 | 0.0845 | 0.0212 | 0.0001 | 0.0011 | 0.0001 | 0.0319 | 0.0202 | 0.0029 | 1159.074 | 1149.546 | 1141.594 | 1143.959 | 1144.448 | 1090.856 | 2.853498 | 25.62343 | 41 | 18 | 16 | 28 | 25 | 9 | 52 | 1337 | 11 | 728
3.3729 | 1.8629 | 0.5737 | 0.0368 | 0.1339 | 0.1011 | 0.1426 | 0.022 | 0.0782 | 0.02 | 0.0001 | 0.0009 | 0.0001 | 0.0316 | 0.0203 | 0.0029 | 1155.422 | 1149.037 | 1141.259 | 1144.093 | 1145.207 | 1094.893 | 3.947924 | 23.39821 | 48 | 20 | 16 | 34 | 26 | 18 | 59 | 1341 | 11 | 730
3.4222 | 1.9384 | 0.5928 | 0.0363 | 0.1365 | 0.0886 | 0.1205 | 0.0297 | 0.0878 | 0.0197 | 0.0001 | 0.0009 | 0.0001 | 0.0331 | 0.0203 | 0.0031 | 1149.469 | 1145.703 | 1142.273 | 1144.065 | 1145.42 | 1092.573 | 3.147445 | 12.64846 | 50 | 20 | 16 | 31 | 24 | 20 | 61 | 1354 | 11 | 730
3.4002 | 1.9524 | 0.5978 | 0.0362 | 0.1322 | 0.099 | 0.1178 | 0.0289 | 0.0859 | 0.0199 | 0.0001 | 0.0008 | 0.0001 | 0.0338 | 0.0208 | 0.0031 | 1155.361 | 1148.249 | 1141.544 | 1143.673 | 1145.461 | 1098.182 | 3.916636 | 24.16511 | 50 | 27 | 16 | 26 | 20 | 21 | 61 | 1358 | 11 | 730
3.3718 | 1.9599 | 0.6041 | 0.0367 | 0.1328 | 0.1 | 0.1118 | 0.0264 | 0.0819 | 0.0214 | 0.0001 | 0.001 | 0.0001 | 0.0333 | 0.0209 | 0.003 | 1155.637 | 1148.265 | 1141.658 | 1143.84 | 1146.085 | 1095.793 | 4.427135 | 23.3583 | 49 | 21 | 16 | 24 | 20 | 27 | 60 | 1354 | 11 | 722
3.3496 | 1.9364 | 0.6035 | 0.0355 | 0.1376 | 0.0952 | 0.1261 | 0.0158 | 0.0783 | 0.0232 | 0.0001 | 0.001 | 0.0001 | 0.0343 | 0.0208 | 0.0028 | 1154.645 | 1147.303 | 1142.276 | 1143.802 | 1145.83 | 1093.246 | 3.554271 | 20.14522 | 48 | 20 | 18 | 23 | 19 | 26 | 58 | 1357 | 11 | 720
3.3685 | 1.9551 | 0.6243 | 0.0349 | 0.1382 | 0.1023 | 0.1344 | 0.0119 | 0.0797 | 0.0241 | 0.0001 | 0.0006 | 0.0001 | 0.0357 | 0.0214 | 0.0027 | 1154.061 | 1146.012 | 1140.706 | 1142.886 | 1144.2 | 1091.617 | 3.494681 | 21.38787 | 47 | 19 | 20 | 25 | 23 | 18 | 58 | 1359 | 11 | 726
3.3673 | 1.9976 | 0.6407 | 0.0368 | 0.1442 | 0.1232 | 0.1295 | 0.011 | 0.08 | 0.0243 | 0.0001 | 0.0012 | 0.0001 | 0.0356 | 0.0216 | 0.0026 | 1154.798 | 1147.271 | 1142.177 | 1144.089 | 1145.897 | 1090.999 | 3.719606 | 19.78199 | 43 | 23 | 18 | 23 | 22 | 19 | 55 | 1341 | 11 | 726
3.4103 | 2.052 | 0.6266 | 0.0346 | 0.1351 | 0.0923 | 0.13 | 0.0096 | 0.0923 | 0.0235 | 0.0016 | 0.001 | 0.0001 | 0.0337 | 0.0214 | 0.0027 | 1156.106 | 1149.352 | 1142.616 | 1144.56 | 1146.277 | 1097.012 | 3.661758 | 22.82827 | 48 | 19 | 16 | 28 | 22 | 23 | 58 | 1355 | 11 | 720
3.4304 | 2.0789 | 0.6297 | 0.0343 | 0.1282 | 0.0964 | 0.1348 | 0.0091 | 0.0981 | 0.023 | 0.0001 | 0.001 | 0.0001 | 0.0346 | 0.0216 | 0.0027 | 1157.854 | 1149.949 | 1140.5 | 1144.126 | 1145.471 | 1091.698 | 4.971447 | 26.23157 | 40 | 19 | 14 | 28 | 24 | 15 | 51 | 1360 | 11 | 726
3.382 | 2.0176 | 0.6471 | 0.0352 | 0.1399 | 0.0926 | 0.1372 | 0.0089 | 0.097 | 0.0221 | 0.0001 | 0.0011 | 0.0001 | 0.0352 | 0.0207 | 0.0027 | 1152.827 | 1147.12 | 1141.159 | 1143.399 | 1145.116 | 1091.365 | 3.957153 | 18.98476 | 41 | 17 | 14 | 27 | 20 | 20 | 52 | 1354 | 11 | 732
3.3505 | 1.9895 | 0.6093 | 0.0344 | 0.1302 | 0.0933 | 0.1384 | 0.0084 | 0.0962 | 0.0215 | 0.0001 | 0.0009 | 0.0001 | 0.0346 | 0.0203 | 0.0027 | 1150.694 | 1145.253 | 1139.584 | 1142.705 | 1144.461 | 1082.263 | 4.876711 | 16.2356 | 35 | 23 | 13 | 23 | 14 | 12 | 50 | 1357 | 11 | 732
3.3594 | 1.9478 | 0.6044 | 0.0356 | 0.129 | 0.0944 | 0.1448 | 0.0084 | 0.096 | 0.0208 | 0.0001 | 0.0009 | 0.0001 | 0.0354 | 0.0203 | 0.0028 | 1152.065 | 1144.265 | 1140.3 | 1142.198 | 1143.102 | 1078.346 | 2.802207 | 15.95912 | 32 | 17 | 14 | 14 | 17 | 11 | 44 | 1360 | 11 | 724
3.4023 | 1.9282 | 0.5962 | 0.0354 | 0.1313 | 0.0908 | 0.144 | 0.0136 | 0.0934 | 0.0202 | 0.0001 | 0.001 | 0.0001 | 0.0357 | 0.0201 | 0.0028 | 1150.583 | 1147.14 | 1143.567 | 1144.659 | 1144.993 | 1094.471 | 1.426491 | 12.50385 | 52 | 19 | 15 | 32 | 36 | 12 | 63 | 1353 | 11 | 720
3.4361 | 2.0266 | 0.6441 | 0.0352 | 0.1258 | 0.0895 | 0.1544 | 0.0114 | 0.0966 | 0.0236 | 0.0001 | 0.001 | 0.0001 | 0.0372 | 0.0214 | 0.0031 | 1149.839 | 1147.415 | 1143.562 | 1145.524 | 1146.857 | 1094.374 | 3.294725 | 11.31708 | 50 | 20 | 12 | 29 | 23 | 20 | 61 | 1355 | 11 | 712
3.4964 | 2.0649 | 0.6486 | 0.033 | 0.1265 | 0.0899 | 0.1531 | 0.0107 | 0.0968 | 0.0242 | 0.0001 | 0.0009 | 0.0001 | 0.0369 | 0.0218 | 0.0031 | 1150.867 | 1146.164 | 1142.74 | 1144.703 | 1146.464 | 1088.541 | 3.723861 | 13.03849 | 39 | 15 | 14 | 15 | 17 | 16 | 49 | 1362 | 11 | 718
3.4211 | 2.0461 | 0.6516 | 0.0345 | 0.127 | 0.0891 | 0.1523 | 0.0096 | 0.096 | 0.0247 | 0.0001 | 0.0009 | 0.0001 | 0.0365 | 0.0218 | 0.0031 | 1152.545 | 1148.575 | 1143.338 | 1145.357 | 1146.49 | 1093.626 | 3.152224 | 15.62624 | 50 | 25 | 14 | 30 | 24 | 18 | 63 | 1364 | 11 | 710
3.4302 | 2.1069 | 0.6497 | 0.0333 | 0.1271 | 0.0983 | 0.1546 | 0.0095 | 0.0937 | 0.0252 | 0.0001 | 0.0009 | 0.0001 | 0.0364 | 0.0222 | 0.0031 | 1152.017 | 1146.986 | 1142.599 | 1145.059 | 1146.2 | 1094.623 | 3.601464 | 16.40963 | 47 | 19 | 19 | 27 | 26 | 16 | 58 | 1368 | 8.8 | 712
3.4069 | 2.1461 | 0.6578 | 0.0347 | 0.1295 | 0.1016 | 0.149 | 0.0091 | 0.0895 | 0.0247 | 0.0001 | 0.0011 | 0.0001 | 0.0379 | 0.0224 | 0.0031 | 1151.462 | 1147.95 | 1144.029 | 1146.257 | 1147.021 | 1096.452 | 2.991325 | 13.51062 | 52 | 21 | 15 | 26 | 32 | 15 | 63 | 1347 | 8.8 | 716
3.3735 | 2.0985 | 0.661 | 0.0359 | 0.1283 | 0.096 | 0.1212 | 0.0089 | 0.0883 | 0.0249 | 0.0001 | 0.0011 | 0.0001 | 0.0382 | 0.0227 | 0.0031 | 1151.456 | 1147.972 | 1143.171 | 1145.287 | 1146.602 | 1095.839 | 3.430484 | 14.89579 | 50 | 21 | 15 | 32 | 24 | 17 | 61 | 1358 | 8.8 | 718
3.431 | 2.0726 | 0.65 | 0.0357 | 0.1362 | 0.0904 | 0.129 | 0.0082 | 0.085 | 0.024 | 0.0001 | 0.0009 | 0.0001 | 0.0369 | 0.0222 | 0.0029 | 1150.422 | 1148.263 | 1142.685 | 1144.347 | 1145.142 | 1095.376 | 2.456093 | 14.05455 | 51 | 21 | 9 | 42 | 23 | 14 | 62 | 1349 | 8.8 | 720
3.41 | 2.0444 | 0.6503 | 0.036 | 0.1321 | 0.093 | 0.1334 | 0.008 | 0.0856 | 0.0238 | 0.0001 | 0.001 | 0.0001 | 0.0366 | 0.0221 | 0.003 | 1151.832 | 1146.817 | 1142.538 | 1144.949 | 1146.133 | 1096.056 | 3.595065 | 16.66337 | 49 | 19 | 19 | 27 | 24 | 17 | 59 | 1352 | 8.8 | 712
3.4143 | 1.9932 | 0.6379 | 0.0357 | 0.1345 | 0.0995 | 0.1354 | 0.008 | 0.0858 | 0.0237 | 0.0001 | 0.0008 | 0.0001 | 0.0349 | 0.0218 | 0.0029 | 1150.892 | 1148.062 | 1143.357 | 1145.396 | 1147.295 | 1093.197 | 3.937583 | 13.06021 | 52 | 23 | 14 | 32 | 19 | 22 | 65 | 1351 | 8.8 | 712
3.4691 | 1.9226 | 0.6117 | 0.0364 | 0.1341 | 0.0952 | 0.1372 | 0.0148 | 0.0874 | 0.0225 | 0.0001 | 0.0009 | 0.0001 | 0.0341 | 0.0214 | 0.0028 | 1149.133 | 1145.081 | 1142.057 | 1144.312 | 1145.63 | 1093.848 | 3.573796 | 12.79991 | 46 | 18 | 20 | 26 | 22 | 15 | 56 | 1347 | 8.8 | 720
3.4465 | 1.8944 | 0.6172 | 0.0368 | 0.1312 | 0.0901 | 0.1364 | 0.0186 | 0.0904 | 0.0226 | 0.0001 | 0.0008 | 0.0001 | 0.0334 | 0.0215 | 0.0028 | 1150.827 | 1146.317 | 1142.104 | 1144.788 | 1146.495 | 1090.41 | 4.390991 | 14.4368 | 41 | 21 | 17 | 29 | 20 | 17 | 53 | 1350 | 8.8 | 724
3.4025 | 1.884 | 0.6076 | 0.0371 | 0.1324 | 0.0917 | 0.1384 | 0.0222 | 0.0922 | 0.0223 | 0.0001 | 0.001 | 0.0001 | 0.0336 | 0.0214 | 0.0028 | 1150.903 | 1147.072 | 1142.634 | 1144.747 | 1146.205 | 1092.133 | 3.571895 | 14.07159 | 47 | 18 | 16 | 29 | 21 | 17 | 58 | 1360 | 8.8 | 720
3.418 | 1.8955 | 0.6009 | 0.036 | 0.1335 | 0.0963 | 0.1253 | 0.027 | 0.0873 | 0.0214 | 0.0001 | 0.0009 | 0.0001 | 0.0335 | 0.0207 | 0.0027 | 1151.193 | 1146.121 | 1142.222 | 1144.489 | 1146.033 | 1093.511 | 3.81081 | 15.55144 | 45 | 18 | 18 | 26 | 25 | 18 | 56 | 1355 | 8.8 | 722
3.4753 | 1.9317 | 0.6142 | 0.037 | 0.1327 | 0.0884 | 0.1141 | 0.0268 | 0.0848 | 0.0216 | 0.0001 | 0.0011 | 0.0001 | 0.0341 | 0.0209 | 0.0027 | 1150.222 | 1146.924 | 1142.944 | 1144.694 | 1145.673 | 1092.715 | 2.729179 | 12.65722 | 52 | 21 | 17 | 32 | 25 | 16 | 64 | 1355 | 8.8 | 720
3.4282 | 2.0777 | 0.6264 | 0.035 | 0.1267 | 0.0951 | 0.1186 | 0.0085 | 0.0932 | 0.0207 | 0.0001 | 0.0011 | 0.0001 | 0.0402 | 0.0215 | 0.0021 | 1149.661 | 1146.985 | 1143.786 | 1145.523 | 1146.233 | 1093.98 | 2.447132 | 10.55116 | 48 | 19 | 17 | 32 | 26 | 15 | 59 | 1345 | 11 | 720
3.4327 | 2.0056 | 0.6231 | 0.0365 | 0.1334 | 0.1023 | 0.1361 | 0.0084 | 0.094 | 0.0202 | 0.0001 | 0.0012 | 0.0001 | 0.0389 | 0.0206 | 0.0022 | 1150.605 | 1146.44 | 1142.721 | 1144.717 | 1146.263 | 1092.391 | 3.541569 | 13.54255 | 48 | 23 | 17 | 26 | 22 | 19 | 61 | 1348 | 11 | 730
3.4154 | 1.9667 | 0.6203 | 0.0363 | 0.1363 | 0.1011 | 0.1342 | 0.0083 | 0.0883 | 0.0201 | 0.0001 | 0.0012 | 0.0001 | 0.0391 | 0.0206 | 0.0022 | 1150.449 | 1146.199 | 1142.028 | 1145.158 | 1146.313 | 1091.533 | 4.284249 | 14.29288 | 40 | 18 | 16 | 28 | 20 | 13 | 51 | 1356 | 8.8 | 720
3.4811 | 2.0045 | 0.6254 | 0.0303 | 0.1339 | 0.1252 | 0.2176 | 0.0078 | 0.0742 | 0.0211 | 0.0014 | 0.0012 | 0.0001 | 0.0404 | 0.0135 | 0.0021 | 1154.166 | 1150.057 | 1144.027 | 1145.81 | 1146.645 | 1095.36 | 2.617919 | 17.24127 | 55 | 18 | 14 | 39 | 30 | 18 | 65 | 1355 | 11 | 722
3.4495 | 1.9984 | 0.6527 | 0.0288 | 0.1269 | 0.1148 | 0.1869 | 0.0071 | 0.0724 | 0.0217 | 0.0013 | 0.0009 | 0.0001 | 0.0384 | 0.0137 | 0.0021 | 1154.513 | 1149.624 | 1142.71 | 1144.75 | 1145.643 | 1090.718 | 2.933043 | 18.50112 | 50 | 23 | 14 | 38 | 29 | 15 | 64 | 1347 | 11 | 722
3.444 | 1.9672 | 0.6268 | 0.0289 | 0.1273 | 0.0958 | 0.1525 | 0.0067 | 0.0739 | 0.0211 | 0.0014 | 0.0009 | 0.0001 | 0.0369 | 0.0133 | 0.0023 | 1154.157 | 1148.248 | 1142.106 | 1144.738 | 1146.184 | 1093.168 | 4.078632 | 19.75955 | 50 | 20 | 16 | 31 | 29 | 20 | 62 | 1356 | 11 | 716
3.4479 | 1.8986 | 0.6319 | 0.0302 | 0.1331 | 0.0906 | 0.1347 | 0.0063 | 0.0776 | 0.0206 | 0.0018 | 0.0011 | 0.0001 | 0.036 | 0.0129 | 0.0024 | 1152.511 | 1148.704 | 1143.559 | 1145.717 | 1146.679 | 1095.303 | 3.120677 | 15.64895 | 52 | 25 | 13 | 33 | 29 | 18 | 64 | 1350 | 11 | 714
3.5365 | 1.8698 | 0.6466 | 0.0301 | 0.132 | 0.1001 | 0.1378 | 0.006 | 0.0778 | 0.0206 | 0.0012 | 0.0011 | 0.0001 | 0.0345 | 0.0126 | 0.0026 | 1152.223 | 1147.967 | 1141.118 | 1143.733 | 1145.04 | 1085.35 | 3.922123 | 16.60598 | 53 | 25 | 14 | 36 | 22 | 18 | 68 | 1365 | 11 | 722
3.52 | 1.8833 | 0.6558 | 0.0297 | 0.1238 | 0.0927 | 0.1457 | 0.0059 | 0.0779 | 0.0209 | 0.0015 | 0.0012 | 0.0001 | 0.0334 | 0.0128 | 0.0026 | 1152.814 | 1148.725 | 1141.705 | 1144.326 | 1145.679 | 1092.852 | 3.973507 | 18.52647 | 53 | 23 | 12 | 34 | 27 | 17 | 66 | 1347 | 11 | 722
3.4453 | 1.9696 | 0.6111 | 0.0316 | 0.1325 | 0.0968 | 0.1206 | 0.0067 | 0.0809 | 0.0232 | 0.0021 | 0.001 | 0.0001 | 0.0518 | 0.0196 | 0.0026 | 1152.706 | 1149.289 | 1144.047 | 1145.517 | 1146.971 | 1093.395 | 2.924579 | 14.60036 | 51 | 21 | 13 | 36 | 19 | 22 | 63 | 1350 | 10.5 | 712
3.5123 | 1.916 | 0.5993 | 0.0323 | 0.1375 | 0.0865 | 0.1124 | 0.0068 | 0.083 | 0.022 | 0.0017 | 0.001 | 0.0001 | 0.0516 | 0.0196 | 0.0025 | 1154.077 | 1148.913 | 1143.417 | 1144.968 | 1146.274 | 1091.921 | 2.857236 | 17.15051 | 51 | 25 | 16 | 31 | 20 | 19 | 65 | 1356 | 10.5 | 710
3.489 | 1.9832 | 0.6362 | 0.0306 | 0.1447 | 0.0914 | 0.1316 | 0.0067 | 0.0821 | 0.0233 | 0.0031 | 0.001 | 0.0001 | 0.0516 | 0.0206 | 0.0026 | 1150.715 | 1147.929 | 1143.21 | 1145.206 | 1146.855 | 1093.782 | 3.645193 | 13.18354 | 52 | 23 | 12 | 29 | 19 | 19 | 64 | 1356 | 10.5 | 718
3.4873 | 1.9549 | 0.6485 | 0.0314 | 0.1568 | 0.0915 | 0.1373 | 0.0068 | 0.0829 | 0.0233 | 0.0016 | 0.0011 | 0.0001 | 0.0521 | 0.0202 | 0.0025 | 1151.994 | 1148.359 | 1144.305 | 1146.248 | 1147.354 | 1094.518 | 3.049173 | 13.37754 | 49 | 21 | 16 | 32 | 23 | 17 | 61 | 1357 | 10.5 | 712
3.5355 | 1.8912 | 0.6489 | 0.0292 | 0.1484 | 0.093 | 0.1391 | 0.007 | 0.082 | 0.0231 | 0.0022 | 0.0006 | 0.0001 | 0.0523 | 0.0198 | 0.0024 | 1152.201 | 1149.179 | 1144.617 | 1145.94 | 1146.754 | 1090.223 | 2.136638 | 12.2358 | 53 | 29 | 13 | 34 | 24 | 17 | 69 | 1353 | 10.5 | 710
3.4954 | 1.8714 | 0.6037 | 0.0307 | 0.1439 | 0.0946 | 0.1409 | 0.0073 | 0.0833 | 0.023 | 0.0014 | 0.001 | 0.0001 | 0.0531 | 0.0194 | 0.0025 | 1152.614 | 1147.864 | 1142.529 | 1145.126 | 1146.14 | 1089.565 | 3.610579 | 15.99627 | 48 | 28 | 14 | 24 | 25 | 15 | 64 | 1357 | 10.5 | 720
3.4983 | 1.918 | 0.6208 | 0.0307 | 0.1484 | 0.0942 | 0.145 | 0.0079 | 0.0836 | 0.0236 | 0.0018 | 0.0011 | 0.0001 | 0.0543 | 0.0199 | 0.0026 | 1152.474 | 1148.802 | 1143.534 | 1144.996 | 1145.87 | 1091.18 | 2.335733 | 14.58527 | 55 | 30 | 13 | 34 | 26 | 18 | 71 | 1350 | 10.5 | 724
3.4801 | 1.8957 | 0.6148 | 0.0311 | 0.1424 | 0.095 | 0.1414 | 0.0079 | 0.0819 | 0.0233 | 0.0019 | 0.0012 | 0.0001 | 0.0549 | 0.02 | 0.0026 | 1151.938 | 1148.758 | 1144.084 | 1145.385 | 1145.681 | 1094.668 | 1.597453 | 13.71419 | 56 | 24 | 13 | 40 | 29 | 9 | 68 | 1355 | 10.5 | 720
3.5193 | 1.9234 | 0.6189 | 0.0307 | 0.1368 | 0.0915 | 0.1408 | 0.0079 | 0.0808 | 0.0228 | 0.0023 | 0.001 | 0.0001 | 0.0555 | 0.02 | 0.0027 | 1153.393 | 1149.562 | 1143.884 | 1146.014 | 1147.329 | 1094.08 | 3.445563 | 16.03239 | 46 | 17 | 14 | 34 | 22 | 18 | 56 | 1354 | 10.5 | 724
3.5411 | 1.9268 | 0.6237 | 0.0302 | 0.1307 | 0.0912 | 0.137 | 0.0076 | 0.0802 | 0.0229 | 0.0016 | 0.001 | 0.0001 | 0.0551 | 0.0197 | 0.0027 | 1151.462 | 1146.71 | 1143.495 | 1145.844 | 1147.351 | 1095.043 | 3.855676 | 14.121 | 48 | 19 | 21 | 24 | 23 | 17 | 59 | 1362 | 10.5 | 722
3.5233 | 2.0045 | 0.6223 | 0.0298 | 0.1342 | 0.0897 | 0.1392 | 0.0074 | 0.0778 | 0.0231 | 0.0019 | 0.0009 | 0.0001 | 0.0547 | 0.0202 | 0.0028 | 1150.258 | 1148.244 | 1144.845 | 1146.875 | 1148.051 | 1090.398 | 3.206718 | 9.043179 | 50 | 14 | 11 | 31 | 25 | 16 | 61 | 1360 | 10.5 | 716
3.4966 | 2.0277 | 0.6303 | 0.0296 | 0.1326 | 0.0894 | 0.1381 | 0.007 | 0.0773 | 0.0232 | 0.0017 | 0.0009 | 0.0001 | 0.0541 | 0.0203 | 0.0029 | 1150.473 | 1148.156 | 1144.636 | 1146.39 | 1146.988 | 1093.451 | 2.352219 | 10.23659 | 51 | 22 | 12 | 35 | 31 | 15 | 63 | 1354 | 10.5 | 711
3.4913 | 2.0205 | 0.6272 | 0.031 | 0.1382 | 0.0914 | 0.143 | 0.0071 | 0.0754 | 0.0231 | 0.0016 | 0.0011 | 0.0001 | 0.0545 | 0.0201 | 0.0028 | 1150.647 | 1147.666 | 1145.045 | 1147.25 | 1148.322 | 1097.936 | 3.277316 | 10.62709 | 46 | 18 | 15 | 28 | 24 | 16 | 56 | 1364 | 10.5 | 716
4.0255 | 2.029 | 0.6474 | 0.0243 | 0.1514 | 0.0971 | 0.1881 | 0.0062 | 0.0663 | 0.0249 | 0.0111 | 0.0005 | 0.0001 | 0.0533 | 0.0187 | 0.0024 | 1154.661 | 1150.639 | 1145.311 | 1147.111 | 1148.186 | 1092.399 | 2.874599 | 15.01694 | 56 | 14 | 15 | 34 | 24 | 16 | 66 | 1352 | 10.5 | 710
3.4673 | 2.0367 | 0.634 | 0.0311 | 0.1348 | 0.1042 | 0.1451 | 0.0073 | 0.0713 | 0.0236 | 0.0026 | 0.0011 | 0.0001 | 0.0555 | 0.02 | 0.0028 | 1156.546 | 1151.589 | 1145.129 | 1146.857 | 1147.989 | 1096.086 | 2.860344 | 18.88355 | 52 | 23 | 15 | 38 | 22 | 17 | 64 | 1360 | 10.5 | 710
3.4501 | 2.0344 | 0.6221 | 0.0299 | 0.1292 | 0.1009 | 0.1451 | 0.0068 | 0.0683 | 0.0236 | 0.0016 | 0.0008 | 0.0001 | 0.0543 | 0.0197 | 0.0027 | 1153.497 | 1150.228 | 1145.007 | 1146.433 | 1148.023 | 1096.752 | 3.015556 | 14.96144 | 53 | 19 | 15 | 36 | 19 | 20 | 64 | 1365 | 10.5 | 724
3.4413 | 1.9656 | 0.6003 | 0.0308 | 0.1303 | 0.0933 | 0.1381 | 0.0075 | 0.0673 | 0.0229 | 0.0021 | 0.0009 | 0.0001 | 0.0542 | 0.0194 | 0.0027 | 1150.225 | 1148.287 | 1146.17 | 1146.975 | 1147.552 | 1092.975 | 1.381771 | 7.083372 | 55 | 44 | 19 | 29 | 23 | 18 | 74 | 1350 | 10.5 | 712
3.5617 | 1.9177 | 0.6067 | 0.0321 | 0.125 | 0.0989 | 0.1343 | 0.0078 | 0.0756 | 0.0235 | 0.0018 | 0.001 | 0.0001 | 0.0511 | 0.0192 | 0.0026 | 1146.442 | 1144.63 | 1142.678 | 1144.217 | 1144.597 | 1090.527 | 1.918597 | 6.73233 | 51 | 27 | 18 | 30 | 26 | 11 | 65 | 1357 | 10.5 | 706
3.48 | 1.9121 | 0.6132 | 0.0333 | 0.1238 | 0.1094 | 0.1346 | 0.0075 | 0.0808 | 0.0235 | 0.0017 | 0.001 | 0.0001 | 0.05 | 0.0196 | 0.0026 | 1150.484 | 1147.472 | 1142.358 | 1144.498 | 1145.672 | 1090.924 | 3.314164 | 13.64335 | 47 | 22 | 11 | 35 | 21 | 16 | 60 | 1350 | 10.5 | 718
3.4558 | 1.9064 | 0.6128 | 0.0343 | 0.1249 | 0.1106 | 0.1394 | 0.0075 | 0.0804 | 0.0229 | 0.002 | 0.0012 | 0.0001 | 0.0507 | 0.0194 | 0.0025 | 1152.583 | 1148.786 | 1143.082 | 1144.129 | 1144.463 | 1090.187 | 1.38092 | 15.22773 | 52 | 27 | 13 | 37 | 29 | 13 | 68 | 1359 | 10.5 | 712
3.5137 | 1.915 | 0.6321 | 0.0308 | 0.1293 | 0.0901 | 0.1279 | 0.0082 | 0.0726 | 0.0223 | 0.003 | 0.0008 | 0.0001 | 0.05 | 0.02 | 0.003 | 1150.097 | 1147.359 | 1143.974 | 1145.163 | 1146.167 | 1092.525 | 2.192711 | 10.636 | 50 | 23 | 15 | 35 | 27 | 22 | 63 | 1359 | 10.5 | 698
3.5005 | 1.9018 | 0.6387 | 0.0332 | 0.1292 | 0.0874 | 0.1279 | 0.0076 | 0.0707 | 0.0225 | 0.0015 | 0.0009 | 0.0001 | 0.0496 | 0.0196 | 0.003 | 1149.8 | 1146.834 | 1143.752 | 1145.001 | 1146.218 | 1094.179 | 2.466662 | 10.87432 | 51 | 28 | 15 | 33 | 25 | 21 | 65 | 1362 | 10.5 | 716
3.5229 | 2.0467 | 0.6522 | 0.0267 | 0.105 | 0.0926 | 0.123 | 0.0072 | 0.0678 | 0.0241 | 0.0026 | 0.0004 | 0.0001 | 0.0464 | 0.0205 | 0.0032 | 1150.26 | 1146.61 | 1142.685 | 1144.091 | 1145.77 | 1091.028 | 3.085301 | 12.78959 | 51 | 28 | 15 | 31 | 19 | 25 | 67 | 1356 | 10.5 | 710
3.4255 | 1.9494 | 0.6322 | 0.0335 | 0.1216 | 0.0938 | 0.1453 | 0.0083 | 0.0717 | 0.023 | 0.0027 | 0.001 | 0.0001 | 0.051 | 0.0193 | 0.003 | 1152.234 | 1148.902 | 1144.162 | 1146.145 | 1147.585 | 1092.561 | 3.422353 | 13.52665 | 50 | 25 | 14 | 33 | 21 | 21 | 64 | 1365 | 10.5 | 710
3.4451 | 1.9839 | 0.6566 | 0.0326 | 0.1191 | 0.0912 | 0.14 | 0.0082 | 0.0774 | 0.0237 | 0.0017 | 0.0012 | 0.0001 | 0.0505 | 0.0192 | 0.0029 | 1150.828 | 1147.745 | 1143.359 | 1145.282 | 1146.885 | 1094.111 | 3.526451 | 13.16883 | 53 | 23 | 14 | 35 | 20 | 19 | 65 | 1368 | 10.5 | 714
3.4723 | 2.0381 | 0.6598 | 0.0322 | 0.1194 | 0.0895 | 0.1437 | 0.0071 | 0.0784 | 0.0234 | 0.0014 | 0.0011 | 0.0001 | 0.0497 | 0.0191 | 0.0027 | 1149.794 | 1147.749 | 1145.593 | 1146.38 | 1146.899 | 1093.269 | 1.305693 | 7.431232 | 52 | 27 | 11 | 34 | 24 | 17 | 66 | 1352 | 10.5 | 712
3.4601 | 1.9215 | 0.6057 | 0.035 | 0.1263 | 0.0896 | 0.1196 | 0.0065 | 0.0765 | 0.022 | 0.002 | 0.0012 | 0.0001 | 0.047 | 0.0195 | 0.0029 | 1150.132 | 1147.089 | 1143.085 | 1144.336 | 1145.863 | 1094.249 | 2.778242 | 12.61113 | 52 | 24 | 12 | 33 | 21 | 24 | 64 | 1361 | 11 | 710
3.4592 | 1.97 | 0.6038 | 0.0328 | 0.1238 | 0.0897 | 0.1158 | 0.006 | 0.0742 | 0.0228 | 0.0018 | 0.0009 | 0.0001 | 0.0441 | 0.0201 | 0.003 | 1150.392 | 1147.668 | 1143.755 | 1146.007 | 1146.728 | 1093.246 | 2.973162 | 11.61308 | 51 | 23 | 12 | 31 | 27 | 14 | 64 | 1361 | 11 | 712
3.43 | 2.019 | 0.612 | 0.0333 | 0.136 | 0.091 | 0.1219 | 0.0051 | 0.0855 | 0.0253 | 0.0018 | 0.0008 | 0.0001 | 0.0427 | 0.0198 | 0.003 | 1152.085 | 1147.708 | 1142.096 | 1144.978 | 1146.304 | 1094.283 | 4.207815 | 17.28219 | 43 | 16 | 14 | 28 | 24 | 16 | 52 | 1352 | 11 | 718
3.414 | 2.0783 | 0.6289 | 0.0341 | 0.1375 | 0.0934 | 0.1235 | 0.0058 | 0.087 | 0.0262 | 0.003 | 0.0011 | 0.0001 | 0.0442 | 0.0199 | 0.0031 | 1151.131 | 1147.043 | 1142.696 | 1144.352 | 1146.693 | 1092.432 | 3.997185 | 14.37096 | 47 | 20 | 15 | 26 | 19 | 26 | 58 | 1363 | 11 | 720
3.4277 | 2.1039 | 0.6268 | 0.0334 | 0.1313 | 0.095 | 0.1242 | 0.0061 | 0.0865 | 0.0266 | 0.002 | 0.001 | 0.0001 | 0.0455 | 0.0196 | 0.003 | 1148.953 | 1145.495 | 1140.883 | 1143.488 | 1144.848 | 1091.143 | 3.965949 | 13.95977 | 42 | 20 | 12 | 27 | 23 | 15 | 53 | 1360 | 11 | 714
3.3518 | 2.0881 | 0.6386 | 0.0339 | 0.1307 | 0.0964 | 0.1188 | 0.0058 | 0.0847 | 0.0268 | 0.0022 | 0.0012 | 0.0001 | 0.0435 | 0.0191 | 0.0032 | 1152.05 | 1148.564 | 1143.396 | 1145.629 | 1146.75 | 1095.113 | 3.354306 | 15.19981 | 49 | 21 | 13 | 35 | 25 | 18 | 60 | 1358 | 11 | 712
3.3833 | 2.0545 | 0.6521 | 0.0351 | 0.1324 | 0.0919 | 0.1208 | 0.0059 | 0.0836 | 0.0262 | 0.0022 | 0.0012 | 0.0001 | 0.0439 | 0.0188 | 0.0032 | 1151.582 | 1146.063 | 1141.805 | 1143.887 | 1146.34 | 1093.065 | 4.535419 | 16.70837 | 41 | 18 | 17 | 27 | 16 | 21 | 52 | 1362 | 11 | 716
3.3896 | 2.018 | 0.6633 | 0.0347 | 0.1285 | 0.089 | 0.1206 | 0.0058 | 0.0826 | 0.0262 | 0.0018 | 0.0012 | 0.0001 | 0.0435 | 0.0188 | 0.0032 | 1155.397 | 1151.117 | 1145.035 | 1146.54 | 1147.277 | 1092.588 | 2.242151 | 16.49686 | 53 | 24 | 13 | 37 | 27 | 15 | 68 | 1350 | 11 | 712
3.3978 | 1.9834 | 0.6379 | 0.034 | 0.1335 | 0.0848 | 0.1231 | 0.0059 | 0.0818 | 0.0253 | 0.0022 | 0.0012 | 0.0001 | 0.0432 | 0.0184 | 0.0032 | 1153.818 | 1148.059 | 1142.595 | 1145.264 | 1146.935 | 1092.356 | 4.340389 | 18.26012 | 45 | 16 | 14 | 24 | 26 | 16 | 55 | 1346 | 11 | 710
3.467 | 1.9528 | 0.6397 | 0.0331 | 0.132 | 0.0819 | 0.1221 | 0.0054 | 0.0807 | 0.0254 | 0.0014 | 0.0005 | 0.0001 | 0.0422 | 0.0182 | 0.0031 | 1152.088 | 1148.46 | 1143.205 | 1145.012 | 1146.33 | 1089.869 | 3.124841 | 14.27616 | 44 | 18 | 12 | 29 | 16 | 15 | 56 | 1353 | 11 | 712
3.5001 | 2.0331 | 0.6676 | 0.0308 | 0.1224 | 0.0806 | 0.1196 | 0.0053 | 0.0806 | 0.026 | 0.0017 | 0.0009 | 0.0001 | 0.0411 | 0.0189 | 0.0034 | 1150.335 | 1146.973 | 1143.236 | 1146.549 | 1147.262 | 1091.588 | 4.026694 | 12.08384 | 48 | 18 | 16 | 25 | 28 | 12 | 60 | 1350 | 11 | 710
3.4521 | 1.986 | 0.633 | 0.0326 | 0.1268 | 0.0867 | 0.1263 | 0.0056 | 0.0829 | 0.0259 | 0.0018 | 0.001 | 0.0001 | 0.0422 | 0.0187 | 0.0033 | 1150.014 | 1147.161 | 1142.758 | 1144.637 | 1146.683 | 1092.722 | 3.92479 | 12.6651 | 46 | 19 | 12 | 30 | 21 | 24 | 57 | 1344 | 11 | 710
3.4652 | 1.9759 | 0.6287 | 0.0339 | 0.1258 | 0.0953 | 0.131 | 0.0055 | 0.0838 | 0.026 | 0.0015 | 0.001 | 0.0001 | 0.0428 | 0.0186 | 0.0033 | 1150.936 | 1147.282 | 1142.157 | 1144.246 | 1145.444 | 1091.358 | 3.287441 | 14.7357 | 49 | 24 | 13 | 31 | 27 | 18 | 62 | 1354 | 11 | 706
3.4614 | 1.9193 | 0.6247 | 0.0334 | 0.1278 | 0.0824 | 0.1178 | 0.0052 | 0.0881 | 0.0258 | 0.0012 | 0.0011 | 0.0001 | 0.0431 | 0.0196 | 0.0033 | 1148.936 | 1144.935 | 1142.887 | 1145.121 | 1146.459 | 1093.319 | 3.57222 | 10.87537 | 49 | 23 | 21 | 19 | 27 | 21 | 62 | 1350 | 11 | 706
3.4931 | 1.8976 | 0.6255 | 0.0334 | 0.1307 | 0.0896 | 0.116 | 0.0057 | 0.0955 | 0.0238 | 0.0023 | 0.0011 | 0.0001 | 0.0425 | 0.0196 | 0.0032 | 1151.548 | 1147.973 | 1144.195 | 1145.433 | 1145.684 | 1093.047 | 1.488753 | 12.56965 | 57 | 22 | 18 | 32 | 35 | 10 | 70 | 1365 | 11 | 716
3.4763 | 1.9274 | 0.6126 | 0.0315 | 0.1296 | 0.0892 | 0.115 | 0.0054 | 0.0965 | 0.0237 | 0.0014 | 0.0009 | 0.0001 | 0.0417 | 0.0194 | 0.0031 | 1150.297 | 1146.625 | 1142.587 | 1144.897 | 1145.737 | 1091.721 | 3.149934 | 13.16198 | 51 | 27 | 16 | 33 | 30 | 15 | 65 | 1357 | 11 | 720
3.5059 | 1.9676 | 0.6142 | 0.0305 | 0.1277 | 0.0989 | 0.1151 | 0.0054 | 0.0959 | 0.0243 | 0.0022 | 0.0007 | 0.0001 | 0.0412 | 0.0198 | 0.0032 | 1149.307 | 1146.595 | 1142.601 | 1144.327 | 1146.193 | 1091.766 | 3.592213 | 11.65397 | 48 | 20 | 11 | 34 | 18 | 22 | 60 | 1360 | 11 | 716
3.5097 | 1.9611 | 0.6236 | 0.0332 | 0.1296 | 0.094 | 0.1216 | 0.0051 | 0.0943 | 0.0247 | 0.003 | 0.0011 | 0.0001 | 0.0412 | 0.0196 | 0.0031 | 1148.998 | 1146.457 | 1143.042 | 1145.183 | 1146.668 | 1095.653 | 3.625527 | 11.16469 | 45 | 18 | 12 | 29 | 19 | 17 | 55 | 1355 | 11 | 714
3.4953 | 2.044 | 0.6409 | 0.0323 | 0.1275 | 0.0866 | 0.124 | 0.0051 | 0.0931 | 0.0255 | 0.0028 | 0.001 | 0.0001 | 0.0418 | 0.0198 | 0.0032 | 1148.739 | 1146.619 | 1143.021 | 1144.913 | 1146.344 | 1092.233 | 3.323319 | 10.11947 | 50 | 25 | 12 | 31 | 25 | 20 | 64 | 1351 | 11 | 714
3.4658 | 2.0403 | 0.6352 | 0.0322 | 0.1297 | 0.0845 | 0.1233 | 0.005 | 0.0943 | 0.025 | 0.0034 | 0.0011 | 0.0001 | 0.0422 | 0.0199 | 0.0031 | 1151.871 | 1148.38 | 1142.766 | 1145.599 | 1146.814 | 1093.208 | 4.048672 | 15.52207 | 46 | 17 | 12 | 33 | 24 | 15 | 56 | 1357 | 11 | 702
3.4359 | 2.069 | 0.6433 | 0.0329 | 0.1295 | 0.0837 | 0.1208 | 0.0046 | 0.0954 | 0.0253 | 0.0022 | 0.0009 | 0.0001 | 0.0415 | 0.02 | 0.003 | 1155.238 | 1149.283 | 1143.754 | 1145.743 | 1147.045 | 1093.328 | 3.290889 | 18.5488 | 48 | 20 | 18 | 29 | 23 | 17 | 59 | 1358 | 11 | 722
3.4625 | 2.0315 | 0.6239 | 0.0317 | 0.1275 | 0.0949 | 0.1145 | 0.0046 | 0.0979 | 0.0245 | 0.0021 | 0.0005 | 0.0001 | 0.0415 | 0.0198 | 0.0028 | 1153.967 | 1149.485 | 1143.232 | 1146.076 | 1147.494 | 1092.893 | 4.262432 | 17.57751 | 45 | 17 | 14 | 32 | 23 | 15 | 55 | 1360 | 11 | 726
3.4569 | 2.0954 | 0.6323 | 0.0342 | 0.1276 | 0.0951 | 0.1188 | 0.005 | 0.0936 | 0.0244 | 0.0023 | 0.0011 | 0.0001 | 0.0419 | 0.0201 | 0.0027 | 1152.344 | 1148.619 | 1144.494 | 1148.311 | 1148.976 | 1112.916 | 4.482531 | 19.91158 | 12 | 14 | 15 | 31 | 20 | 8 | 16 | 1350 | 11 | 710
3.4919 | 2.0522 | 0.6271 | 0.0343 | 0.1309 | 0.0972 | 0.1191 | 0.005 | 0.0934 | 0.0241 | 0.0025 | 0.0013 | 0.0001 | 0.042 | 0.0198 | 0.0026 | 1151.011 | 1146.502 | 1141.938 | 1143.971 | 1144.872 | 1087.902 | 2.933734 | 14.37684 | 50 | 30 | 17 | 32 | 26 | 14 | 67 | 1360 | 11 | 716
3.4246 | 2.0457 | 0.6302 | 0.0334 | 0.1322 | 0.0838 | 0.126 | 0.0047 | 0.0928 | 0.0237 | 0.0018 | 0.001 | 0.0001 | 0.0421 | 0.0198 | 0.0026 | 1150.162 | 1147.577 | 1142.585 | 1144.406 | 1145.098 | 1089.743 | 2.513719 | 12.54109 | 48 | 21 | 10 | 37 | 32 | 14 | 61 | 1356 | 11 | 712
3.4843 | 1.9222 | 0.6046 | 0.0248 | 0.1224 | 0.0828 | 0.1521 | 0.0044 | 0.0712 | 0.017 | 0.0002 | 0.001 | 0.0001 | 0.045 | 0.0088 | 0.0021 | 1153.345 | 1150.753 | 1146.641 | 1148.076 | 1148.902 | 1096.415 | 2.260501 | 11.77482 | 51 | 19 | 15 | 41 | 20 | 13 | 62 | 1348 | 11 | 714
3.5224 | 1.8962 | 0.6123 | 0.0249 | 0.1239 | 0.0802 | 0.1484 | 0.0045 | 0.0696 | 0.0169 | 0.0003 | 0.001 | 0.0001 | 0.0459 | 0.0087 | 0.0021 | 1154.928 | 1151.62 | 1146.647 | 1148.591 | 1149.465 | 1092.221 | 2.81749 | 13.20544 | 51 | 23 | 14 | 32 | 24 | 13 | 65 | 1357 | 10.6 | 718
3.5635 | 1.9224 | 0.6187 | 0.0245 | 0.1276 | 0.078 | 0.1434 | 0.0047 | 0.0618 | 0.0171 | 0.0006 | 0.001 | 0.0001 | 0.0468 | 0.0086 | 0.0022 | 1153.459 | 1151.266 | 1147.162 | 1148.539 | 1149.91 | 1094.886 | 2.747331 | 10.7497 | 54 | 20 | 14 | 36 | 22 | 21 | 66 | 1355 | 10.5 | 712
3.5759 | 2.0027 | 0.6481 | 0.0234 | 0.12 | 0.0798 | 0.1399 | 0.0044 | 0.06 | 0.018 | 0.0009 | 0.0009 | 0.0001 | 0.0469 | 0.0088 | 0.0022 | 1154.758 | 1152.029 | 1146.822 | 1148.41 | 1150.495 | 1097.609 | 3.672853 | 13.88506 | 50 | 20 | 13 | 42 | 11 | 25 | 62 | 1358 | 10.6 | 708
3.5405 | 1.9854 | 0.6538 | 0.0236 | 0.1289 | 0.1061 | 0.1473 | 0.0043 | 0.0599 | 0.019 | 0.0009 | 0.0009 | 0.0001 | 0.0453 | 0.0089 | 0.0027 | 1152.149 | 1149.404 | 1146.225 | 1148.231 | 1149.955 | 1094.726 | 3.729246 | 10.31601 | 49 | 23 | 14 | 25 | 21 | 19 | 62 | 1363 | 10.5 | 702
3.5239 | 2.05 | 0.6668 | 0.025 | 0.1235 | 0.0962 | 0.151 | 0.0041 | 0.0593 | 0.0194 | 0.0008 | 0.001 | 0.0001 | 0.0444 | 0.009 | 0.0028 | 1153.326 | 1150.505 | 1146.804 | 1148.635 | 1149.974 | 1092.036 | 3.16997 | 10.64211 | 51 | 25 | 15 | 28 | 22 | 19 | 66 | 1348 | 10.5 | 712
3.567 | 2.0806 | 0.6691 | 0.025 | 0.1197 | 0.0935 | 0.1546 | 0.0039 | 0.0583 | 0.0199 | 0.0009 | 0.0008 | 0.0001 | 0.0443 | 0.0089 | 0.0027 | 1152.028 | 1148.202 | 1146.059 | 1148.328 | 1149.78 | 1092.913 | 3.721719 | 10.09746 | 49 | 21 | 19 | 19 | 23 | 17 | 62 | 1356 | 10.5 | 712
3.5289 | 2.1281 | 0.6744 | 0.024 | 0.1185 | 0.0916 | 0.1528 | 0.0038 | 0.057 | 0.0208 | 0.0011 | 0.0008 | 0.0001 | 0.0434 | 0.0091 | 0.0027 | 1154.942 | 1151.294 | 1147.346 | 1148.139 | 1148.955 | 1093.52 | 1.609509 | 12.3674 | 62 | 25 | 14 | 30 | 17 | 24 | 76 | 1357 | 10.5 | 712
3.5847 | 2.1502 | 0.6762 | 0.0223 | 0.1158 | 0.0882 | 0.1447 | 0.0037 | 0.061 | 0.0221 | 0.0012 | 0.0006 | 0.0001 | 0.0424 | 0.0093 | 0.0025 | 1157.227 | 1152.837 | 1147.239 | 1148.347 | 1149.139 | 1092.785 | 1.899788 | 15.49979 | 57 | 27 | 14 | 32 | 23 | 21 | 73 | 1343 | 10.5 | 714
3.482 | 2.1083 | 0.6778 | 0.01 | 0.0731 | 0.0929 | 0.1467 | 0.0046 | 0.0682 | 0.0219 | 0.002 | 0.0001 | 0.0001 | 0.0436 | 0.0096 | 0.0026 | 1153.777 | 1150.145 | 1145.097 | 1146.97 | 1148.763 | 1092.101 | 3.666263 | 14.0746 | 48 | 27 | 11 | 26 | 19 | 26 | 63 | 1358 | 10.6 | 722
3.4066 | 2.0836 | 0.6478 | 0.0256 | 0.126 | 0.092 | 0.1476 | 0.0045 | 0.0677 | 0.0209 | 0.0011 | 0.0009 | 0.0001 | 0.0436 | 0.0094 | 0.0025 | 1154.075 | 1150.889 | 1147.514 | 1148.241 | 1148.939 | 1095.379 | 1.424836 | 11.17687 | 62 | 22 | 12 | 26 | 21 | 26 | 75 | 1353 | 10.5 | 714
3.4193 | 2.0585 | 0.6505 | 0.0251 | 0.1205 | 0.0914 | 0.1493 | 0.0043 | 0.0672 | 0.0211 | 0.0019 | 0.0006 | 0.0001 | 0.0437 | 0.0093 | 0.0026 | 1155.373 | 1151.447 | 1147.403 | 1148.449 | 1149.594 | 1095.995 | 2.190819 | 13.42266 | 52 | 20 | 13 | 24 | 21 | 23 | 64 | 1353 | 11 | 712
3.3527 | 2.0866 | 0.6621 | 0.026 | 0.1155 | 0.0926 | 0.1515 | 0.0041 | 0.0647 | 0.021 | 0.0005 | 0.0009 | 0.0001 | 0.0441 | 0.0093 | 0.0026 | 1155.864 | 1152.188 | 1147.919 | 1148.669 | 1149.267 | 1093.543 | 1.348264 | 12.74901 | 67 | 28 | 13 | 31 | 20 | 19 | 84 | 1357 | 11 | 720
3.4273 | 2.0263 | 0.648 | 0.0001 | 0.0427 | 0.0926 | 0.1372 | 0.0041 | 0.0654 | 0.0205 | 0.0008 | 0.0001 | 0.0001 | 0.0443 | 0.0088 | 0.0027 | 1156.37 | 1152.856 | 1147.604 | 1149.306 | 1149.675 | 1094.189 | 2.070894 | 14.09776 | 60 | 21 | 11 | 25 | 35 | 11 | 73 | 1357 | 11 | 716
3.3892 | 2.0392 | 0.6397 | 0.0242 | 0.1208 | 0.0903 | 0.1227 | 0.0043 | 0.0694 | 0.0204 | 0.001 | 0.0007 | 0.0001 | 0.0446 | 0.0088 | 0.0027 | 1157.775 | 1152.364 | 1147.403 | 1148.344 | 1149.365 | 1095.792 | 1.962205 | 16.73331 | 53 | 21 | 15 | 24 | 19 | 24 | 65 | 1353 | 11 | 722
3.4514 | 1.9398 | 0.6392 | 0.0246 | 0.1203 | 0.0873 | 0.1279 | 0.0042 | 0.0724 | 0.0204 | 0.0003 | 0.0007 | 0.0001 | 0.0446 | 0.0086 | 0.0026 | 1155.719 | 1151.405 | 1147.384 | 1147.928 | 1149.587 | 1096.504 | 2.20307 | 14.07606 | 59 | 21 | 16 | 23 | 11 | 36 | 71 | 1346 | 11 | 718
3.44 | 1.9544 | 0.643 | 0.0239 | 0.1214 | 0.0949 | 0.1477 | 0.0042 | 0.0735 | 0.0209 | 0.0008 | 0.0006 | 0.0001 | 0.0446 | 0.0088 | 0.0026 | 1154.529 | 1150.594 | 1147.324 | 1148.196 | 1148.752 | 1094.769 | 1.427364 | 12.05575 | 54 | 19 | 15 | 24 | 29 | 18 | 65 | 1351 | 11 | 718
3.5192 | 1.8804 | 0.6496 | 0.0243 | 0.1188 | 0.0897 | 0.1504 | 0.0045 | 0.0776 | 0.0207 | 0.0007 | 0.0007 | 0.0001 | 0.0466 | 0.0086 | 0.0025 | 1155.787 | 1149.398 | 1143.854 | 1146.095 | 1147.559 | 1091.792 | 3.704906 | 18.64749 | 36 | 20 | 14 | 22 | 24 | 20 | 48 | 1355 | 11 | 718
3.5672 | 1.8494 | 0.64 | 0.0245 | 0.1197 | 0.0952 | 0.1391 | 0.0054 | 0.0858 | 0.0199 | 0.0002 | 0.0009 | 0.0001 | 0.0511 | 0.0089 | 0.0025 | 1156.231 | 1151.151 | 1145.841 | 1147.658 | 1148.436 | 1092.589 | 2.595511 | 16.32633 | 55 | 20 | 14 | 28 | 29 | 19 | 68 | 1350 | 11 | 718
3.5754 | 1.8652 | 0.6262 | 0.0242 | 0.1197 | 0.0945 | 0.1488 | 0.0055 | 0.0868 | 0.0196 | 0.0004 | 0.0009 | 0.0001 | 0.0505 | 0.0088 | 0.0025 | 1152.658 | 1148.463 | 1144.958 | 1146.336 | 1147.322 | 1093.649 | 2.364834 | 13.04931 | 56 | 20 | 16 | 21 | 21 | 22 | 69 | 1354 | 11 | 712
3.6128 | 1.9488 | 0.6399 | 0.0234 | 0.1176 | 0.0889 | 0.1295 | 0.0052 | 0.0859 | 0.0213 | 0.001 | 0.001 | 0.0001 | 0.0479 | 0.0088 | 0.0029 | 1155.094 | 1150.27 | 1144.776 | 1146.157 | 1147.191 | 1091.801 | 2.415771 | 16.30317 | 61 | 20 | 15 | 28 | 21 | 21 | 74 | 1355 | 11 | 722
3.6445 | 1.9387 | 0.6465 | 0.0239 | 0.1106 | 0.097 | 0.1317 | 0.0062 | 0.0889 | 0.0217 | 0.0016 | 0.0006 | 0.0001 | 0.0497 | 0.009 | 0.0029 | 1155.584 | 1151.646 | 1145.738 | 1147.675 | 1148.682 | 1093.119 | 2.944422 | 15.76284 | 52 | 27 | 11 | 27 | 25 | 20 | 67 | 1352 | 11 | 714
3.6061 | 1.9419 | 0.6433 | 0.0237 | 0.1131 | 0.1029 | 0.1405 | 0.0075 | 0.0881 | 0.0219 | 0.0009 | 0.0009 | 0.0001 | 0.0534 | 0.0093 | 0.003 | 1154.685 | 1150.41 | 1145.377 | 1146.381 | 1147.946 | 1091.242 | 2.569029 | 14.67163 | 56 | 23 | 14 | 29 | 16 | 28 | 70 | 1358 | 11 | 716
3.5654 | 2.02 | 0.6622 | 0.024 | 0.1157 | 0.1138 | 0.1424 | 0.0088 | 0.0861 | 0.0227 | 0.0012 | 0.001 | 0.0001 | 0.0571 | 0.0096 | 0.0031 | 1157.084 | 1151.926 | 1145.809 | 1147.725 | 1149.205 | 1093.95 | 3.395914 | 17.85934 | 57 | 21 | 14 | 27 | 21 | 23 | 71 | 1353 | 11 | 722
3.5403 | 1.9884 | 0.6623 | 0.0236 | 0.1212 | 0.122 | 0.1445 | 0.0094 | 0.0852 | 0.0233 | 0.0008 | 0.0009 | 0.0001 | 0.0584 | 0.0096 | 0.0029 | 1155.604 | 1151.161 | 1144.932 | 1147.005 | 1148.057 | 1091.977 | 3.125066 | 16.77297 | 49 | 24 | 11 | 25 | 29 | 18 | 63 | 1365 | 11 | 720
3.5754 | 1.9564 | 0.6499 | 0.0239 | 0.1144 | 0.1231 | 0.1476 | 0.0094 | 0.0861 | 0.0224 | 0.0005 | 0.0009 | 0.0001 | 0.0596 | 0.0095 | 0.0028 | 1156.081 | 1152.098 | 1146.441 | 1147.488 | 1148.3 | 1092.705 | 1.858972 | 15.21033 | 56 | 24 | 12 | 28 | 22 | 23 | 70 | 1352 | 11 | 716
3.5441 | 1.9488 | 0.6586 | 0.0222 | 0.1105 | 0.1245 | 0.1479 | 0.0093 | 0.0876 | 0.0228 | 0.001 | 0.0009 | 0.0001 | 0.0588 | 0.0099 | 0.0028 | 1154.999 | 1150.603 | 1145.173 | 1146.864 | 1147.761 | 1093.17 | 2.58801 | 15.89296 | 52 | 26 | 12 | 27 | 24 | 20 | 66 | 1349 | 11 | 720
3.4205 | 1.9153 | 0.6365 | 0.0238 | 0.1118 | 0.1248 | 0.1511 | 0.0076 | 0.0868 | 0.0225 | 0.0004 | 0.0009 | 0.0001 | 0.0529 | 0.0093 | 0.0032 | 1155.959 | 1151.506 | 1145.73 | 1147.127 | 1148.061 | 1091.265 | 2.330942 | 15.81111 | 47 | 23 | 13 | 31 | 21 | 21 | 61 | 1355 | 11 | 718
3.5593 | 1.9303 | 0.6311 | 0.0238 | 0.116 | 0.1201 | 0.1566 | 0.0069 | 0.0863 | 0.0224 | 0.0004 | 0.0006 | 0.0001 | 0.0502 | 0.009 | 0.0031 | 1156.964 | 1151.433 | 1145.488 | 1146.672 | 1148.104 | 1092.164 | 2.615824 | 17.70898 | 51 | 20 | 14 | 23 | 16 | 27 | 64 | 1355 | 11 | 718
3.4811 | 1.8285 | 0.6267 | 0.0247 | 0.1303 | 0.0897 | 0.1463 | 0.0046 | 0.0751 | 0.0198 | 0.0006 | 0.0007 | 0.0001 | 0.0317 | 0.0108 | 0.0025 | 1154.363 | 1151.21 | 1146.383 | 1148.79 | 1150.159 | 1096.774 | 3.775228 | 13.8561 | 51 | 29 | 12 | 31 | 24 | 18 | 66 | 1355 | 11 | 722
3.484 | 1.9596 | 0.6677 | 0.0257 | 0.1362 | 0.1046 | 0.1617 | 0.0046 | 0.0784 | 0.0203 | 0.0001 | 0.0009 | 0.0001 | 0.0328 | 0.0108 | 0.0024 | 1154.641 | 1151.062 | 1147.378 | 1149.772 | 1151.444 | 1096.839 | 4.065929 | 12.56521 | 49 | 20 | 15 | 27 | 23 | 20 | 62 | 1358 | 11 | 714
3.4691 | 2.0143 | 0.6436 | 0.0238 | 0.1321 | 0.1011 | 0.1589 | 0.0045 | 0.0766 | 0.0204 | 0.0006 | 0.0008 | 0.0001 | 0.032 | 0.0109 | 0.0024 | 1152.888 | 1150.532 | 1146.704 | 1147.969 | 1148.648 | 1089.667 | 1.944718 | 9.782453 | 54 | 13 | 16 | 39 | 23 | 15 | 69 | 1360 | 11 | 710
3.475 | 2.0135 | 0.6448 | 0.0246 | 0.1327 | 0.0883 | 0.1305 | 0.0048 | 0.0732 | 0.0206 | 0.0002 | 0.0006 | 0.0001 | 0.0321 | 0.0108 | 0.0026 | 1157.543 | 1154.111 | 1148.09 | 1149.999 | 1151.555 | 1099.796 | 3.464594 | 16.36967 | 51 | 18 | 13 | 35 | 20 | 20 | 61 | 1370 | 11 | 712
3.538 | 1.983 | 0.6198 | 0.0278 | 0.129 | 0.088 | 0.1411 | 0.0097 | 0.0758 | 0.0219 | 0.0003 | 0.0011 | 0.0001 | 0.0364 | 0.0133 | 0.002 | 1153.743 | 1150.763 | 1147.403 | 1148.645 | 1149.647 | 1095.006 | 2.244187 | 10.79424 | 52 | 21 | 18 | 32 | 23 | 19 | 64 | 1356 | 12 | 712
3.4457 | 2.021 | 0.6294 | 0.0283 | 0.1251 | 0.1026 | 0.1678 | 0.0069 | 0.068 | 0.0234 | 0.0007 | 0.0008 | 0.0001 | 0.0359 | 0.0139 | 0.002 | 1157.667 | 1153.632 | 1147.657 | 1148.904 | 1149.446 | 1093.937 | 1.789407 | 15.70694 | 54 | 26 | 12 | 39 | 27 | 13 | 68 | 1363 | 12 | 716
3.5165 | 2.0077 | 0.6399 | 0.0273 | 0.124 | 0.0979 | 0.1618 | 0.0072 | 0.0685 | 0.0227 | 0.0016 | 0.0007 | 0.0001 | 0.0365 | 0.0145 | 0.002 | 1156.474 | 1152.374 | 1146.932 | 1148.481 | 1149.781 | 1096.117 | 2.848433 | 15.80946 | 52 | 22 | 15 | 36 | 21 | 21 | 64 | 1363 | 12 | 718
3.4844 | 1.9416 | 0.6289 | 0.0281 | 0.1287 | 0.0907 | 0.1501 | 0.0071 | 0.0692 | 0.0214 | 0.0007 | 0.0009 | 0.0001 | 0.0361 | 0.014 | 0.0019 | 1156.272 | 1151.894 | 1146.123 | 1147.908 | 1149.571 | 1097.098 | 3.447858 | 17.15066 | 46 | 21 | 16 | 38 | 20 | 20 | 57 | 1354 | 11 | 720
3.4528 | 1.9259 | 0.5984 | 0.0258 | 0.1346 | 0.0996 | 0.1524 | 0.0061 | 0.0835 | 0.0176 | 0.0007 | 0.0009 | 0.0001 | 0.0413 | 0.0116 | 0.0019 | 1153.754 | 1150.335 | 1145.885 | 1147.112 | 1147.58 | 1092.286 | 1.695246 | 12.80182 | 53 | 28 | 13 | 34 | 32 | 15 | 68 | 1358 | 11 | 720
3.4287 | 1.9616 | 0.6143 | 0.0239 | 0.1285 | 0.0825 | 0.1481 | 0.0044 | 0.078 | 0.0194 | 0.0006 | 0.0009 | 0.0001 | 0.038 | 0.0106 | 0.0018 | 1157.655 | 1152.885 | 1146.565 | 1148.605 | 1150.006 | 1094.295 | 3.440594 | 17.5027 | 54 | 19 | 16 | 37 | 23 | 17 | 66 | 1353 | 11 | 726
3.3988 | 1.9583 | 0.6425 | 0.0264 | 0.1251 | 0.0956 | 0.1507 | 0.0044 | 0.074 | 0.0196 | 0.0007 | 0.001 | 0.0001 | 0.0404 | 0.0102 | 0.0023 | 1154.083 | 1151.415 | 1147.721 | 1148.698 | 1149.347 | 1095.268 | 1.626558 | 10.81738 | 55 | 24 | 13 | 34 | 26 | 18 | 69 | 1364 | 11 | 712
3.442 | 2.0068 | 0.6248 | 0.0259 | 0.1244 | 0.0862 | 0.1646 | 0.0044 | 0.0778 | 0.0192 | 0.0004 | 0.0011 | 0.0001 | 0.0404 | 0.0101 | 0.0022 | 1153.968 | 1150.348 | 1147.09 | 1149.007 | 1150.238 | 1092.919 | 3.148279 | 11.26693 | 51 | 21 | 18 | 28 | 20 | 18 | 65 | 1352 | 11 | 712
3.4397 | 1.9212 | 0.6149 | 0.0251 | 0.1293 | 0.0995 | 0.1617 | 0.0052 | 0.0691 | 0.0189 | 0.0007 | 0.0009 | 0.0001 | 0.0423 | 0.0102 | 0.0019 | 1155.765 | 1152.947 | 1148.28 | 1149.07 | 1149.622 | 1091.678 | 1.341982 | 11.68039 | 53 | 29 | 13 | 32 | 25 | 19 | 72 | 1361 | 11 | 714
3.4186 | 1.8496 | 0.5972 | 0.0245 | 0.1289 | 0.0938 | 0.1696 | 0.0052 | 0.0688 | 0.0182 | 0.0004 | 0.0009 | 0.0001 | 0.0418 | 0.0099 | 0.0018 | 1154.746 | 1151.904 | 1146.627 | 1147.915 | 1149.059 | 1088.449 | 2.432266 | 12.24706 | 50 | 27 | 10 | 39 | 18 | 18 | 68 | 1350 | 11 | 718
3.4166 | 1.879 | 0.6005 | 0.0225 | 0.1209 | 0.0848 | 0.1477 | 0.0052 | 0.0718 | 0.0181 | 0.0003 | 0.0006 | 0.0001 | 0.0415 | 0.0098 | 0.0015 | 1154.649 | 1150.408 | 1144.467 | 1147.852 | 1149.518 | 1093.645 | 5.050878 | 16.69068 | 43 | 17 | 13 | 25 | 23 | 15 | 55 | 1355 | 11 | 730
3.4611 | 1.8901 | 0.5991 | 0.0248 | 0.1298 | 0.0881 | 0.1589 | 0.0061 | 0.0763 | 0.0177 | 0.0005 | 0.0009 | 0.0001 | 0.0442 | 0.0097 | 0.0016 | 1153.886 | 1149.351 | 1144.978 | 1146.903 | 1148.689 | 1093.867 | 3.711103 | 14.84209 | 47 | 22 | 16 | 27 | 18 | 17 | 60 | 1350 | 11 | 730
3.4526 | 1.8958 | 0.6298 | 0.0242 | 0.1265 | 0.0923 | 0.1373 | 0.0041 | 0.0829 | 0.019 | 0.0008 | 0.0012 | 0.0001 | 0.0373 | 0.008 | 0.002 | 1153.362 | 1151.032 | 1147.154 | 1148.191 | 1148.489 | 1094.464 | 1.334712 | 10.53993 | 58 | 22 | 11 | 36 | 32 | 16 | 71 | 1361 | 11 | 714
3.5671 | 1.8733 | 0.6376 | 0.024 | 0.1253 | 0.0854 | 0.1334 | 0.0045 | 0.0839 | 0.0192 | 0.0013 | 0.0006 | 0.0001 | 0.0376 | 0.0082 | 0.0021 | 1153.744 | 1151.047 | 1146.591 | 1148.261 | 1149.388 | 1096.394 | 2.797648 | 12.47218 | 50 | 20 | 12 | 34 | 25 | 18 | 61 | 1358 | 11 | 716
3.6218 | 1.8595 | 0.6215 | 0.0223 | 0.1279 | 0.0851 | 0.1316 | 0.0042 | 0.0803 | 0.0191 | 0.0009 | 0.0005 | 0.0001 | 0.0371 | 0.0078 | 0.002 | 1153.472 | 1149.525 | 1145.363 | 1147.615 | 1148.969 | 1097.463 | 3.605177 | 14.47779 | 49 | 18 | 17 | 34 | 23 | 18 | 59 | 1351 | 11 | 714
3.5286 | 1.8841 | 0.6314 | 0.0233 | 0.1278 | 0.0868 | 0.132 | 0.0044 | 0.0805 | 0.0199 | 0.0019 | 0.0009 | 0.0001 | 0.0364 | 0.0083 | 0.0021 | 1155.185 | 1151.723 | 1145.872 | 1148.596 | 1150.354 | 1096.587 | 4.482721 | 15.89305 | 48 | 19 | 13 | 30 | 20 | 17 | 60 | 1358 | 11 | 714
3.4442 | 1.8227 | 0.6501 | 0.0241 | 0.1202 | 0.0846 | 0.1571 | 0.0047 | 0.0808 | 0.0197 | 0.0001 | 0.0005 | 0.0001 | 0.0359 | 0.0084 | 0.0021 | 1155.474 | 1151.271 | 1145.302 | 1147.471 | 1149.054 | 1094.168 | 3.751294 | 16.59131 | 50 | 22 | 14 | 34 | 21 | 18 | 64 | 1365 | 11 | 718
3.4107 | 1.9272 | 0.6395 | 0.0238 | 0.1266 | 0.0967 | 0.1321 | 0.0042 | 0.0853 | 0.0206 | 0.0007 | 0.001 | 0.0001 | 0.0359 | 0.0084 | 0.0024 | 1155.706 | 1152.558 | 1147.7 | 1148.794 | 1149.991 | 1097.666 | 2.291079 | 13.79463 | 55 | 22 | 14 | 40 | 20 | 22 | 67 | 1350 | 11 | 716
3.3997 | 1.9284 | 0.641 | 0.0244 | 0.1239 | 0.099 | 0.1111 | 0.0041 | 0.0903 | 0.0203 | 0.001 | 0.0011 | 0.0001 | 0.0366 | 0.0083 | 0.0023 | 1156.885 | 1151.469 | 1144.639 | 1147.593 | 1149.406 | 1092.699 | 4.767646 | 19.07958 | 44 | 18 | 13 | 30 | 20 | 17 | 56 | 1359 | 11 | 718
3.5835 | 1.9914 | 0.6228 | 0.0289 | 0.1415 | 0.0881 | 0.1289 | 0.0041 | 0.081 | 0.0197 | 0.0001 | 0.0007 | 0.0001 | 0.0395 | 0.0095 | 0.0022 | 1152.252 | 1150.649 | 1147.419 | 1148.155 | 1148.652 | 1086.469 | 1.232338 | 7.346459 | 50 | 22 | 9 | 35 | 24 | 15 | 65 | 1355 | 11 | 718
3.581 | 1.9486 | 0.619 | 0.0285 | 0.1416 | 0.0844 | 0.149 | 0.0038 | 0.0827 | 0.0191 | 0.0001 | 0.0006 | 0.0001 | 0.0388 | 0.0096 | 0.0022 | 1153.072 | 1150.305 | 1147.762 | 1148.941 | 1149.293 | 1093.976 | 1.53111 | 8.985121 | 48 | 18 | 13 | 21 | 33 | 15 | 60 | 1362 | 11 | 718
3.5222 | 2.0189 | 0.6607 | 0.0287 | 0.1396 | 0.0919 | 0.1381 | 0.0028 | 0.0735 | 0.0207 | 0.0001 | 0.0006 | 0.0001 | 0.0383 | 0.0101 | 0.0025 | 1157.089 | 1152.305 | 1147.45 | 1148.689 | 1149.214 | 1095.233 | 1.764888 | 15.58332 | 58 | 19 | 16 | 30 | 25 | 16 | 70 | 1370 | 11 | 720
3.5525 | 2.0392 | 0.6798 | 0.0303 | 0.1478 | 0.0909 | 0.1346 | 0.0023 | 0.0702 | 0.0203 | 0.0001 | 0.0004 | 0.0001 | 0.0375 | 0.0098 | 0.0023 | 1155.554 | 1151.333 | 1145.939 | 1146.505 | 1148.439 | 1091.989 | 2.499779 | 15.12666 | 54 | 27 | 13 | 29 | 9 | 36 | 69 | 1348 | 11 | 718
3.4858 | 1.9728 | 0.5864 | 0.0315 | 0.1312 | 0.0889 | 0.1546 | 0.0032 | 0.0811 | 0.018 | 0.0001 | 0.0004 | 0.0001 | 0.0379 | 0.0096 | 0.002 | 1155.708 | 1152.203 | 1146.948 | 1147.949 | 1149.501 | 1093.457 | 2.552178 | 14.07191 | 65 | 22 | 11 | 28 | 19 | 31 | 80 | 1370 | 11 | 714
3.5115 | 1.9698 | 0.6294 | 0.0328 | 0.1301 | 0.0811 | 0.14 | 0.003 | 0.0776 | 0.0213 | 0.0001 | 0.0004 | 0.0001 | 0.036 | 0.0097 | 0.0023 | 1157.917 | 1152.968 | 1146.882 | 1148.12 | 1149.055 | 1093.134 | 2.173325 | 17.03465 | 60 | 25 | 14 | 30 | 22 | 23 | 75 | 1368 | 11 | 720
3.5397 | 1.955 | 0.6481 | 0.0334 | 0.1373 | 0.0766 | 0.1479 | 0.0032 | 0.0815 | 0.0212 | 0.0001 | 0.0006 | 0.0001 | 0.0366 | 0.0096 | 0.0022 | 1154.154 | 1150.255 | 1146.344 | 1147.308 | 1148.22 | 1093.621 | 1.876496 | 12.90215 | 54 | 23 | 13 | 26 | 24 | 21 | 68 | 1356 | 11 | 716
3.4637 | 1.8662 | 0.6063 | 0.0313 | 0.128 | 0.0873 | 0.1549 | 0.0031 | 0.0742 | 0.0207 | 0.0001 | 0.0004 | 0.0001 | 0.037 | 0.0095 | 0.0023 | 1158.768 | 1153.499 | 1146.839 | 1148.759 | 1149.885 | 1095.771 | 3.045965 | 18.93487 | 59 | 24 | 13 | 29 | 27 | 23 | 73 | 1355 | 11 | 720
3.614 | 1.8691 | 0.6207 | 0.0312 | 0.1312 | 0.0911 | 0.155 | 0.003 | 0.077 | 0.0214 | 0.0003 | 0.0004 | 0.0001 | 0.0372 | 0.0096 | 0.0024 | 1156.033 | 1152.114 | 1146.351 | 1147.27 | 1148.869 | 1094.618 | 2.518306 | 15.76577 | 64 | 22 | 12 | 29 | 15 | 34 | 77 | 1365 | 11 | 718
3.5866 | 1.8375 | 0.6068 | 0.0311 | 0.1224 | 0.0827 | 0.1577 | 0.003 | 0.0797 | 0.021 | 0.0004 | 0.0006 | 0.0001 | 0.0373 | 0.0094 | 0.0024 | 1155.469 | 1150.791 | 1146.228 | 1148.287 | 1149.518 | 1097.936 | 3.289944 | 16.06261 | 61 | 20 | 15 | 23 | 25 | 26 | 72 | 1364 | 11 | 720
3.5858 | 1.8257 | 0.6161 | 0.0321 | 0.1229 | 0.0919 | 0.1554 | 0.0029 | 0.0847 | 0.023 | 0.0003 | 0.0005 | 0.0001 | 0.0373 | 0.0093 | 0.0022 | 1158.632 | 1152.613 | 1145.505 | 1147.121 | 1148.975 | 1095.698 | 3.470068 | 20.8583 | 53 | 22 | 14 | 25 | 19 | 27 | 65 | 1350 | 11 | 720
3.7027 | 1.9178 | 0.6286 | 0.0186 | 0.0818 | 0.0922 | 0.1473 | 0.0023 | 0.0854 | 0.0245 | 0.001 | 0.0001 | 0.0001 | 0.0354 | 0.0095 | 0.0021 | 1159.583 | 1154.086 | 1145.695 | 1147.345 | 1148.768 | 1093.774 | 3.073014 | 21.10367 | 61 | 25 | 14 | 32 | 20 | 21 | 75 | 1351 | 11 | 722
3.5797 | 1.921 | 0.6392 | 0.0307 | 0.1241 | 0.0934 | 0.1589 | 0.0029 | 0.0886 | 0.024 | 0.0018 | 0.0006 | 0.0001 | 0.038 | 0.0097 | 0.0022 | 1159.57 | 1153.578 | 1145.684 | 1147.184 | 1148.383 | 1092.942 | 2.699563 | 20.84111 | 57 | 25 | 15 | 32 | 21 | 22 | 71 | 1355 | 11 | 716
3.5742 | 1.9438 | 0.6353 | 0.031 | 0.123 | 0.0931 | 0.1624 | 0.0028 | 0.0903 | 0.0244 | 0.0001 | 0.0005 | 0.0001 | 0.0379 | 0.0095 | 0.0021 | 1159.411 | 1153.916 | 1145.74 | 1147.353 | 1149.151 | 1094.769 | 3.411046 | 21.14972 | 61 | 21 | 15 | 31 | 21 | 30 | 74 | 1354 | 11 | 722
3.5742 | 1.9438 | 0.6353 | 0.031 | 0.123 | 0.0931 | 0.1624 | 0.0028 | 0.0903 | 0.0244 | 0.0001 | 0.0005 | 0.0001 | 0.0379 | 0.0095 | 0.0021 | 1159.921 | 1153.798 | 1146.02 | 1147.863 | 1149.151 | 1097.521 | 3.130488 | 22.27601 | 55 | 22 | 15 | 29 | 24 | 20 | 67 | 1370 | 11 | 716
3.3546 | 1.9405 | 0.6599 | 0.0295 | 0.1214 | 0.0938 | 0.1418 | 0.0039 | 0.094 | 0.0251 | 0.0001 | 0.0007 | 0.0001 | 0.0403 | 0.0105 | 0.0025 | 1160.443 | 1154.605 | 1146.924 | 1150.621 | 1150.712 | 1070.509 | 3.787393 | 15.03152 | 17 | 31 | 13 | 31 | 55 | 2 | 53 | 1370 | 11 | 712
3.4664 | 1.9621 | 0.6629 | 0.0301 | 0.1307 | 0.0848 | 0.1383 | 0.0041 | 0.0948 | 0.0252 | 0.0026 | 0.0008 | 0.0001 | 0.0392 | 0.0107 | 0.0025 | 1156.905 | 1152.233 | 1146.703 | 1147.519 | 1148.429 | 1093.547 | 1.72609 | 16.1019 | 65 | 24 | 15 | 32 | 18 | 22 | 80 | 1363 | 11 | 710
3.5438 | 2.0152 | 0.709 | 0.0244 | 0.1083 | 0.0829 | 0.1288 | 0.0038 | 0.0979 | 0.0264 | 0.0006 | 0.0003 | 0.0001 | 0.0398 | 0.011 | 0.0024 | 1147.324 | 1147.324 | 1147.324 | 1148.83 | 1150.204 | 1093.447 | 2.880675 | 0 | 49 | 20 | 0 | 0 | 23 | 22 | 62 | 1355 | 11 | 716
3.4189 | 1.9646 | 0.6629 | 0.0293 | 0.1212 | 0.0872 | 0.1304 | 0.004 | 0.0993 | 0.0261 | 0.0001 | 0.0006 | 0.0001 | 0.0404 | 0.0107 | 0.0024 | 1160.847 | 1154.604 | 1144.903 | 1146.645 | 1148.309 | 1096.044 | 3.406291 | 24.60445 | 61 | 22 | 14 | 34 | 21 | 22 | 74 | 1365 | 11 | 724
3.412 | 1.9337 | 0.6622 | 0.0304 | 0.1228 | 0.0913 | 0.1366 | 0.0041 | 0.0947 | 0.0258 | 0.0002 | 0.0006 | 0.0001 | 0.0413 | 0.0106 | 0.0025 | 1161.945 | 1155.685 | 1145.495 | 1147.215 | 1148.747 | 1095.927 | 3.252851 | 24.91823 | 57 | 22 | 13 | 33 | 21 | 24 | 70 | 1368 | 11 | 724
3.4185 | 1.9408 | 0.6695 | 0.0297 | 0.1245 | 0.092 | 0.1335 | 0.0041 | 0.0931 | 0.0265 | 0.0002 | 0.0007 | 0.0001 | 0.0423 | 0.0108 | 0.0026 | 1161.546 | 1155.272 | 1145.541 | 1146.989 | 1148.479 | 1094.618 | 2.938118 | 23.91375 | 60 | 22 | 14 | 32 | 18 | 24 | 73 | 1366 | 11 | 720
3.4806 | 1.9755 | 0.6842 | 0.0296 | 0.1174 | 0.0968 | 0.1424 | 0.004 | 0.0879 | 0.0261 | 0.0001 | 0.0006 | 0.0001 | 0.0425 | 0.011 | 0.0027 | 1158.89 | 1153.656 | 1145.933 | 1147.148 | 1148.275 | 1093.134 | 2.342439 | 19.70528 | 58 | 27 | 13 | 33 | 20 | 24 | 74 | 1366 | 11 | 718
3.4795 | 1.8612 | 0.5951 | 0.0436 | 0.1151 | 0.0971 | 0.144 | 0.0054 | 0.0741 | 0.0228 | 0.0001 | 0.0004 | 0.0001 | 0.0412 | 0.0128 | 0.0027 | 1156.059 | 1151.868 | 1146.549 | 1147.71 | 1149.16 | 1097.041 | 2.611016 | 16.11404 | 65 | 34 | 13 | 28 | 17 | 27 | 81 | 1364 | 11 | 718
3.4757 | 1.8858 | 0.6049 | 0.0387 | 0.1172 | 0.0921 | 0.1529 | 0.0051 | 0.0768 | 0.0232 | 0.0003 | 0.0004 | 0.0001 | 0.0415 | 0.0122 | 0.0027 | 1155.833 | 1151.718 | 1146.179 | 1147.422 | 1149.024 | 1092.411 | 2.844108 | 15.2217 | 56 | 26 | 13 | 28 | 17 | 28 | 71 | 1361 | 11 | 712
3.4973 | 1.8787 | 0.6202 | 0.0348 | 0.117 | 0.0849 | 0.1635 | 0.0046 | 0.08 | 0.0243 | 0.0009 | 0.0004 | 0.0001 | 0.0426 | 0.0115 | 0.0026 | 1152.557 | 1149.226 | 1147.393 | 1148.358 | 1149.708 | 1094.887 | 2.315391 | 8.954706 | 60 | 20 | 17 | 18 | 19 | 29 | 73 | 1368 | 11 | 706
3.5264 | 1.8985 | 0.6276 | 0.0292 | 0.1111 | 0.0811 | 0.1581 | 0.0041 | 0.0783 | 0.0241 | 0.0001 | 0.0002 | 0.0001 | 0.042 | 0.0111 | 0.0025 | 1152.229 | 1149.254 | 1147.31 | 1148.276 | 1149.15 | 1093.264 | 1.840461 | 8.342835 | 58 | 21 | 16 | 19 | 21 | 25 | 71 | 1358 | 11 | 708
3.5456 | 1.9005 | 0.6318 | 0.0318 | 0.1185 | 0.0801 | 0.1639 | 0.0043 | 0.0809 | 0.0241 | 0.001 | 0.0005 | 0.0001 | 0.0426 | 0.011 | 0.0026 | 1151.413 | 1148.22 | 1145.9 | 1147.493 | 1149.174 | 1097.236 | 3.274441 | 10.17657 | 61 | 21 | 15 | 18 | 21 | 27 | 73 | 1358 | 11 | 714
3.5015 | 1.8619 | 0.6305 | 0.0311 | 0.1204 | 0.0773 | 0.1566 | 0.0041 | 0.0804 | 0.0232 | 0.0003 | 0.0004 | 0.0001 | 0.0421 | 0.0108 | 0.0026 | 1154.828 | 1150.109 | 1146.091 | 1147.628 | 1149.131 | 1094.784 | 3.039776 | 14.55106 | 52 | 26 | 15 | 21 | 20 | 27 | 67 | 1351 | 11 | 744
3.5061 | 1.9328 | 0.6437 | 0.0345 | 0.1247 | 0.1046 | 0.1524 | 0.0055 | 0.0904 | 0.0216 | 0.0001 | 0.0008 | 0.0001 | 0.0473 | 0.0111 | 0.0025 | 1154.365 | 1149.812 | 1147.073 | 1148.551 | 1149.17 | 1096.73 | 2.097449 | 12.65235 | 50 | 20 | 17 | 18 | 27 | 22 | 62 | 1370 | 11 | 710
3.5682 | 1.9061 | 0.6246 | 0.0347 | 0.1273 | 0.1043 | 0.1461 | 0.0053 | 0.0944 | 0.0213 | 0.0002 | 0.0005 | 0.0001 | 0.0471 | 0.0106 | 0.0023 | 1156.914 | 1152.804 | 1146.516 | 1148.026 | 1149.053 | 1095.025 | 2.537209 | 16.80089 | 56 | 21 | 13 | 30 | 23 | 24 | 69 | 1358 | 11 | 718
3.5593 | 1.9693 | 0.622 | 0.0341 | 0.1214 | 0.1001 | 0.1308 | 0.0059 | 0.097 | 0.0213 | 0.0004 | 0.0006 | 0.0001 | 0.0492 | 0.0109 | 0.0024 | 1157.362 | 1150.886 | 1146.171 | 1148.252 | 1149.245 | 1093.621 | 3.073866 | 17.55718 | 49 | 19 | 17 | 19 | 27 | 20 | 61 | 1360 | 11 | 718
3.5217 | 1.9783 | 0.6273 | 0.0339 | 0.126 | 0.093 | 0.1193 | 0.0057 | 0.0955 | 0.0219 | 0.0004 | 0.0004 | 0.0001 | 0.0487 | 0.011 | 0.0024 | 1156.951 | 1152.244 | 1147.462 | 1148.552 | 1150.028 | 1094.69 | 2.565896 | 15.24125 | 57 | 24 | 15 | 26 | 19 | 29 | 72 | 1367 | 11 | 720
3.5745 | 1.8865 | 0.6178 | 0.0332 | 0.1238 | 0.0959 | 0.1399 | 0.0044 | 0.0868 | 0.0209 | 0.0001 | 0.0007 | 0.0001 | 0.0447 | 0.0109 | 0.0024 | 1156.321 | 1151.162 | 1146.111 | 1147.541 | 1148.917 | 1096.178 | 2.806275 | 16.97651 | 57 | 20 | 16 | 25 | 23 | 26 | 68 | 1363 | 11 | 720
3.5255 | 1.8506 | 0.6228 | 0.0318 | 0.124 | 0.1026 | 0.1401 | 0.0034 | 0.0824 | 0.021 | 0.0005 | 0.0006 | 0.0001 | 0.0428 | 0.0109 | 0.0023 | 1155.509 | 1151.24 | 1146.853 | 1147.889 | 1149.222 | 1096.467 | 2.369233 | 14.66001 | 59 | 20 | 14 | 25 | 17 | 28 | 71 | 1369 | 11 | 720
3.5099 | 1.8328 | 0.6167 | 0.0314 | 0.1236 | 0.1057 | 0.1393 | 0.0031 | 0.081 | 0.0213 | 0.0001 | 0.0004 | 0.0001 | 0.0415 | 0.0109 | 0.0022 | 1156.034 | 1151.577 | 1146.176 | 1147.899 | 1148.888 | 1093.376 | 2.712065 | 15.73249 | 64 | 24 | 14 | 29 | 24 | 21 | 78 | 1354 | 11 | 720
3.4982 | 1.8368 | 0.6149 | 0.0306 | 0.1191 | 0.0911 | 0.1463 | 0.003 | 0.0811 | 0.0213 | 0.0001 | 0.0003 | 0.0001 | 0.0418 | 0.0109 | 0.0023 | 1156.181 | 1152.664 | 1147.399 | 1148.269 | 1149.352 | 1095.49 | 1.953289 | 14.46939 | 60 | 21 | 11 | 28 | 18 | 30 | 73 | 1360 | 11 | 716
3.4201 | 1.8217 | 0.6102 | 0.0307 | 0.1178 | 0.0859 | 0.1476 | 0.0033 | 0.0811 | 0.0208 | 0.0001 | 0.0005 | 0.0001 | 0.0429 | 0.0108 | 0.0023 | 1156.008 | 1151.671 | 1147.134 | 1148.267 | 1149.078 | 1094.391 | 1.943672 | 14.40087 | 59 | 21 | 14 | 27 | 25 | 21 | 72 | 1358 | 11 | 720
3.5432 | 1.9379 | 0.6882 | 0.032 | 0.123 | 0.0973 | 0.1417 | 0.0025 | 0.0804 | 0.0222 | 0.0011 | 0.0008 | 0.0001 | 0.0398 | 0.0114 | 0.0025 | 1154.581 | 1149.975 | 1145.024 | 1146.48 | 1148.131 | 1093.229 | 3.107296 | 15.57768 | 56 | 22 | 14 | 25 | 19 | 27 | 70 | 1361 | 11 | 714
3.4827 | 1.9918 | 0.6763 | 0.0155 | 0.0726 | 0.1019 | 0.1538 | 0.0018 | 0.0791 | 0.0222 | 0.0001 | 0.0005 | 0.0001 | 0.0389 | 0.0108 | 0.0024 | 1155.412 | 1150.302 | 1145.091 | 1146.552 | 1148.072 | 1095.849 | 2.980957 | 17.32788 | 51 | 18 | 17 | 24 | 21 | 28 | 62 | 1363 | 11 | 712
3.4581 | 2.0341 | 0.6826 | 0.0298 | 0.1229 | 0.1059 | 0.1584 | 0.002 | 0.0791 | 0.0235 | 0.0011 | 0.0007 | 0.0001 | 0.0388 | 0.0113 | 0.0026 | 1154.967 | 1150.546 | 1145.842 | 1146.916 | 1148.381 | 1092.967 | 2.538419 | 14.71782 | 55 | 23 | 14 | 27 | 18 | 29 | 68 | 1359 | 11 | 718
3.4444 | 1.977 | 0.6626 | 0.0307 | 0.1183 | 0.0814 | 0.1461 | 0.0021 | 0.0747 | 0.0226 | 0.0003 | 0.0005 | 0.0001 | 0.0392 | 0.0107 | 0.0025 | 1154.212 | 1150.374 | 1146.06 | 1147.625 | 1148.792 | 1093.201 | 2.732453 | 13.36203 | 59 | 23 | 14 | 26 | 23 | 25 | 73 | 1369 | 11 | 710
3.4184 | 1.8706 | 0.615 | 0.0292 | 0.1253 | 0.0897 | 0.166 | 0.0037 | 0.0845 | 0.0183 | 0.0001 | 0.0007 | 0.0001 | 0.0395 | 0.0092 | 0.002 | 1157.029 | 1150.099 | 1145.315 | 1147.237 | 1147.734 | 1094.153 | 2.419118 | 18.63133 | 50 | 18 | 17 | 22 | 32 | 13 | 61 | 1367 | 11 | 728
3.4341 | 1.9682 | 0.6359 | 0.029 | 0.1174 | 0.0982 | 0.1536 | 0.0038 | 0.094 | 0.02 | 0.0001 | 0.0009 | 0.0001 | 0.0387 | 0.0096 | 0.0019 | 1156.465 | 1150.033 | 1145.361 | 1146.668 | 1147.801 | 1095.428 | 2.440256 | 18.19202 | 57 | 20 | 17 | 23 | 19 | 22 | 68 | 1359 | 11 | 720
3.4033 | 2.0707 | 0.6526 | 0.0279 | 0.1217 | 0.0837 | 0.1466 | 0.0033 | 0.097 | 0.0205 | 0.0001 | 0.0008 | 0.0001 | 0.0387 | 0.0093 | 0.0018 | 1153.938 | 1149.813 | 1146.162 | 1147.277 | 1148.219 | 1092.805 | 2.056611 | 12.7189 | 56 | 21 | 14 | 24 | 24 | 25 | 69 | 1368 | 11 | 718
3.5752 | 2.0507 | 0.65 | 0.0275 | 0.1278 | 0.0782 | 0.1533 | 0.0036 | 0.1001 | 0.0202 | 0.0002 | 0.0006 | 0.0001 | 0.0398 | 0.009 | 0.0017 | 1154.971 | 1149.945 | 1146.177 | 1147.374 | 1148.675 | 1093.845 | 2.497652 | 14.38639 | 46 | 19 | 17 | 23 | 22 | 25 | 58 | 1360 | 11 | 722
3.4686 | 2.0423 | 0.6665 | 0.0287 | 0.121 | 0.0908 | 0.138 | 0.0045 | 0.0799 | 0.0215 | 0.0002 | 0.0007 | 0.0001 | 0.0427 | 0.0123 | 0.0026 | 1155.048 | 1148.678 | 1144.704 | 1146.674 | 1147.599 | 1086.627 | 2.89427 | 15.11792 | 35 | 15 | 13 | 16 | 20 | 12 | 46 | 1350 | 11 | 716
3.4439 | 2.0099 | 0.6798 | 0.0286 | 0.1222 | 0.0938 | 0.1446 | 0.0044 | 0.0827 | 0.0219 | 0.0001 | 0.0008 | 0.0001 | 0.0437 | 0.0122 | 0.0026 | 1154.126 | 1149.909 | 1144.506 | 1146.958 | 1148.133 | 1093.987 | 3.627405 | 15.99682 | 47 | 18 | 12 | 24 | 27 | 16 | 58 | 1359 | 11 | 710
3.3621 | 1.8405 | 0.6265 | 0.0323 | 0.1148 | 0.1076 | 0.135 | 0.0038 | 0.0786 | 0.0214 | 0.0001 | 0.0008 | 0.0001 | 0.0451 | 0.0128 | 0.0024 | 1154.681 | 1147.682 | 1144.954 | 1146.729 | 1148.378 | 1091.352 | 3.423911 | 15.35821 | 42 | 20 | 18 | 14 | 19 | 25 | 54 | 1351 | 11 | 722
3.4438 | 1.8616 | 0.6349 | 0.032 | 0.1141 | 0.1079 | 0.1475 | 0.0036 | 0.0779 | 0.0221 | 0.0001 | 0.0007 | 0.0001 | 0.0452 | 0.0125 | 0.0024 | 1156.452 | 1150.89 | 1144.363 | 1147.252 | 1148.36 | 1095.476 | 3.996466 | 19.82524 | 45 | 19 | 13 | 25 | 29 | 18 | 56 | 1352 | 11 | 728
3.4684 | 1.9107 | 0.6503 | 0.0328 | 0.1137 | 0.0958 | 0.1517 | 0.0032 | 0.0774 | 0.0233 | 0.0001 | 0.0006 | 0.0001 | 0.045 | 0.0125 | 0.0024 | 1156.815 | 1150.454 | 1143.908 | 1145.391 | 1147.145 | 1094.446 | 3.236941 | 20.69458 | 48 | 22 | 15 | 26 | 19 | 27 | 60 | 1354 | 11 | 716
3.4099 | 1.9941 | 0.6748 | 0.0338 | 0.1164 | 0.0866 | 0.1689 | 0.0035 | 0.0757 | 0.0243 | 0.0005 | 0.0007 | 0.0001 | 0.0464 | 0.0125 | 0.0025 | 1156.564 | 1151.296 | 1145.752 | 1147.567 | 1148.957 | 1094.9 | 3.204938 | 17.53443 | 56 | 20 | 16 | 27 | 21 | 25 | 68 | 1365 | 11 | 716
3.3847 | 1.9335 | 0.6933 | 0.031 | 0.1169 | 0.0869 | 0.1466 | 0.0042 | 0.0727 | 0.0232 | 0.0001 | 0.0006 | 0.0001 | 0.0436 | 0.0123 | 0.0028 | 1156.037 | 1150.692 | 1143.764 | 1146.293 | 1147.309 | 1093.696 | 3.545877 | 19.68755 | 45 | 22 | 13 | 31 | 29 | 18 | 58 | 1367 | 11 | 718
3.4017 | 1.9211 | 0.6719 | 0.0304 | 0.1208 | 0.0841 | 0.1474 | 0.0046 | 0.071 | 0.0225 | 0.0001 | 0.0006 | 0.0001 | 0.0436 | 0.0118 | 0.0028 | 1156.217 | 1150.272 | 1144.22 | 1145.718 | 1146.775 | 1087.799 | 2.554875 | 17.53458 | 45 | 20 | 13 | 27 | 24 | 18 | 58 | 1358 | 11 | 722
3.3889 | 1.9001 | 0.6696 | 0.0305 | 0.1179 | 0.0848 | 0.1489 | 0.0047 | 0.0713 | 0.0224 | 0.0001 | 0.0005 | 0.0001 | 0.0426 | 0.0114 | 0.0029 | 1155.497 | 1150.196 | 1145.236 | 1146.904 | 1148.271 | 1093.991 | 3.034741 | 16.68369 | 47 | 19 | 15 | 25 | 22 | 23 | 59 | 1367 | 11 | 718
3.3756 | 1.8896 | 0.6892 | 0.0308 | 0.1176 | 0.0928 | 0.1477 | 0.0042 | 0.0732 | 0.0223 | 0.0001 | 0.0007 | 0.0001 | 0.0421 | 0.0111 | 0.003 | 1155.017 | 1150.516 | 1144.266 | 1146.222 | 1147.256 | 1095.454 | 2.990086 | 18.04942 | 56 | 21 | 14 | 30 | 27 | 22 | 69 | 1360 | 11 | 722
3.4803 | 1.9749 | 0.7007 | 0.0285 | 0.1091 | 0.0796 | 0.1504 | 0.0037 | 0.0709 | 0.0228 | 0.0009 | 0.0005 | 0.0001 | 0.0415 | 0.0108 | 0.0029 | 1154.91 | 1150.234 | 1144.647 | 1146.004 | 1147.749 | 1084.42 | 3.101883 | 14.55991 | 62 | 19 | 13 | 24 | 18 | 28 | 76 | 1354 | 11 | 722
3.4144 | 1.936 | 0.693 | 0.0305 | 0.1191 | 0.0756 | 0.1581 | 0.0042 | 0.07 | 0.0226 | 0.0008 | 0.0006 | 0.0001 | 0.0438 | 0.0104 | 0.0029 | 1155.913 | 1150.67 | 1144.214 | 1145.5 | 1147.211 | 1093.048 | 2.997753 | 18.61103 | 54 | 19 | 15 | 29 | 18 | 28 | 66 | 1354 | 11 | 716
3.4675 | 2.096 | 0.707 | 0.0255 | 0.0987 | 0.0788 | 0.1433 | 0.0034 | 0.0694 | 0.0239 | 0.0006 | 0.0002 | 0.0001 | 0.0412 | 0.0107 | 0.0028 | 1156.841 | 1150.51 | 1143.631 | 1145.824 | 1147.368 | 1089.799 | 3.737021 | 19.70414 | 50 | 25 | 16 | 27 | 20 | 22 | 66 | 1353 | 11 | 720
3.4809 | 1.9826 | 0.7112 | 0.0304 | 0.1187 | 0.083 | 0.1446 | 0.0052 | 0.068 | 0.0254 | 0.0018 | 0.0006 | 0.0001 | 0.052 | 0.0101 | 0.0024 | 1157.351 | 1152.11 | 1146.246 | 1148.163 | 1148.191 | 1121.191 | 1.944735 | 30.71173 | 13 | 13 | 13 | 26 | 22 | 1 | 15 | 1370 | 11 | 716
3.4591 | 1.9643 | 0.6874 | 0.0295 | 0.1127 | 0.0846 | 0.1413 | 0.0051 | 0.0681 | 0.0248 | 0.0005 | 0.0007 | 0.0001 | 0.0526 | 0.01 | 0.0023 | 1156.731 | 1151.163 | 1144.926 | 1146.702 | 1147.901 | 1093.415 | 2.974806 | 18.64373 | 58 | 26 | 15 | 28 | 22 | 19 | 72 | 1359 | 11 | 720
3.4426 | 1.9081 | 0.6877 | 0.0292 | 0.1169 | 0.0866 | 0.1494 | 0.0038 | 0.0743 | 0.0226 | 0.0001 | 0.0006 | 0.0001 | 0.0512 | 0.0099 | 0.002 | 1155.886 | 1150.437 | 1145.564 | 1146.919 | 1148.661 | 1091.696 | 3.097413 | 16.08068 | 53 | 27 | 18 | 27 | 18 | 31 | 70 | 1355 | 11 | 718
3.422 | 1.8731 | 0.687 | 0.0302 | 0.1167 | 0.0806 | 0.1564 | 0.0041 | 0.0763 | 0.0215 | 0.0001 | 0.0006 | 0.0001 | 0.053 | 0.0103 | 0.0021 | 1155.342 | 1150.297 | 1145.894 | 1147.096 | 1148.812 | 1094.301 | 2.91844 | 15.47933 | 48 | 21 | 16 | 23 | 19 | 31 | 60 | 1350 | 11 | 714
3.4332 | 1.9209 | 0.7024 | 0.0295 | 0.1205 | 0.0813 | 0.1522 | 0.0042 | 0.0825 | 0.0224 | 0.0001 | 0.0006 | 0.0001 | 0.0524 | 0.0109 | 0.0022 | 1154.419 | 1150.969 | 1147.265 | 1147.859 | 1148.328 | 1092.975 | 1.062323 | 11.64215 | 62 | 24 | 14 | 25 | 18 | 22 | 76 | 1365 | 11 | 714
3.5134 | 1.9775 | 0.7248 | 0.0291 | 0.1141 | 0.0773 | 0.1353 | 0.0044 | 0.0876 | 0.0229 | 0.0005 | 0.0004 | 0.0001 | 0.0503 | 0.0105 | 0.0024 | 1154.607 | 1151.085 | 1146.035 | 1147.916 | 1148.601 | 1087.951 | 2.566194 | 12.86029 | 50 | 33 | 13 | 30 | 25 | 15 | 69 | 1367 | 11 | 718
3.4654 | 1.9423 | 0.7059 | 0.0292 | 0.1169 | 0.0741 | 0.1324 | 0.0045 | 0.087 | 0.0226 | 0.0004 | 0.0006 | 0.0001 | 0.0506 | 0.0103 | 0.0024 | 1155.227 | 1151.086 | 1146.009 | 1147.16 | 1148.261 | 1092.93 | 2.252191 | 14.79678 | 62 | 22 | 13 | 30 | 20 | 21 | 75 | 1358 | 11 | 720
3.4504 | 1.9452 | 0.6983 | 0.0296 | 0.1161 | 0.0921 | 0.1513 | 0.0034 | 0.0896 | 0.0219 | 0.0001 | 0.0004 | 0.0001 | 0.0483 | 0.0097 | 0.0023 | 1156.744 | 1152.425 | 1145.862 | 1147.491 | 1148.688 | 1091.303 | 2.825731 | 16.62874 | 49 | 26 | 13 | 31 | 23 | 22 | 64 | 1364 | 11 | 726
3.4753 | 1.958 | 0.6693 | 0.0299 | 0.1183 | 0.093 | 0.1491 | 0.0031 | 0.0937 | 0.0211 | 0.0001 | 0.0006 | 0.0001 | 0.0473 | 0.01 | 0.0023 | 1155.321 | 1151.551 | 1146.935 | 1148.379 | 1148.911 | 1092.624 | 1.975237 | 13.37478 | 56 | 20 | 14 | 28 | 28 | 17 | 68 | 1359 | 11 | 722
3.5029 | 2.0118 | 0.647 | 0.0304 | 0.1113 | 0.0796 | 0.1369 | 0.0032 | 0.0952 | 0.0215 | 0.0001 | 0.0004 | 0.0001 | 0.047 | 0.0098 | 0.0024 | 1158.228 | 1153.418 | 1144.544 | 1147.635 | 1148.263 | 1095.113 | 3.718934 | 21.68154 | 53 | 18 | 12 | 31 | 29 | 11 | 64 | 1365 | 11 | 724
3.3936 | 2.0192 | 0.6681 | 0.031 | 0.1203 | 0.088 | 0.1472 | 0.0024 | 0.0893 | 0.0238 | 0.0002 | 0.0006 | 0.0001 | 0.0437 | 0.01 | 0.0023 | 1155.804 | 1151.3 | 1146.694 | 1148.399 | 1149.753 | 1094.423 | 3.059124 | 14.84194 | 55 | 19 | 14 | 26 | 23 | 26 | 67 | 1355 | 11 | 710
3.3784 | 2.0537 | 0.6401 | 0.0313 | 0.1194 | 0.0847 | 0.1532 | 0.0029 | 0.0852 | 0.0239 | 0.0011 | 0.0005 | 0.0001 | 0.0453 | 0.01 | 0.0023 | 1157.115 | 1152.564 | 1146.331 | 1147.907 | 1149.145 | 1091.818 | 2.81391 | 16.51449 | 60 | 27 | 13 | 31 | 21 | 25 | 77 | 1365 | 11 | 722
3.4134 | 1.9832 | 0.6246 | 0.0315 | 0.1191 | 0.0895 | 0.1452 | 0.0043 | 0.0826 | 0.0217 | 0.0001 | 0.0007 | 0.0001 | 0.0514 | 0.0103 | 0.002 | 1154.282 | 1149.629 | 1145.126 | 1146.36 | 1148.097 | 1094.117 | 2.971258 | 15.21827 | 55 | 22 | 15 | 25 | 19 | 30 | 69 | 1364 | 11 | 716
3.3813 | 1.8642 | 0.6316 | 0.0328 | 0.111 | 0.0856 | 0.1355 | 0.004 | 0.0832 | 0.0208 | 0.0002 | 0.0008 | 0.0001 | 0.0638 | 0.0101 | 0.0016 | 1155.198 | 1151.906 | 1147.717 | 1148.994 | 1150.111 | 1094.049 | 2.394004 | 12.23338 | 54 | 17 | 14 | 24 | 20 | 27 | 65 | 1350 | 11 | 712
3.4203 | 2.0326 | 0.6369 | 0.0272 | 0.0927 | 0.0833 | 0.1214 | 0.0028 | 0.0799 | 0.0228 | 0.0009 | 0.0003 | 0.0001 | 0.0584 | 0.0104 | 0.0016 | 1154.255 | 1151.315 | 1147.185 | 1148.095 | 1149.646 | 1094.468 | 2.460638 | 11.82526 | 56 | 18 | 12 | 26 | 16 | 31 | 67 | 1375 | 11 | 722
3.4411 | 1.95 | 0.6259 | 0.0283 | 0.1041 | 0.1083 | 0.1477 | 0.0042 | 0.0782 | 0.0228 | 0.0007 | 0.0004 | 0.0001 | 0.061 | 0.0099 | 0.0016 | 1157.656 | 1150.934 | 1147.043 | 1149.228 | 1150.69 | 1095.319 | 3.647161 | 17.02511 | 53 | 18 | 20 | 22 | 24 | 23 | 65 | 1365 | 11 | 726
3.461 | 1.9309 | 0.6132 | 0.0332 | 0.1084 | 0.1205 | 0.1496 | 0.0046 | 0.0824 | 0.0208 | 0.0006 | 0.0008 | 0.0001 | 0.0612 | 0.0103 | 0.0018 | 1159.083 | 1153.724 | 1146.616 | 1148.391 | 1149.191 | 1091.068 | 2.574886 | 18.32865 | 46 | 19 | 12 | 29 | 22 | 18 | 59 | 1358 | 11 | 718
3.4897 | 1.9179 | 0.6265 | 0.0328 | 0.1058 | 0.0991 | 0.1523 | 0.0046 | 0.0828 | 0.0212 | 0.0011 | 0.001 | 0.0001 | 0.0615 | 0.0103 | 0.0019 | 1157.248 | 1152.836 | 1148.134 | 1149.203 | 1150.3 | 1096.068 | 2.166326 | 14.89729 | 48 | 17 | 15 | 32 | 18 | 23 | 59 | 1361 | 11 | 732
3.5619 | 1.9241 | 0.6499 | 0.0323 | 0.1096 | 0.0852 | 0.1364 | 0.0041 | 0.0788 | 0.0221 | 0.0002 | 0.0007 | 0.0001 | 0.0594 | 0.01 | 0.002 | 1157.761 | 1152.541 | 1146.882 | 1147.808 | 1150.259 | 1096.362 | 3.377312 | 17.71875 | 52 | 18 | 16 | 24 | 12 | 38 | 64 | 1353 | 11 | 718
3.482 | 1.9025 | 0.6298 | 0.0314 | 0.1171 | 0.0831 | 0.1461 | 0.004 | 0.0781 | 0.0206 | 0.0001 | 0.0007 | 0.0001 | 0.0605 | 0.0105 | 0.002 | 1158.424 | 1153.87 | 1148.102 | 1149.359 | 1150.75 | 1094.338 | 2.648702 | 16.10675 | 55 | 19 | 13 | 30 | 18 | 30 | 68 | 1350 | 11 | 724
3.5017 | 1.8976 | 0.6364 | 0.031 | 0.1193 | 0.0814 | 0.1571 | 0.0039 | 0.0782 | 0.0205 | 0.0001 | 0.0008 | 0.0001 | 0.0604 | 0.0105 | 0.002 | 1156.901 | 1152.442 | 1146.292 | 1149.465 | 1149.984 | 1093.256 | 3.69206 | 16.66931 | 48 | 19 | 12 | 28 | 31 | 11 | 60 | 1345 | 11 | 726
3.5237 | 1.9064 | 0.6402 | 0.0298 | 0.124 | 0.1005 | 0.1292 | 0.004 | 0.0755 | 0.021 | 0.0001 | 0.0007 | 0.0001 | 0.0612 | 0.0109 | 0.0021 | 1155.049 | 1151.542 | 1147.885 | 1150.094 | 1150.434 | 1094.33 | 2.548928 | 11.799 | 49 | 14 | 16 | 26 | 36 | 11 | 60 | 1340 | 11 | 714
3.7079 | 2.0343 | 0.6477 | 0.0278 | 0.1131 | 0.0946 | 0.1346 | 0.0043 | 0.0739 | 0.0206 | 0.0013 | 0.0004 | 0.0001 | 0.058 | 0.0116 | 0.0021 | 1155.796 | 1151.773 | 1147.684 | 1148.377 | 1150.327 | 1097.422 | 2.642228 | 13.89568 | 68 | 18 | 15 | 25 | 10 | 41 | 80 | 1371 | 11 | 718
3.528 | 1.9881 | 0.6528 | 0.032 | 0.1284 | 0.093 | 0.1481 | 0.0049 | 0.0732 | 0.0204 | 0.0004 | 0.001 | 0.0001 | 0.0605 | 0.0117 | 0.0021 | 1156.17 | 1152.523 | 1148.159 | 1149.315 | 1150.537 | 1095.858 | 2.37781 | 13.28322 | 61 | 18 | 15 | 27 | 20 | 31 | 72 | 1373 | 11 | 720
3.5097 | 1.9922 | 0.6327 | 0.0323 | 0.1287 | 0.0908 | 0.1537 | 0.0043 | 0.0716 | 0.0203 | 0.0008 | 0.001 | 0.0001 | 0.0606 | 0.0115 | 0.0021 | 1156.573 | 1152.328 | 1147.964 | 1149.362 | 1150.788 | 1097.031 | 2.824371 | 14.4594 | 59 | 17 | 15 | 24 | 21 | 22 | 70 | 1358 | 11 | 722
3.4504 | 1.9582 | 0.6572 | 0.032 | 0.1378 | 0.0893 | 0.155 | 0.0041 | 0.077 | 0.0191 | 0.0008 | 0.001 | 0.0001 | 0.0575 | 0.0117 | 0.0023 | 1155.663 | 1150.702 | 1146.396 | 1149.099 | 1150.948 | 1094.833 | 4.551747 | 15.23306 | 45 | 16 | 14 | 20 | 21 | 17 | 56 | 1350 | 11 | 724
3.6169 | 2.1369 | 0.6226 | 0.0268 | 0.1224 | 0.0854 | 0.1218 | 0.0049 | 0.0688 | 0.0206 | 0.0041 | 0.0001 | 0.0001 | 0.0649 | 0.0115 | 0.002 | 1156.082 | 1152.805 | 1149.108 | 1149.634 | 1150.191 | 1095.506 | 1.082783 | 11.51246 | 59 | 19 | 14 | 32 | 19 | 22 | 71 | 1360 | 11 | 712
3.6752 | 2.0054 | 0.6399 | 0.03 | 0.1304 | 0.0844 | 0.1442 | 0.0052 | 0.0723 | 0.0201 | 0.0013 | 0.0005 | 0.0001 | 0.0673 | 0.011 | 0.0019 | 1174.767 | 1162.023 | 1147.544 | 1150.031 | 1152.07 | 1089.777 | 4.52543 | 32.03057 | 46 | 13 | 6 | 44 | 18 | 22 | 58 | 1355 | 11 | 716
3.5281 | 2.0811 | 0.6184 | 0.0318 | 0.1291 | 0.1021 | 0.153 | 0.006 | 0.0728 | 0.0203 | 0.0006 | 0.0012 | 0.0001 | 0.0691 | 0.0115 | 0.0022 | 1155.506 | 1152.578 | 1149.049 | 1150.254 | 1151.015 | 1097.504 | 1.965485 | 11.13168 | 52 | 16 | 13 | 24 | 21 | 27 | 62 | 1363 | 11 | 712
3.5143 | 2.0742 | 0.6089 | 0.0315 | 0.1253 | 0.097 | 0.1562 | 0.006 | 0.0723 | 0.0201 | 0.0005 | 0.0009 | 0.0001 | 0.0706 | 0.0113 | 0.0022 | 1155.763 | 1152.309 | 1148.801 | 1150.395 | 1151.129 | 1095.775 | 2.328048 | 11.60556 | 49 | 18 | 16 | 23 | 32 | 18 | 60 | 1368 | 11 | 712
3.4851 | 1.9934 | 0.6224 | 0.0303 | 0.1279 | 0.0926 | 0.1476 | 0.0059 | 0.0712 | 0.02 | 0.0004 | 0.0008 | 0.0001 | 0.0693 | 0.0112 | 0.0024 | 1155.374 | 1152.271 | 1147.788 | 1148.555 | 1149.219 | 1094.483 | 1.430973 | 12.45837 | 54 | 19 | 13 | 28 | 25 | 24 | 66 | 1368 | 11 | 716
3.4958 | 1.9296 | 0.6351 | 0.0311 | 0.13 | 0.0912 | 0.1564 | 0.006 | 0.0762 | 0.0202 | 0.0009 | 0.0008 | 0.0001 | 0.0674 | 0.0112 | 0.0024 | 1155.466 | 1151.875 | 1147.422 | 1148.354 | 1149.585 | 1093.908 | 2.162789 | 13.06684 | 52 | 17 | 14 | 30 | 16 | 27 | 63 | 1336 | 11 | 718
3.6401 | 2.0315 | 0.5927 | 0.0264 | 0.102 | 0.111 | 0.1377 | 0.0049 | 0.0765 | 0.0185 | 0.0002 | 0.0007 | 0.0001 | 0.0487 | 0.012 | 0.0027 | 1155.901 | 1151.412 | 1147.613 | 1149.851 | 1150.789 | 1097.183 | 3.175982 | 14.11468 | 52 | 16 | 18 | 31 | 25 | 17 | 62 | 1356 | 11 | 714
3.553 | 2.0122 | 0.6097 | 0.0297 | 0.1142 | 0.0979 | 0.1626 | 0.005 | 0.0708 | 0.018 | 0.0001 | 0.001 | 0.0001 | 0.0498 | 0.011 | 0.0028 | 1155.437 | 1152.61 | 1147.281 | 1149.43 | 1150.289 | 1093.47 | 3.007592 | 13.1606 | 50 | 18 | 13 | 35 | 27 | 15 | 62 | 1350 | 11 | 712
3.5194 | 2.0238 | 0.5902 | 0.029 | 0.12 | 0.0867 | 0.1645 | 0.0038 | 0.0617 | 0.018 | 0.0013 | 0.001 | 0.0001 | 0.0463 | 0.0105 | 0.0031 | 1150.524 | 1146.35 | 1143.367 | 1145.546 | 1146.812 | 1092.4 | 3.444502 | 12.3128 | 48 | 25 | 18 | 26 | 29 | 19 | 61 | 1361 | 11 | 712
3.5184 | 2.1988 | 0.6199 | 0.0309 | 0.1248 | 0.0931 | 0.1558 | 0.0042 | 0.062 | 0.0181 | 0.0001 | 0.0011 | 0.0001 | 0.0489 | 0.0107 | 0.0029 | 1150.688 | 1148.083 | 1145.032 | 1147.029 | 1148.352 | 1092.407 | 3.320858 | 9.705017 | 46 | 22 | 13 | 25 | 30 | 20 | 59 | 1351 | 11 | 708
3.5432 | 2.2497 | 0.6347 | 0.0278 | 0.1136 | 0.0887 | 0.1328 | 0.0041 | 0.0533 | 0.021 | 0.0001 | 0.0003 | 0.0001 | 0.0498 | 0.0107 | 0.0033 | 1157.287 | 1157.287 | 1157.287 | 1164.339 | 1177.6 | 1127.311 | 20.31288 | 0 | 33 | 27 | 0 | 0 | 57 | 60 | 44 | 1361 | 11 | 706
3.5503 | 2.3556 | 0.6465 | 0.0254 | 0.1039 | 0.0893 | 0.1235 | 0.0035 | 0.0531 | 0.0225 | 0.0012 | 0.0001 | 0.0001 | 0.0465 | 0.0112 | 0.0034 | 1151.602 | 1149.061 | 1145.695 | 1147.292 | 1148.367 | 1095.046 | 2.671688 | 10.4439 | 46 | 23 | 12 | 34 | 23 | 17 | 58 | 1355 | 11 | 708
3.5289 | 2.1232 | 0.6092 | 0.0302 | 0.1168 | 0.0865 | 0.1572 | 0.0045 | 0.0563 | 0.0197 | 0.0002 | 0.0007 | 0.0001 | 0.0499 | 0.0103 | 0.0032 | 1154.132 | 1149.326 | 1144.116 | 1146.894 | 1148.408 | 1095.274 | 4.292098 | 17.018 | 40 | 17 | 16 | 33 | 24 | 16 | 50 | 1353 | 11 | 712
3.56 | 2.1557 | 0.642 | 0.0283 | 0.1222 | 0.0871 | 0.1252 | 0.0047 | 0.0568 | 0.0181 | 0.0002 | 0.0009 | 0.0001 | 0.0523 | 0.0105 | 0.0032 | 1155.955 | 1150.575 | 1144.25 | 1146.168 | 1148.137 | 1094.381 | 3.886131 | 19.00895 | 50 | 20 | 16 | 35 | 20 | 21 | 62 | 1354 | 11 | 726
3.5669 | 2.148 | 0.6331 | 0.0294 | 0.1257 | 0.0892 | 0.1412 | 0.0047 | 0.0555 | 0.0179 | 0.0001 | 0.0005 | 0.0001 | 0.0525 | 0.0103 | 0.003 | 1154.643 | 1150.661 | 1145.065 | 1148.088 | 1148.687 | 1094.956 | 3.621418 | 16.04616 | 49 | 22 | 16 | 34 | 27 | 12 | 61 | 1350 | 11 | 714
3.5591 | 1.9386 | 0.6341 | 0.0289 | 0.1142 | 0.0943 | 0.1647 | 0.0059 | 0.0513 | 0.0187 | 0.0002 | 0.0008 | 0.0001 | 0.0582 | 0.0104 | 0.0027 | 1149.752 | 1146.774 | 1142.918 | 1144.519 | 1145.693 | 1093.709 | 2.775527 | 12.19535 | 50 | 25 | 13 | 32 | 24 | 20 | 63 | 1365 | 11 | 708
3.497 | 1.9389 | 0.6396 | 0.0279 | 0.1155 | 0.0962 | 0.1621 | 0.0064 | 0.051 | 0.0178 | 0.0001 | 0.0006 | 0.0001 | 0.062 | 0.0102 | 0.0029 | 1155.186 | 1149.926 | 1142.578 | 1144.424 | 1145.675 | 1090.607 | 3.096173 | 19.52242 | 52 | 27 | 14 | 35 | 26 | 21 | 67 | 1359 | 11 | 730
3.5169 | 1.7973 | 0.6116 | 0.0291 | 0.1196 | 0.0954 | 0.1292 | 0.0067 | 0.0507 | 0.0153 | 0.0001 | 0.0007 | 0.0001 | 0.0623 | 0.0095 | 0.0028 | 1156.775 | 1151.799 | 1144.597 | 1146.808 | 1148.036 | 1096.795 | 3.439651 | 20.30409 | 50 | 19 | 14 | 36 | 27 | 18 | 61 | 1355 | 11 | 730
3.4925 | 1.9186 | 0.667 | 0.0251 | 0.1075 | 0.0896 | 0.1226 | 0.0054 | 0.0516 | 0.0177 | 0.0024 | 0.0001 | 0.0001 | 0.0582 | 0.0101 | 0.0028 | 1155.253 | 1150.183 | 1142.793 | 1144.715 | 1146.446 | 1092.715 | 3.652838 | 19.92395 | 53 | 26 | 13 | 33 | 22 | 24 | 67 | 1361 | 11 | 720
3.5118 | 1.8882 | 0.6594 | 0.0277 | 0.1129 | 0.0889 | 0.1344 | 0.0056 | 0.0521 | 0.0173 | 0.0001 | 0.0005 | 0.0001 | 0.0588 | 0.0099 | 0.0028 | 1154.744 | 1149.927 | 1143.517 | 1146.319 | 1147.594 | 1095.697 | 4.077343 | 19.0143 | 45 | 17 | 15 | 33 | 24 | 17 | 55 | 1364 | 11 | 716
3.51 | 1.9121 | 0.6516 | 0.0246 | 0.1186 | 0.0857 | 0.1554 | 0.0052 | 0.0519 | 0.0177 | 0.0001 | 0.0006 | 0.0001 | 0.0571 | 0.0103 | 0.0029 | 1154.429 | 1148.105 | 1140.928 | 1143.77 | 1146.031 | 1092.716 | 5.102854 | 21.87656 | 38 | 15 | 15 | 29 | 16 | 19 | 48 | 1353 | 11 | 716
3.4851 | 2.0393 | 0.6505 | 0.0291 | 0.1107 | 0.086 | 0.1662 | 0.0043 | 0.0523 | 0.0216 | 0.0013 | 0.0004 | 0.0001 | 0.0543 | 0.0099 | 0.0025 | 1153.014 | 1148.928 | 1144.05 | 1146.081 | 1147.604 | 1093.933 | 3.553867 | 15.17362 | 53 | 25 | 15 | 32 | 24 | 21 | 66 | 1359 | 11 | 708
3.4751 | 2.072 | 0.6578 | 0.0285 | 0.1094 | 0.0859 | 0.1463 | 0.0042 | 0.0513 | 0.0222 | 0.0013 | 0.0005 | 0.0001 | 0.0527 | 0.0097 | 0.0024 | 1151.389 | 1147.816 | 1144.11 | 1146.515 | 1147.693 | 1093.635 | 3.583266 | 12.6036 | 53 | 26 | 15 | 26 | 26 | 16 | 66 | 1358 | 11 | 714
3.4471 | 2.0734 | 0.6575 | 0.0293 | 0.1116 | 0.0849 | 0.1501 | 0.0043 | 0.0525 | 0.0223 | 0.0014 | 0.0006 | 0.0001 | 0.052 | 0.0098 | 0.0024 | 1151.99 | 1148.751 | 1144.162 | 1146.486 | 1147.68 | 1093.907 | 3.518345 | 13.47702 | 41 | 16 | 12 | 27 | 23 | 15 | 51 | 1350 | 11 | 708
3.4585 | 2.0549 | 0.6433 | 0.0291 | 0.1106 | 0.0883 | 0.1413 | 0.0051 | 0.0559 | 0.0213 | 0.0008 | 0.0006 | 0.0001 | 0.0543 | 0.0096 | 0.0025 | 1158.245 | 1158.245 | 1158.245 | 1166.288 | 1178.533 | 1131.925 | 20.28739 | 0 | 36 | 22 | 0 | 0 | 42 | 75 | 45 | 1352 | 11 | 710
3.4401 | 2.0753 | 0.6431 | 0.0283 | 0.1051 | 0.0897 | 0.1346 | 0.0049 | 0.0556 | 0.0197 | 0.0001 | 0.0005 | 0.0001 | 0.0551 | 0.0094 | 0.0025 | 1155.722 | 1150.976 | 1143.688 | 1145.214 | 1146.458 | 1094.015 | 2.769712 | 19.50136 | 55 | 18 | 15 | 34 | 26 | 23 | 65 | 1357 | 11 | 722
3.4159 | 2.0764 | 0.6549 | 0.0292 | 0.1056 | 0.0869 | 0.1376 | 0.0049 | 0.0566 | 0.0196 | 0.0001 | 0.0006 | 0.0001 | 0.0551 | 0.0095 | 0.0026 | 1156.806 | 1151.431 | 1143.419 | 1145.011 | 1146.072 | 1091.535 | 2.652576 | 20.50937 | 50 | 25 | 12 | 41 | 23 | 17 | 64 | 1361 | 11 | 716
3.4113 | 2.0686 | 0.659 | 0.0286 | 0.1016 | 0.0817 | 0.1561 | 0.0046 | 0.0594 | 0.0202 | 0.0001 | 0.0006 | 0.0001 | 0.0542 | 0.0096 | 0.0026 | 1156.774 | 1150.899 | 1144.154 | 1145.724 | 1146.591 | 1091.273 | 2.436868 | 19.26741 | 61 | 25 | 18 | 32 | 26 | 20 | 76 | 1359 | 11 | 714
3.451 | 2.068 | 0.6689 | 0.0276 | 0.1027 | 0.0852 | 0.1612 | 0.0044 | 0.0589 | 0.0203 | 0.0001 | 0.0006 | 0.0001 | 0.0533 | 0.0096 | 0.0028 | 1156.514 | 1151.479 | 1144.591 | 1146.477 | 1147.939 | 1094.377 | 3.348598 | 19.18875 | 53 | 28 | 15 | 34 | 23 | 22 | 68 | 1357 | 11 | 712
3.5347 | 1.9655 | 0.6132 | 0.0293 | 0.1311 | 0.1037 | 0.1451 | 0.0029 | 0.0714 | 0.0215 | 0.0009 | 0.0006 | 0.0001 | 0.0473 | 0.0116 | 0.0024 | 1155.491 | 1151.623 | 1147.814 | 1148.71 | 1150.307 | 1093.982 | 2.493689 | 12.48229 | 44 | 17 | 15 | 24 | 16 | 30 | 55 | 1365 | 11 | 718
3.5184 | 1.9756 | 0.6367 | 0.0283 | 0.1158 | 0.0927 | 0.1708 | 0.0031 | 0.0866 | 0.0212 | 0.0001 | 0.0007 | 0.0001 | 0.0442 | 0.0115 | 0.0023 | 1153.959 | 1151.724 | 1148.438 | 1149.706 | 1150.249 | 1094.691 | 1.810208 | 9.315627 | 49 | 16 | 18 | 39 | 25 | 15 | 60 | 1365 | 11 | 702
3.594 | 1.9931 | 0.6584 | 0.0284 | 0.1144 | 0.091 | 0.1756 | 0.004 | 0.0883 | 0.0221 | 0.0008 | 0.0007 | 0.0001 | 0.0473 | 0.012 | 0.0023 | 1151.599 | 1150.592 | 1148.936 | 1150.369 | 1150.821 | 1096.121 | 1.885165 | 4.80127 | 52 | 17 | 21 | 22 | 32 | 13 | 63 | 1360 | 11 | 692
3.5014 | 1.9692 | 0.6685 | 0.0292 | 0.1162 | 0.0943 | 0.1739 | 0.0046 | 0.0892 | 0.0221 | 0.0001 | 0.0008 | 0.0001 | 0.0497 | 0.0122 | 0.0023 | 1151.344 | 1149.802 | 1148.449 | 1149.908 | 1150.823 | 1098.419 | 2.374075 | 5.469145 | 46 | 15 | 24 | 20 | 21 | 16 | 55 | 1350 | 11 | 700
3.5504 | 1.9999 | 0.6635 | 0.028 | 0.1196 | 0.098 | 0.1547 | 0.0048 | 0.0895 | 0.023 | 0.0005 | 0.0006 | 0.0001 | 0.0491 | 0.0125 | 0.0024 | 1154.692 | 1151.213 | 1148.473 | 1150.25 | 1151.505 | 1093.791 | 3.031931 | 10.21126 | 51 | 17 | 18 | 26 | 21 | 19 | 63 | 1356 | 11 | 706
3.553 | 2.0122 | 0.6097 | 0.0297 | 0.1142 | 0.0979 | 0.1626 | 0.005 | 0.0708 | 0.018 | 0.0001 | 0.001 | 0.0001 | 0.0498 | 0.011 | 0.0028 | 1155.437 | 1152.61 | 1147.281 | 1149.43 | 1150.289 | 1093.47 | 3.007592 | 13.1606 | 50 | 18 | 13 | 35 | 27 | 15 | 62 | 1350 | 11 | 718
3.1523 | 2.0246 | 0.5736 | 0.0309 | 0.12 | 0.0868 | 0.0834 | 0.0048 | 0.0775 | 0.0199 | 0.0007 | 0.0007 | 0.0001 | 0.0499 | 0.01 | 0.0026 | 1155.408 | 1148.963 | 1146.966 | 1148.238 | 1149.065 | 1095.753 | 2.099107 | 14.15047 | 50 | 16 | 27 | 30 | 23 | 18 | 60 | 1377 | 11 | 714
3.5184 | 2.1988 | 0.6199 | 0.0309 | 0.1248 | 0.0931 | 0.1558 | 0.0042 | 0.062 | 0.0181 | 0.0001 | 0.0011 | 0.0001 | 0.0489 | 0.0107 | 0.0029 | 1150.688 | 1148.083 | 1145.032 | 1147.029 | 1148.352 | 1092.407 | 3.320858 | 9.705017 | 46 | 22 | 13 | 25 | 30 | 20 | 59 | 1351 | 11 | 710
3.5432 | 2.2497 | 0.6347 | 0.0278 | 0.1136 | 0.0887 | 0.1328 | 0.0041 | 0.0533 | 0.021 | 0.0001 | 0.0003 | 0.0001 | 0.0498 | 0.0107 | 0.0033 | 1157.287 | 1157.287 | 1157.287 | 1164.339 | 1177.6 | 1127.311 | 20.31288 | 0 | 33 | 27 | 0 | 0 | 57 | 60 | 44 | 1356 | 11 | 708
3.5414 | 2.2302 | 0.6314 | 0.0289 | 0.1094 | 0.0902 | 0.1347 | 0.0042 | 0.0557 | 0.0206 | 0.0001 | 0.0006 | 0.0001 | 0.0484 | 0.0107 | 0.0034 | 1151.839 | 1148.236 | 1144.295 | 1146.487 | 1147.787 | 1093.213 | 3.492813 | 12.86888 | 44 | 17 | 15 | 30 | 21 | 13 | 54 | 1355 | 11 | 706
3.5289 | 2.1232 | 0.6092 | 0.0302 | 0.1168 | 0.0865 | 0.1572 | 0.0045 | 0.0563 | 0.0197 | 0.0002 | 0.0007 | 0.0001 | 0.0499 | 0.0103 | 0.0032 | 1154.132 | 1149.326 | 1144.116 | 1146.894 | 1148.408 | 1095.274 | 4.292098 | 17.018 | 40 | 17 | 16 | 33 | 24 | 16 | 50 | 1370 | 11 | 708
3.5226 | 2.128 | 0.6413 | 0.0302 | 0.1221 | 0.0833 | 0.1531 | 0.0043 | 0.055 | 0.0185 | 0.0001 | 0.0009 | 0.0001 | 0.0506 | 0.0104 | 0.0033 | 1156.14 | 1151.492 | 1144.659 | 1146.861 | 1148.048 | 1093.762 | 3.389311 | 18.4058 | 46 | 23 | 14 | 38 | 30 | 21 | 59 | 1355 | 11 | 712
3.56 | 2.1557 | 0.642 | 0.0283 | 0.1222 | 0.0871 | 0.1252 | 0.0047 | 0.0568 | 0.0181 | 0.0002 | 0.0009 | 0.0001 | 0.0523 | 0.0105 | 0.0032 | 1155.955 | 1150.575 | 1144.25 | 1146.168 | 1148.137 | 1094.381 | 3.886131 | 19.00895 | 50 | 20 | 16 | 35 | 20 | 21 | 62 | 1354 | 11 | 720
3.5669 | 2.148 | 0.6331 | 0.0294 | 0.1257 | 0.0892 | 0.1412 | 0.0047 | 0.0555 | 0.0179 | 0.0001 | 0.0005 | 0.0001 | 0.0525 | 0.0103 | 0.003 | 1154.643 | 1150.661 | 1145.065 | 1148.088 | 1148.687 | 1094.956 | 3.621418 | 16.04616 | 49 | 22 | 16 | 34 | 27 | 12 | 61 | 1350 | 11 | 728
3.4739 | 2.0937 | 0.6184 | 0.0298 | 0.1213 | 0.0897 | 0.123 | 0.0052 | 0.0553 | 0.0176 | 0.0011 | 0.0006 | 0.0001 | 0.0542 | 0.0104 | 0.003 | 1154.434 | 1149.977 | 1143.059 | 1145.958 | 1147.355 | 1093.39 | 4.296028 | 18.63471 | 45 | 23 | 13 | 32 | 22 | 16 | 58 | 1364 | 11 | 724
3.5591 | 1.9386 | 0.6341 | 0.0289 | 0.1142 | 0.0943 | 0.1647 | 0.0059 | 0.0513 | 0.0187 | 0.0002 | 0.0008 | 0.0001 | 0.0582 | 0.0104 | 0.0027 | 1149.752 | 1146.774 | 1142.918 | 1144.519 | 1145.693 | 1093.709 | 2.775527 | 12.19535 | 50 | 25 | 13 | 32 | 24 | 20 | 63 | 1350 | 11 | 714
3.5714 | 1.9275 | 0.6472 | 0.028 | 0.1118 | 0.0963 | 0.1679 | 0.0066 | 0.0522 | 0.018 | 0.0008 | 0.0008 | 0.0001 | 0.0625 | 0.0105 | 0.003 | 1153.909 | 1149.39 | 1142.952 | 1145.544 | 1147.3 | 1088.844 | 4.347973 | 16.8395 | 48 | 25 | 15 | 33 | 22 | 25 | 65 | 1356 | 11 | 714
3.5169 | 1.7973 | 0.6116 | 0.0291 | 0.1196 | 0.0954 | 0.1292 | 0.0067 | 0.0507 | 0.0153 | 0.0001 | 0.0007 | 0.0001 | 0.0623 | 0.0095 | 0.0028 | 1156.775 | 1151.799 | 1144.597 | 1146.808 | 1148.036 | 1096.795 | 3.439651 | 20.30409 | 50 | 19 | 14 | 36 | 27 | 18 | 61 | 1360 | 11 | 728
3.4851 | 2.0393 | 0.6505 | 0.0291 | 0.1107 | 0.086 | 0.1662 | 0.0043 | 0.0523 | 0.0216 | 0.0013 | 0.0004 | 0.0001 | 0.0543 | 0.0099 | 0.0025 | 1153.014 | 1148.928 | 1144.05 | 1146.081 | 1147.604 | 1093.933 | 3.553867 | 15.17362 | 53 | 25 | 15 | 32 | 24 | 21 | 66 | 1361 | 11 | 718
3.4585 | 2.0549 | 0.6433 | 0.0291 | 0.1106 | 0.0883 | 0.1413 | 0.0051 | 0.0559 | 0.0213 | 0.0008 | 0.0006 | 0.0001 | 0.0543 | 0.0096 | 0.0025 | 1158.245 | 1158.245 | 1158.245 | 1166.288 | 1178.533 | 1131.925 | 20.28739 | 0 | 36 | 22 | 0 | 0 | 42 | 75 | 45 | 1351 | 11 | 714
3.4712 | 2.0512 | 0.6367 | 0.028 | 0.1037 | 0.0883 | 0.1414 | 0.0049 | 0.0579 | 0.0202 | 0.0001 | 0.0006 | 0.0001 | 0.0542 | 0.0095 | 0.0025 | 1154.204 | 1149.524 | 1143.886 | 1146.879 | 1148.082 | 1095.939 | 4.196817 | 17.70996 | 48 | 20 | 16 | 32 | 30 | 18 | 60 | 1368 | 11 | 712
3.4401 | 2.0753 | 0.6431 | 0.0283 | 0.1051 | 0.0897 | 0.1346 | 0.0049 | 0.0556 | 0.0197 | 0.0001 | 0.0005 | 0.0001 | 0.0551 | 0.0094 | 0.0025 | 1155.722 | 1150.976 | 1143.688 | 1145.214 | 1146.458 | 1094.015 | 2.769712 | 19.50136 | 55 | 18 | 15 | 34 | 26 | 23 | 65 | 1365 | 11 | 708
3.4113 | 2.0686 | 0.659 | 0.0286 | 0.1016 | 0.0817 | 0.1561 | 0.0046 | 0.0594 | 0.0202 | 0.0001 | 0.0006 | 0.0001 | 0.0542 | 0.0096 | 0.0026 | 1156.774 | 1150.899 | 1144.154 | 1145.724 | 1146.591 | 1091.273 | 2.436868 | 19.26741 | 61 | 25 | 18 | 32 | 26 | 20 | 76 | 1361 | 11 | 716
3.451 | 2.068 | 0.6689 | 0.0276 | 0.1027 | 0.0852 | 0.1612 | 0.0044 | 0.0589 | 0.0203 | 0.0001 | 0.0006 | 0.0001 | 0.0533 | 0.0096 | 0.0028 | 1156.514 | 1151.479 | 1144.591 | 1146.477 | 1147.939 | 1094.377 | 3.348598 | 19.18875 | 53 | 28 | 15 | 34 | 23 | 22 | 68 | 1355 | 11 | 722
3.5372 | 1.9233 | 0.6572 | 0.026 | 0.1216 | 0.0862 | 0.135 | 0.0048 | 0.0743 | 0.0209 | 0.0006 | 0.0008 | 0.0001 | 0.0537 | 0.0117 | 0.003 | 1150.978 | 1148.28 | 1143.475 | 1145.399 | 1147.04 | 1093.116 | 3.564622 | 12.96646 | 51 | 22 | 11 | 32 | 20 | 20 | 64 | 1349 | 11 | 722
3.5601 | 1.9707 | 0.6623 | 0.0195 | 0.1125 | 0.0822 | 0.139 | 0.0043 | 0.0824 | 0.0207 | 0.0081 | 0.0002 | 0.0001 | 0.0516 | 0.0106 | 0.0028 | 1155.834 | 1150.059 | 1142.137 | 1145.424 | 1147.181 | 1088.805 | 5.043984 | 20.43497 | 47 | 46 | 13 | 30 | 24 | 16 | 68 | 1365 | 11 | 722
3.4773 | 1.9565 | 0.6754 | 0.0229 | 0.1158 | 0.0846 | 0.1418 | 0.0048 | 0.0846 | 0.0214 | 0.0003 | 0.0009 | 0.0001 | 0.0526 | 0.0115 | 0.003 | 1154.024 | 1149.844 | 1144.42 | 1145.851 | 1147.508 | 1093.997 | 3.08808 | 16.00023 | 55 | 19 | 15 | 34 | 23 | 25 | 66 | 1365 | 11 | 728
3.521 | 1.9324 | 0.6988 | 0.0229 | 0.1161 | 0.0835 | 0.127 | 0.0054 | 0.0796 | 0.0208 | 0.0004 | 0.0009 | 0.0001 | 0.0531 | 0.0119 | 0.0035 | 1150.809 | 1147.481 | 1143.45 | 1145.934 | 1146.734 | 1094.901 | 3.284104 | 13.16404 | 47 | 18 | 14 | 28 | 30 | 14 | 57 | 1350 | 11 | 716
3.5335 | 2.0531 | 0.7047 | 0.0208 | 0.1057 | 0.0844 | 0.1195 | 0.005 | 0.079 | 0.0214 | 0.0004 | 0.0004 | 0.0001 | 0.0518 | 0.012 | 0.0036 | 1150.701 | 1146.402 | 1143.403 | 1144.794 | 1146.966 | 1092.119 | 3.562611 | 12.45792 | 41 | 21 | 17 | 28 | 14 | 23 | 52 | 1350 | 11 | 716
3.4885 | 1.9963 | 0.6865 | 0.0234 | 0.1171 | 0.0809 | 0.1209 | 0.0053 | 0.0773 | 0.0216 | 0.0002 | 0.0008 | 0.0001 | 0.0533 | 0.0112 | 0.0034 | 1154.046 | 1149.638 | 1142.709 | 1145.293 | 1146.536 | 1091.744 | 3.826439 | 18.19656 | 49 | 24 | 13 | 32 | 25 | 19 | 62 | 1353 | 11 | 716
3.4243 | 1.9983 | 0.6747 | 0.0249 | 0.1183 | 0.0848 | 0.1366 | 0.0047 | 0.0862 | 0.022 | 0.0001 | 0.001 | 0.0001 | 0.0517 | 0.011 | 0.0029 | 1156.317 | 1150.732 | 1142.558 | 1145.1 | 1146.522 | 1091.95 | 3.963656 | 21.37586 | 46 | 22 | 14 | 32 | 23 | 18 | 59 | 1350 | 13.2 | 722
3.4788 | 2.0762 | 0.6802 | 0.0246 | 0.1173 | 0.0843 | 0.1272 | 0.0046 | 0.0886 | 0.0224 | 0.0006 | 0.001 | 0.0001 | 0.0516 | 0.011 | 0.0028 | 1151.82 | 1148.451 | 1142.495 | 1144.603 | 1145.529 | 1092.136 | 3.033718 | 15.62381 | 48 | 21 | 11 | 33 | 24 | 16 | 60 | 1358 | 13.2 | 714
3.4761 | 2.0721 | 0.6787 | 0.0248 | 0.1218 | 0.0831 | 0.1321 | 0.0045 | 0.0876 | 0.0225 | 0.0004 | 0.0007 | 0.0001 | 0.0518 | 0.0107 | 0.0026 | 1156.716 | 1151.003 | 1143.962 | 1145.632 | 1147.442 | 1094.796 | 3.47972 | 20.59767 | 49 | 20 | 15 | 33 | 17 | 20 | 61 | 1364 | 13.2 | 712
3.4378 | 1.98 | 0.7146 | 0.025 | 0.1162 | 0.0832 | 0.131 | 0.0038 | 0.0802 | 0.0228 | 0.0005 | 0.001 | 0.0001 | 0.0496 | 0.0112 | 0.0024 | 1156.287 | 1151.218 | 1144.163 | 1146.243 | 1147.253 | 1090.916 | 3.090221 | 18.54681 | 47 | 22 | 13 | 35 | 26 | 17 | 61 | 1354 | 13.2 | 718
3.4696 | 1.999 | 0.6794 | 0.0242 | 0.118 | 0.0826 | 0.1342 | 0.0037 | 0.0779 | 0.023 | 0.0007 | 0.0008 | 0.0001 | 0.0495 | 0.0109 | 0.0025 | 1156.451 | 1151.174 | 1143.663 | 1145.37 | 1147.421 | 1093.121 | 3.758594 | 20.19298 | 53 | 21 | 15 | 31 | 23 | 28 | 65 | 1355 | 13.2 | 722
3.4819 | 2.0313 | 0.6881 | 0.0236 | 0.1108 | 0.0866 | 0.1255 | 0.0032 | 0.0755 | 0.0223 | 0.0001 | 0.0009 | 0.0001 | 0.0482 | 0.0107 | 0.0029 | 1154.054 | 1149.43 | 1143.776 | 1146.245 | 1148.42 | 1092.613 | 4.644132 | 16.72887 | 50 | 20 | 15 | 27 | 22 | 22 | 62 | 1351 | 11 | 718
3.4658 | 2.0189 | 0.6861 | 0.0229 | 0.1125 | 0.0959 | 0.1267 | 0.0029 | 0.0736 | 0.022 | 0.0001 | 0.0008 | 0.0001 | 0.0478 | 0.0106 | 0.003 | 1154.072 | 1148.899 | 1142.874 | 1145.29 | 1146.724 | 1091.879 | 3.849787 | 18.00504 | 51 | 24 | 16 | 29 | 25 | 19 | 64 | 1363 | 11 | 712
3.4667 | 1.953 | 0.6908 | 0.023 | 0.1186 | 0.0996 | 0.1332 | 0.0029 | 0.0712 | 0.0212 | 0.0003 | 0.0007 | 0.0001 | 0.0476 | 0.0107 | 0.0031 | 1155.034 | 1147.759 | 1141.895 | 1144.34 | 1146.633 | 1090.518 | 4.737439 | 20.36457 | 43 | 18 | 18 | 27 | 15 | 19 | 54 | 1358 | 11 | 714
3.506 | 1.8931 | 0.6749 | 0.023 | 0.1156 | 0.091 | 0.1421 | 0.0031 | 0.0706 | 0.0202 | 0.0001 | 0.0007 | 0.0001 | 0.0482 | 0.0104 | 0.003 | 1155.173 | 1149.551 | 1142.717 | 1143.877 | 1144.779 | 1094.563 | 2.062017 | 20.55224 | 54 | 17 | 16 | 34 | 24 | 19 | 63 | 1352 | 11 | 718
3.4801 | 1.882 | 0.6678 | 0.0226 | 0.1165 | 0.0903 | 0.1468 | 0.0032 | 0.07 | 0.0199 | 0.0001 | 0.0008 | 0.0001 | 0.0484 | 0.0104 | 0.0031 | 1158.439 | 1151.664 | 1143.906 | 1145.943 | 1147.253 | 1096.559 | 3.347495 | 23.4867 | 54 | 19 | 18 | 33 | 27 | 22 | 65 | 1356 | 11 | 720
3.4789 | 1.9245 | 0.6224 | 0.0259 | 0.1256 | 0.1029 | 0.1493 | 0.0045 | 0.0786 | 0.019 | 0.0008 | 0.0011 | 0.0001 | 0.0463 | 0.0103 | 0.0028 | 1152.301 | 1147.907 | 1142.721 | 1144.649 | 1145.239 | 1090.268 | 2.518328 | 15.44401 | 47 | 18 | 12 | 24 | 33 | 15 | 59 | 1354 | 11 | 722
3.4918 | 1.9092 | 0.6213 | 0.0259 | 0.1255 | 0.1026 | 0.1466 | 0.0046 | 0.0787 | 0.0192 | 0.0001 | 0.0011 | 0.0001 | 0.0461 | 0.0104 | 0.0028 | 1152.462 | 1144.561 | 1140.93 | 1141.979 | 1143.519 | 1079.129 | 2.589458 | 15.72573 | 39 | 28 | 14 | 11 | 14 | 24 | 58 | 1370 | 11 | 724
3.502 | 1.9177 | 0.6355 | 0.0254 | 0.1262 | 0.1004 | 0.1422 | 0.0044 | 0.0777 | 0.019 | 0.0001 | 0.0009 | 0.0001 | 0.0462 | 0.0106 | 0.0027 | 1151.576 | 1146.172 | 1143.239 | 1146.233 | 1146.97 | 1090.639 | 3.730827 | 13.68128 | 46 | 23 | 15 | 13 | 31 | 18 | 59 | 1355 | 11 | 720
3.5396 | 1.871 | 0.6318 | 0.0241 | 0.1227 | 0.0924 | 0.1276 | 0.0038 | 0.0781 | 0.0189 | 0.0001 | 0.0006 | 0.0001 | 0.0459 | 0.0107 | 0.0026 | 1152.023 | 1146.323 | 1143.273 | 1146.252 | 1147.148 | 1094.665 | 3.875191 | 15.25557 | 39 | 19 | 17 | 17 | 33 | 16 | 49 | 1350 | 11 | 722
3.5542 | 1.901 | 0.6467 | 0.0239 | 0.1207 | 0.0894 | 0.1198 | 0.0037 | 0.0722 | 0.0189 | 0.0007 | 0.0008 | 0.0001 | 0.0467 | 0.0113 | 0.0029 | 1149.981 | 1147.026 | 1143.491 | 1144.661 | 1145.638 | 1091.138 | 2.146706 | 11.02801 | 66 | 25 | 11 | 23 | 24 | 29 | 81 | 1370 | 11 | 712
3.5031 | 2.0243 | 0.6586 | 0.025 | 0.1254 | 0.1014 | 0.1597 | 0.003 | 0.0794 | 0.0229 | 0.0003 | 0.0005 | 0.0001 | 0.0455 | 0.0109 | 0.0028 | 1153.043 | 1147.692 | 1144.149 | 1146.171 | 1146.956 | 1086.282 | 2.806941 | 13.32237 | 35 | 19 | 14 | 20 | 24 | 12 | 47 | 1365 | 11 | 716
3.4331 | 1.9981 | 0.6436 | 0.0241 | 0.1276 | 0.099 | 0.1516 | 0.0033 | 0.0783 | 0.0227 | 0.0004 | 0.0007 | 0.0001 | 0.0458 | 0.0109 | 0.0028 | 1154.325 | 1150.654 | 1145.091 | 1147.693 | 1148.688 | 1095.814 | 3.59695 | 15.7813 | 47 | 18 | 12 | 31 | 28 | 14 | 57 | 1350 | 11 | 724
3.4313 | 2.0321 | 0.6477 | 0.0249 | 0.1264 | 0.1003 | 0.1539 | 0.0033 | 0.0772 | 0.0232 | 0.0005 | 0.0008 | 0.0001 | 0.046 | 0.0112 | 0.0028 | 1154.981 | 1150.897 | 1146.04 | 1148.798 | 1149.748 | 1095.951 | 3.707088 | 15.14521 | 42 | 19 | 12 | 31 | 28 | 14 | 53 | 1356 | 11 | 716
3.5095 | 2.278 | 0.7014 | 0.0183 | 0.1068 | 0.1021 | 0.1409 | 0.002 | 0.0784 | 0.0249 | 0.0005 | 0.0002 | 0.0001 | 0.0419 | 0.0124 | 0.003 | 1150.98 | 1148.099 | 1145.709 | 1146.466 | 1147.215 | 1093.298 | 1.505988 | 9.13822 | 60 | 20 | 15 | 22 | 18 | 34 | 72 | 1352 | 11 | 720
3.4762 | 2.113 | 0.6267 | 0.0239 | 0.1296 | 0.1028 | 0.1666 | 0.0036 | 0.0885 | 0.0227 | 0.0012 | 0.0005 | 0.0001 | 0.0462 | 0.0116 | 0.0027 | 1151.473 | 1147.401 | 1145.191 | 1145.989 | 1147.442 | 1086.829 | 2.251472 | 9.717898 | 50 | 29 | 15 | 13 | 14 | 29 | 67 | 1361 | 11 | 716
3.4016 | 2.0865 | 0.6351 | 0.0252 | 0.1309 | 0.105 | 0.1769 | 0.0036 | 0.0915 | 0.0229 | 0.0001 | 0.001 | 0.0001 | 0.0464 | 0.0117 | 0.0026 | 1155.078 | 1151.407 | 1145.898 | 1146.702 | 1147.88 | 1093.808 | 1.982256 | 14.98296 | 57 | 24 | 12 | 32 | 19 | 29 | 70 | 1359 | 11 | 712
3.4491 | 2.1229 | 0.6142 | 0.0244 | 0.1309 | 0.1118 | 0.1762 | 0.0047 | 0.0921 | 0.0218 | 0.0012 | 0.0012 | 0.0001 | 0.0466 | 0.0122 | 0.0026 | 1151.873 | 1146.269 | 1144.15 | 1144.693 | 1145.186 | 1087.649 | 1.036342 | 12.02576 | 48 | 23 | 11 | 9 | 13 | 19 | 62 | 1359 | 11 | 720
3.459 | 2.0233 | 0.613 | 0.0241 | 0.1277 | 0.1064 | 0.1461 | 0.0055 | 0.0838 | 0.0182 | 0.0001 | 0.0011 | 0.0001 | 0.0494 | 0.0124 | 0.0027 | 1152.034 | 1147.073 | 1143.43 | 1144.586 | 1146.457 | 1079.876 | 3.026544 | 11.92344 | 24 | 27 | 15 | 20 | 19 | 29 | 60 | 1360 | 11 | 728
3.5022 | 1.9096 | 0.6346 | 0.024 | 0.129 | 0.102 | 0.1425 | 0.0067 | 0.0893 | 0.0172 | 0.0001 | 0.0012 | 0.0001 | 0.0513 | 0.0116 | 0.0029 | 1156.058 | 1151.446 | 1143.596 | 1144.722 | 1146.578 | 1091.677 | 2.981381 | 19.35602 | 49 | 25 | 12 | 37 | 16 | 29 | 63 | 1356 | 11 | 730
3.51 | 1.9411 | 0.637 | 0.0236 | 0.1256 | 0.0986 | 0.1333 | 0.0061 | 0.084 | 0.0186 | 0.0004 | 0.0011 | 0.0001 | 0.0493 | 0.0117 | 0.0028 | 1155.837 | 1151.426 | 1143.782 | 1144.92 | 1145.79 | 1089.61 | 2.008838 | 18.20276 | 50 | 29 | 11 | 34 | 28 | 22 | 67 | 1350 | 11 | 728
3.5639 | 1.9544 | 0.6411 | 0.0248 | 0.1296 | 0.0944 | 0.134 | 0.006 | 0.087 | 0.0189 | 0.0002 | 0.0012 | 0.0001 | 0.0492 | 0.0117 | 0.0028 | 1150.364 | 1147.343 | 1143.399 | 1145.441 | 1147.094 | 1093.78 | 3.695395769 | 12.3092 | 39 | 17 | 13 | 30 | 20 | 20 | 49 | 1362 | 11 | 724
3.4728 | 2.0601 | 0.6549 | 0.0257 | 0.1258 | 0.1006 | 0.124 | 0.0037 | 0.0846 | 0.0209 | 0.0018 | 0.0005 | 0.0001 | 0.0479 | 0.0115 | 0.0025 | 1155.228 | 1148.439 | 1143.057 | 1145.07 | 1146.396 | 1088.365 | 3.339769 | 18.20399 | 48 | 22 | 16 | 21 | 20 | 16 | 62 | 1377 | 11 | 726
3.487 | 2.0907 | 0.6394 | 0.027 | 0.1184 | 0.0902 | 0.1205 | 0.0039 | 0.0873 | 0.0206 | 0.0001 | 0.0012 | 0.0001 | 0.0473 | 0.0116 | 0.0026 | 1153.561 | 1149.539 | 1143.826 | 1146.401 | 1147.694 | 1091.573 | 3.868038 | 15.70489 | 50 | 26 | 11 | 25 | 24 | 16 | 65 | 1353 | 11 | 720
3.4655 | 2.0808 | 0.6522 | 0.0287 | 0.1182 | 0.0917 | 0.126 | 0.0041 | 0.0931 | 0.0217 | 0.0005 | 0.0013 | 0.0001 | 0.0478 | 0.0116 | 0.0026 | 1152.354 | 1147.244 | 1143.337 | 1146.172 | 1148.36 | 1094.208 | 5.022954 | 15.50611 | 43 | 19 | 15 | 17 | 18 | 19 | 54 | 1350 | 11 | 722
3.5622 | 2.0801 | 0.6558 | 0.0265 | 0.116 | 0.0901 | 0.1205 | 0.0044 | 0.0911 | 0.0213 | 0.0001 | 0.0008 | 0.0001 | 0.0481 | 0.0118 | 0.0026 | 1152.215 | 1149.165 | 1143.531 | 1145.864 | 1147.804 | 1092.751 | 4.272732 | 14.60373 | 46 | 17 | 11 | 30 | 19 | 19 | 56 | 1362 | 11 | 710
3.6206 | 2.0022 | 0.6121 | 0.0244 | 0.1152 | 0.0931 | 0.125 | 0.0043 | 0.0927 | 0.0198 | 0.0001 | 0.0004 | 0.0001 | 0.0507 | 0.011 | 0.0023 | 1152.059 | 1149.422 | 1144.425 | 1146.581 | 1147.959 | 1095.827 | 3.533727 | 13.57553 | 46 | 19 | 11 | 38 | 22 | 19 | 56 | 1360 | 11 | 726
3.6197 | 1.9341 | 0.6267 | 0.0251 | 0.12 | 0.0859 | 0.1279 | 0.0035 | 0.0934 | 0.0187 | 0.0001 | 0.0002 | 0.0001 | 0.0477 | 0.0111 | 0.0021 | 1149.68 | 1147.643 | 1145.452 | 1146.185 | 1146.654 | 1091.493 | 1.201572 | 7.265485 | 62 | 28 | 10 | 26 | 27 | 18 | 78 | 1356 | 11 | 722
3.4933 | 1.9756 | 0.6205 | 0.0289 | 0.1108 | 0.0902 | 0.1466 | 0.0047 | 0.076 | 0.0202 | 0.0005 | 0.001 | 0.0001 | 0.0494 | 0.0126 | 0.0023 | 1155.221 | 1149.346 | 1142.543 | 1143.762 | 1145.295 | 1094.125 | 2.751468 | 20.75085 | 48 | 18 | 16 | 27 | 21 | 30 | 58 | 1364 | 11 | 720
3.5458 | 2.0455 | 0.6166 | 0.0289 | 0.1132 | 0.0878 | 0.1547 | 0.0043 | 0.0713 | 0.021 | 0.0001 | 0.0009 | 0.0001 | 0.049 | 0.0122 | 0.0023 | 1154.643 | 1147.908 | 1143.646 | 1144.725 | 1146.639 | 1094.212 | 2.993346 | 18.19756 | 44 | 17 | 18 | 22 | 25 | 27 | 54 | 1368 | 11 | 724
3.4431 | 2.0212 | 0.6249 | 0.0298 | 0.1144 | 0.0883 | 0.1478 | 0.0046 | 0.0729 | 0.0215 | 0.0003 | 0.001 | 0.0001 | 0.0504 | 0.0125 | 0.0025 | 1160.304 | 1150.167 | 1143.06 | 1145.084 | 1147.139 | 1090.269 | 4.07887 | 24.62163 | 42 | 21 | 18 | 21 | 22 | 23 | 55 | 1366 | 11 | 718
3.4949 | 2.0136 | 0.6235 | 0.0288 | 0.1077 | 0.0871 | 0.1454 | 0.0046 | 0.0746 | 0.0213 | 0.0001 | 0.001 | 0.0001 | 0.0497 | 0.0128 | 0.0025 | 1155.657 | 1148.422 | 1142.645 | 1144.883 | 1146.389 | 1092.24 | 3.744344 | 20.51882 | 44 | 19 | 18 | 31 | 24 | 20 | 56 | 1373 | 11 | 724
3.4525 | 1.9203 | 0.6173 | 0.026 | 0.1208 | 0.0841 | 0.1364 | 0.0046 | 0.0602 | 0.0206 | 0.0009 | 0.0008 | 0.0001 | 0.0461 | 0.0129 | 0.0032 | 1159.22 | 1150.515 | 1141.51 | 1143.729 | 1144.227 | 1090.387 | 2.716732 | 25.72822 | 48 | 23 | 18 | 33 | 32 | 13 | 61 | 1352 | 11 | 718
3.5089 | 1.9278 | 0.6479 | 0.0274 | 0.112 | 0.0888 | 0.1412 | 0.0044 | 0.0578 | 0.0207 | 0.0018 | 0.001 | 0.0001 | 0.0472 | 0.0129 | 0.0035 | 1155.728 | 1150.114 | 1142.93 | 1145.255 | 1146.906 | 1092.449 | 3.97529 | 20.22425 | 49 | 26 | 16 | 33 | 24 | 22 | 63 | 1365 | 11 | 726
3.5188 | 1.9502 | 0.67 | 0.0272 | 0.1047 | 0.091 | 0.1363 | 0.0038 | 0.0546 | 0.0209 | 0.0001 | 0.001 | 0.0001 | 0.0466 | 0.0128 | 0.0035 | 1152.836 | 1146.792 | 1141.887 | 1145.049 | 1146.812 | 1092.222 | 4.925961 | 18.06383 | 43 | 21 | 16 | 23 | 23 | 18 | 55 | 1349 | 11 | 728
3.5755 | 1.952 | 0.6566 | 0.0267 | 0.1095 | 0.0913 | 0.1383 | 0.004 | 0.0539 | 0.0203 | 0.0002 | 0.0008 | 0.0001 | 0.0471 | 0.0127 | 0.0036 | 1153.187 | 1149.09 | 1143.286 | 1145.102 | 1146.261 | 1088.781 | 2.974583 | 15.37287 | 48 | 28 | 13 | 31 | 25 | 18 | 65 | 1353 | 11 | 722
3.6325 | 1.8821 | 0.6733 | 0.0255 | 0.1135 | 0.0872 | 0.1473 | 0.0039 | 0.0509 | 0.0198 | 0.0001 | 0.0008 | 0.0001 | 0.0473 | 0.0125 | 0.0037 | 1150.804 | 1147.992 | 1143.67 | 1145.034 | 1145.931 | 1090.774 | 2.261413 | 11.88463 | 51 | 25 | 13 | 34 | 25 | 18 | 65 | 1364 | 11 | 716
3.6077 | 1.9134 | 0.6806 | 0.0262 | 0.1131 | 0.0891 | 0.1525 | 0.004 | 0.0486 | 0.0188 | 0.0001 | 0.0008 | 0.0001 | 0.0472 | 0.0126 | 0.0035 | 1152.261 | 1147.708 | 1142.249 | 1144.774 | 1145.741 | 1093.178 | 3.492126 | 16.94516 | 46 | 17 | 15 | 31 | 28 | 14 | 56 | 1357 | 11 | 710
3.598 | 1.8713 | 0.7204 | 0.0264 | 0.1146 | 0.0889 | 0.1359 | 0.0038 | 0.047 | 0.0187 | 0.0005 | 0.0008 | 0.0001 | 0.0477 | 0.0128 | 0.0035 | 1149.705 | 1146.443 | 1142.691 | 1145.012 | 1145.951 | 1091.219 | 3.260462 | 11.99354 | 43 | 17 | 13 | 26 | 31 | 14 | 53 | 1354 | 11 | 714
3.5625 | 1.9631 | 0.7209 | 0.0217 | 0.0996 | 0.0876 | 0.1338 | 0.0032 | 0.0455 | 0.0192 | 0.0006 | 0.0003 | 0.0001 | 0.0444 | 0.0135 | 0.0041 | 1150.853 | 1146.408 | 1142.351 | 1145.293 | 1146.702 | 1093.686 | 4.35144 | 14.87275 | 42 | 19 | 18 | 28 | 25 | 16 | 52 | 1360 | 11 | 716
3.5716 | 1.9155 | 0.6574 | 0.025 | 0.112 | 0.0851 | 0.1234 | 0.0048 | 0.0492 | 0.0164 | 0.0001 | 0.0009 | 0.0001 | 0.0492 | 0.012 | 0.0033 | 1150.696 | 1146.24 | 1142.322 | 1144.788 | 1146.698 | 1089.216 | 4.375989 | 13.62071 | 43 | 16 | 17 | 24 | 19 | 15 | 54 | 1367 | 11 | 716
3.4603 | 2.0372 | 0.6655 | 0.0251 | 0.1092 | 0.0823 | 0.1406 | 0.0046 | 0.0495 | 0.0186 | 0.0008 | 0.001 | 0.0001 | 0.0489 | 0.0125 | 0.0032 | 1148.267 | 1145.486 | 1144.211 | 1146.413 | 1147.906 | 1094.597 | 3.694951 | 7.556503 | 44 | 18 | 20 | 17 | 21 | 17 | 55 | 1346 | 11 | 708
3.4983 | 1.946 | 0.6554 | 0.0263 | 0.112 | 0.0854 | 0.1547 | 0.0042 | 0.0481 | 0.0181 | 0.001 | 0.0006 | 0.0001 | 0.0487 | 0.0126 | 0.0028 | 1153.56 | 1149.586 | 1144.167 | 1146.834 | 1147.706 | 1094.716 | 3.538317 | 15.9621 | 50 | 22 | 15 | 33 | 27 | 15 | 62 | 1354 | 11 | 700
3.5224 | 1.996 | 0.6696 | 0.0273 | 0.1147 | 0.0852 | 0.1572 | 0.004 | 0.0477 | 0.0194 | 0.0013 | 0.0007 | 0.0001 | 0.0485 | 0.0129 | 0.0029 | 1150.712 | 1147.458 | 1144.105 | 1144.98 | 1146.721 | 1094.741 | 2.615507 | 11.80445 | 53 | 23 | 14 | 26 | 20 | 34 | 65 | 1357 | 11 | 702
3.4914 | 2.0504 | 0.6862 | 0.0268 | 0.1099 | 0.086 | 0.1563 | 0.0041 | 0.0476 | 0.02 | 0.0006 | 0.0008 | 0.0001 | 0.0484 | 0.0134 | 0.003 | 1152.217 | 1148.359 | 1143.958 | 1146.287 | 1147.062 | 1092.135 | 3.103675 | 13.74592 | 46 | 25 | 19 | 26 | 28 | 16 | 61 | 1350 | 11 | 716
3.5113 | 2.0345 | 0.6682 | 0.0261 | 0.1092 | 0.084 | 0.1579 | 0.0041 | 0.0488 | 0.0199 | 0.0013 | 0.0009 | 0.0001 | 0.0478 | 0.0133 | 0.0031 | 1152.6 | 1148.369 | 1143.347 | 1145.655 | 1147.061 | 1094.299 | 3.714318 | 15.87102 | 46 | 19 | 14 | 35 | 27 | 18 | 57 | 1357 | 11 | 710
3.7802 | 2.1414 | 0.7029 | 0.0215 | 0.1141 | 0.0921 | 0.1511 | 0.0041 | 0.0474 | 0.0207 | 0.0016 | 0.0002 | 0.0001 | 0.0461 | 0.0139 | 0.0033 | 1153.009 | 1148.584 | 1144.015 | 1146.318 | 1147.806 | 1094.137 | 3.790677 | 15.2772 | 47 | 18 | 18 | 28 | 24 | 19 | 58 | 1350 | 11 | 718
3.5384 | 2.0066 | 0.6532 | 0.0275 | 0.1087 | 0.095 | 0.1641 | 0.0047 | 0.0514 | 0.0189 | 0.0003 | 0.0008 | 0.0001 | 0.0487 | 0.0127 | 0.0029 | 1151.393 | 1147.426 | 1143.159 | 1145.909 | 1148.102 | 1090.862 | 4.942974 | 13.60291 | 38 | 17 | 14 | 29 | 16 | 17 | 49 | 1359 | 11 | 712
3.4764 | 2.033 | 0.6549 | 0.0287 | 0.1128 | 0.099 | 0.1551 | 0.0046 | 0.0524 | 0.0206 | 0.0001 | 0.0008 | 0.0001 | 0.0497 | 0.0127 | 0.0027 | 1150.94 | 1147.704 | 1143.831 | 1146.002 | 1146.802 | 1092.946 | 2.971044 | 12.25822 | 47 | 19 | 16 | 37 | 27 | 15 | 58 | 1383 | 11 | 708
3.4613 | 2.0204 | 0.6743 | 0.0305 | 0.1117 | 0.0982 | 0.1587 | 0.0044 | 0.0522 | 0.0203 | 0.0008 | 0.0009 | 0.0001 | 0.0498 | 0.0127 | 0.0027 | 1151.445 | 1148.115 | 1143.779 | 1146.467 | 1147.474 | 1094.914 | 3.695053 | 13.56122 | 51 | 18 | 18 | 34 | 22 | 11 | 62 | 1367 | 11 | 714
3.4633 | 1.8705 | 0.645 | 0.0288 | 0.1133 | 0.0938 | 0.1411 | 0.0041 | 0.0839 | 0.0218 | 0.0008 | 0.001 | 0.0001 | 0.0485 | 0.0128 | 0.0024 | 1151.539 | 1145.307 | 1141.787 | 1143.081 | 1144.24 | 1085.86 | 2.452877 | 14.84772 | 37 | 24 | 16 | 21 | 27 | 16 | 51 | 1360 | 11 | 710
3.4562 | 1.885 | 0.675 | 0.029 | 0.1144 | 0.0919 | 0.1403 | 0.0038 | 0.0903 | 0.0232 | 0.0001 | 0.001 | 0.0001 | 0.0485 | 0.0131 | 0.0024 | 1152.025 | 1148.02 | 1142.464 | 1144.892 | 1146.145 | 1094.707 | 3.680609 | 16.6802 | 47 | 23 | 15 | 32 | 30 | 19 | 59 | 1357 | 11 | 718
3.4901 | 1.8586 | 0.6681 | 0.0288 | 0.1118 | 0.0899 | 0.1417 | 0.0036 | 0.0865 | 0.0226 | 0.0002 | 0.0009 | 0.0001 | 0.0483 | 0.0127 | 0.0024 | 1153.07 | 1148.346 | 1141.378 | 1144.113 | 1145.67 | 1094.383 | 4.292304 | 19.92271 | 47 | 18 | 14 | 29 | 29 | 20 | 57 | 1341 | 11 | 720
3.4605 | 1.8842 | 0.6643 | 0.0286 | 0.1159 | 0.0885 | 0.1342 | 0.0034 | 0.084 | 0.0223 | 0.0001 | 0.001 | 0.0001 | 0.0479 | 0.0126 | 0.0024 | 1155.043 | 1147.699 | 1142.379 | 1145.668 | 1146.337 | 1090.523 | 3.957993 | 19.62774 | 42 | 18 | 16 | 21 | 29 | 12 | 53 | 1351 | 11 | 720
3.4685 | 1.8634 | 0.6765 | 0.027 | 0.1143 | 0.0885 | 0.1393 | 0.0035 | 0.0806 | 0.0241 | 0.0026 | 0.0003 | 0.0001 | 0.0478 | 0.0129 | 0.0024 | 1154.196 | 1149.449 | 1144.531 | 1145.963 | 1147.007 | 1094.651 | 2.476319 | 16.23186 | 51 | 22 | 16 | 29 | 24 | 20 | 63 | 1351 | 11.5 | 712
3.4222 | 1.9357 | 0.6591 | 0.0301 | 0.1163 | 0.082 | 0.1405 | 0.0027 | 0.0799 | 0.0246 | 0.002 | 0.001 | 0.0001 | 0.046 | 0.0129 | 0.0019 | 1155.62 | 1147.253 | 1143.049 | 1146.377 | 1146.99 | 1093.827 | 3.941303 | 20.34407 | 43 | 18 | 20 | 18 | 32 | 13 | 53 | 1357 | 10.5 | 714
3.5854 | 1.978 | 0.6733 | 0.0302 | 0.1163 | 0.083 | 0.1411 | 0.0024 | 0.0802 | 0.0251 | 0.0005 | 0.0005 | 0.0001 | 0.045 | 0.0127 | 0.0018 | 1154.141 | 1146.416 | 1141.719 | 1144.478 | 1146.073 | 1092.331 | 4.353975 | 20.09564 | 45 | 20 | 18 | 19 | 24 | 20 | 56 | 1352 | 11 | 716
3.4763 | 2.0176 | 0.6633 | 0.0302 | 0.1208 | 0.0901 | 0.1402 | 0.0025 | 0.0806 | 0.026 | 0.0008 | 0.0011 | 0.0001 | 0.0449 | 0.0126 | 0.0019 | 1153.828 | 1149.476 | 1143.097 | 1144.209 | 1146.482 | 1094.599 | 3.385325 | 18.11815 | 50 | 19 | 13 | 30 | 16 | 30 | 60 | 1355 | 11 | 718
3.5322 | 2.0226 | 0.6813 | 0.0281 | 0.1227 | 0.0891 | 0.1446 | 0.0023 | 0.0773 | 0.0264 | 0.0002 | 0.0009 | 0.0001 | 0.0454 | 0.0127 | 0.0019 | 1155.079 | 1147.469 | 1142.849 | 1144.418 | 1146.579 | 1093.67 | 3.729703 | 19.91589 | 50 | 18 | 19 | 19 | 18 | 27 | 60 | 1359 | 11 | 716
3.5105 | 2.0107 | 0.6768 | 0.0313 | 0.1233 | 0.088 | 0.1466 | 0.0025 | 0.0775 | 0.0251 | 0.0001 | 0.0012 | 0.0001 | 0.0466 | 0.0125 | 0.0019 | 1155.235 | 1149.565 | 1143.357 | 1145.028 | 1146.858 | 1092.973 | 3.501288 | 19.07781 | 51 | 26 | 17 | 31 | 22 | 26 | 64 | 1369 | 11 | 712
3.5439 | 1.9567 | 0.6945 | 0.0306 | 0.1203 | 0.0871 | 0.1378 | 0.0027 | 0.0797 | 0.0249 | 0.0001 | 0.0012 | 0.0001 | 0.0465 | 0.0129 | 0.002 | 1150.59 | 1147.331 | 1144.051 | 1144.815 | 1145.56 | 1090.72 | 1.5089 | 10.92252 | 57 | 25 | 14 | 25 | 22 | 22 | 71 | 1344 | 11 | 712
3.4799 | 1.9494 | 0.6741 | 0.0295 | 0.1189 | 0.0854 | 0.1511 | 0.0028 | 0.0764 | 0.0243 | 0.0002 | 0.0011 | 0.0001 | 0.0462 | 0.0129 | 0.0019 | 1155.545 | 1149.48 | 1143.787 | 1145.768 | 1147.452 | 1092.808 | 3.665363 | 18.74214 | 56 | 30 | 17 | 26 | 23 | 23 | 73 | 1352 | 11 | 708
3.4589 | 1.9514 | 0.6852 | 0.0289 | 0.1162 | 0.0806 | 0.1334 | 0.0029 | 0.079 | 0.0251 | 0.0002 | 0.001 | 0.0001 | 0.0456 | 0.0128 | 0.0021 | 1155.197 | 1150.43 | 1143.321 | 1144.921 | 1146.134 | 1093.097 | 2.813796 | 19.12466 | 52 | 20 | 13 | 32 | 23 | 22 | 64 | 1362 | 11.5 | 716
3.5363 | 1.9685 | 0.6702 | 0.0276 | 0.1197 | 0.0811 | 0.126 | 0.0027 | 0.0773 | 0.0249 | 0.0002 | 0.0009 | 0.0001 | 0.0454 | 0.0127 | 0.0022 | 1155.083 | 1150.27 | 1143.807 | 1145.945 | 1146.932 | 1091.848 | 3.125596 | 17.8329 | 51 | 21 | 14 | 31 | 28 | 22 | 64 | 1352 | 11.5 | 718
3.4472 | 1.9497 | 0.6705 | 0.0276 | 0.1131 | 0.0856 | 0.1622 | 0.0027 | 0.0791 | 0.0259 | 0.0003 | 0.0009 | 0.0001 | 0.0451 | 0.0127 | 0.0021 | 1157.124 | 1148.274 | 1143.1 | 1145.796 | 1146.701 | 1093.218 | 3.601111 | 21.94512 | 50 | 17 | 18 | 20 | 28 | 14 | 61 | 1354 | 11.5 | 718
3.4124 | 1.9348 | 0.7019 | 0.0273 | 0.1093 | 0.0891 | 0.1498 | 0.0026 | 0.0786 | 0.0279 | 0.0009 | 0.0012 | 0.0001 | 0.0452 | 0.0129 | 0.002 | 1154.487 | 1147.733 | 1142.728 | 1144.883 | 1146.575 | 1089.512 | 3.847292 | 18.09779 | 44 | 18 | 16 | 20 | 21 | 20 | 55 | 1349 | 11.5 | 708
3.5109 | 2.0128 | 0.7138 | 0.0265 | 0.1095 | 0.0928 | 0.153 | 0.0023 | 0.0777 | 0.0288 | 0.0007 | 0.0012 | 0.0001 | 0.045 | 0.0132 | 0.0019 | 1154.573 | 1148.555 | 1143.233 | 1145.21 | 1146.525 | 1091.142 | 3.292154 | 17.87832 | 42 | 19 | 14 | 23 | 20 | 19 | 53 | 1358 | 11 | 712
3.4952 | 2.0233 | 0.6921 | 0.0258 | 0.1018 | 0.0954 | 0.1613 | 0.0023 | 0.0759 | 0.0279 | 0.0002 | 0.001 | 0.0001 | 0.0452 | 0.0132 | 0.002 | 1156.117 | 1150.364 | 1141.976 | 1143.91 | 1145.546 | 1088.726 | 3.570729 | 20.98417 | 48 | 26 | 12 | 28 | 21 | 21 | 62 | 1350 | 11 | 712
3.4456 | 1.8922 | 0.6997 | 0.0248 | 0.107 | 0.0896 | 0.137 | 0.0033 | 0.0781 | 0.0254 | 0.0007 | 0.0011 | 0.0001 | 0.0472 | 0.0132 | 0.0024 | 1156.529 | 1148.379 | 1142.799 | 1145.034 | 1146.361 | 1091.307 | 3.561985 | 21.05088 | 45 | 19 | 18 | 22 | 25 | 19 | 57 | 1441 | 11 | 714
3.4437 | 1.8619 | 0.6697 | 0.0244 | 0.112 | 0.0911 | 0.1401 | 0.0036 | 0.0787 | 0.024 | 0.0001 | 0.0011 | 0.0001 | 0.0476 | 0.0126 | 0.0024 | 1157.216 | 1151.656 | 1142.968 | 1144.696 | 1146.435 | 1091.841 | 3.466724 | 21.79423 | 48 | 20 | 13 | 33 | 20 | 27 | 60 | 1350 | 11 | 716
3.456 | 1.8199 | 0.6728 | 0.0237 | 0.111 | 0.09 | 0.1379 | 0.0038 | 0.0796 | 0.023 | 0.0004 | 0.0011 | 0.0001 | 0.0478 | 0.0125 | 0.0024 | 1157.651 | 1147.972 | 1140.974 | 1143.389 | 1145.441 | 1092.75 | 4.466944 | 25.69569 | 49 | 19 | 18 | 23 | 23 | 25 | 61 | 1358 | 11 | 724
3.426 | 1.9661 | 0.608 | 0.0349 | 0.1204 | 0.0855 | 0.1518 | 0.0038 | 0.0853 | 0.0211 | 0.0001 | 0.0008 | 0.0001 | 0.0421 | 0.0091 | 0.0019 | 1153.95 | 1148.301 | 1142.212 | 1144.501 | 1145.424 | 1093.836 | 3.211892 | 19.5264 | 50 | 19 | 16 | 33 | 31 | 16 | 61 | 1364 | 11 | 724
3.341 | 1.9195 | 0.6013 | 0.0334 | 0.1199 | 0.0834 | 0.1408 | 0.0034 | 0.0871 | 0.0206 | 0.0001 | 0.001 | 0.0001 | 0.0425 | 0.0087 | 0.0019 | 1153.157 | 1147.854 | 1141.543 | 1143.468 | 1144.137 | 1092.3 | 2.593881 | 19.08412 | 50 | 20 | 15 | 32 | 31 | 14 | 61 | 1354 | 11 | 718
3.3604 | 1.8905 | 0.608 | 0.0319 | 0.1223 | 0.0844 | 0.1522 | 0.0032 | 0.0898 | 0.0195 | 0.0001 | 0.001 | 0.0001 | 0.0428 | 0.0085 | 0.0019 | 1156.134 | 1150.202 | 1142.872 | 1144.02 | 1145.572 | 1088.976 | 2.699072 | 19.74638 | 53 | 27 | 16 | 33 | 19 | 25 | 69 | 1362 | 11 | 726
3.3347 | 1.9069 | 0.6069 | 0.0315 | 0.1212 | 0.0893 | 0.1414 | 0.0029 | 0.092 | 0.0194 | 0.0001 | 0.001 | 0.0001 | 0.0428 | 0.0083 | 0.0019 | 1154.18 | 1149.792 | 1142.117 | 1143.123 | 1143.869 | 1090.937 | 1.752346 | 19.07475 | 59 | 22 | 13 | 39 | 25 | 17 | 71 | 1375 | 11 | 730
3.4085 | 2.0119 | 0.6195 | 0.031 | 0.125 | 0.0846 | 0.1418 | 0.0027 | 0.0905 | 0.0206 | 0.0001 | 0.0011 | 0.0001 | 0.0419 | 0.0084 | 0.0018 | 1153.878 | 1148.521 | 1142.521 | 1144.334 | 1146.193 | 1091.915 | 3.671874 | 18.32889 | 49 | 18 | 14 | 29 | 22 | 26 | 60 | 1352 | 11 | 724
3.3996 | 1.9961 | 0.6215 | 0.0318 | 0.1205 | 0.083 | 0.147 | 0.0025 | 0.0887 | 0.0205 | 0.0001 | 0.0012 | 0.0001 | 0.0421 | 0.0083 | 0.0018 | 1153.067 | 1148.527 | 1142.832 | 1144.241 | 1145.131 | 1091.367 | 2.299647 | 16.58901 | 61 | 22 | 15 | 28 | 28 | 22 | 75 | 1357 | 11 | 720
3.4301 | 2.0065 | 0.6167 | 0.031 | 0.1229 | 0.078 | 0.1457 | 0.0025 | 0.089 | 0.0203 | 0.0001 | 0.001 | 0.0001 | 0.042 | 0.0082 | 0.0018 | 1153.619 | 1149.471 | 1143.345 | 1144.509 | 1144.912 | 1091.772 | 1.56724 | 16.61222 | 64 | 19 | 15 | 28 | 30 | 19 | 75 | 1360 | 11 | 720
3.459 | 2.004 | 0.6329 | 0.0304 | 0.1251 | 0.0741 | 0.1431 | 0.0025 | 0.0882 | 0.0236 | 0.0001 | 0.0009 | 0.0001 | 0.0419 | 0.0085 | 0.0018 | 1153.991 | 1150.46 | 1143.542 | 1145.253 | 1146.055 | 1091.568 | 2.513085 | 16.73852 | 54 | 25 | 12 | 37 | 28 | 15 | 69 | 1355 | 11 | 726
3.5442 | 2.0242 | 0.6417 | 0.0281 | 0.1215 | 0.079 | 0.1351 | 0.0026 | 0.0851 | 0.0204 | 0.0001 | 0.0008 | 0.0001 | 0.0433 | 0.0077 | 0.0017 | 1154.984 | 1151.689 | 1148.132 | 1149.371 | 1149.909 | 1096.024 | 1.777206 | 11.62241 | 51 | 19 | 16 | 32 | 24 | 17 | 62 | 1370 | 11 | 712
3.4866 | 1.9559 | 0.632 | 0.0291 | 0.1171 | 0.0854 | 0.1383 | 0.0031 | 0.0909 | 0.0196 | 0.0001 | 0.0011 | 0.0001 | 0.0428 | 0.0076 | 0.0019 | 1154.463 | 1151.251 | 1147.037 | 1148.417 | 1148.871 | 1094.286 | 1.83353 | 12.33971 | 50 | 16 | 15 | 30 | 32 | 11 | 60 | 1351 | 11 | 710
3.4437 | 1.9575 | 0.6245 | 0.0287 | 0.1176 | 0.0853 | 0.1391 | 0.0031 | 0.09 | 0.0196 | 0.0001 | 0.0009 | 0.0001 | 0.0427 | 0.0075 | 0.0019 | 1156.808 | 1151.95 | 1147.275 | 1148.896 | 1150.446 | 1095.096 | 3.171254 | 15.44884 | 51 | 16 | 17 | 27 | 21 | 23 | 61 | 1348 | 11 | 712
3.5072 | 2.1752 | 0.6539 | 0.0291 | 0.1212 | 0.0873 | 0.156 | 0.0038 | 0.0831 | 0.022 | 0.0001 | 0.0009 | 0.0001 | 0.046 | 0.0078 | 0.0022 | 1156.163 | 1152.653 | 1149.484 | 1150.504 | 1152.121 | 1097.887 | 2.637613 | 11.46167 | 59 | 18 | 17 | 24 | 17 | 29 | 70 | 1353 | 11 | 714
3.4998 | 2.1561 | 0.6465 | 0.0301 | 0.1232 | 0.0823 | 0.1585 | 0.0039 | 0.0813 | 0.0219 | 0.0001 | 0.0011 | 0.0001 | 0.0457 | 0.0078 | 0.0022 | 1148.972 | 1146.683 | 1144.718 | 1145.986 | 1147.11 | 1095.282 | 2.39154 | 7.921719 | 60 | 18 | 17 | 20 | 24 | 27 | 71 | 1353 | 11 | 710
3.5168 | 2.1289 | 0.6547 | 0.0286 | 0.1205 | 0.0809 | 0.1351 | 0.0038 | 0.0815 | 0.0226 | 0.0001 | 0.0006 | 0.0001 | 0.0446 | 0.008 | 0.0022 | 1155.039 | 1152.417 | 1148.356 | 1149.543 | 1150.621 | 1094.771 | 2.265586 | 11.08891 | 56 | 17 | 14 | 26 | 21 | 25 | 67 | 1356 | 11 | 714
3.539 | 2.0697 | 0.6411 | 0.0302 | 0.119 | 0.0819 | 0.1569 | 0.0042 | 0.0837 | 0.022 | 0.0001 | 0.0012 | 0.0001 | 0.0449 | 0.0079 | 0.0022 | 1155.916 | 1152.325 | 1148.616 | 1150.322 | 1151.311 | 1098.014 | 2.695055 | 12.60707 | 51 | 19 | 17 | 24 | 28 | 26 | 62 | 1354 | 11 | 712
3.5294 | 1.9975 | 0.6297 | 0.0291 | 0.121 | 0.0838 | 0.1516 | 0.004 | 0.0845 | 0.0213 | 0.0001 | 0.001 | 0.0001 | 0.0448 | 0.0077 | 0.0022 | 1154.993 | 1151.443 | 1147.909 | 1149.595 | 1149.938 | 1094.781 | 2.028434 | 11.76447 | 57 | 17 | 19 | 22 | 39 | 16 | 67 | 1365 | 11 | 712
3.5641 | 1.9509 | 0.6222 | 0.0291 | 0.1205 | 0.0849 | 0.1406 | 0.0041 | 0.0867 | 0.0203 | 0.0001 | 0.001 | 0.0001 | 0.0451 | 0.0077 | 0.0021 | 1154.832 | 1151.307 | 1147.294 | 1148.11 | 1148.84 | 1095.452 | 1.545915 | 12.69379 | 63 | 16 | 15 | 25 | 31 | 24 | 73 | 1378 | 11 | 724
3.5893 | 1.9275 | 0.6229 | 0.0294 | 0.1222 | 0.0833 | 0.1585 | 0.0042 | 0.0857 | 0.02 | 0.0001 | 0.0012 | 0.0001 | 0.0458 | 0.0076 | 0.002 | 1155.335 | 1151.353 | 1147.371 | 1148.661 | 1149.142 | 1096.138 | 1.771692 | 13.45428 | 57 | 17 | 17 | 30 | 30 | 16 | 68 | 1360 | 11 | 718
3.5308 | 1.9175 | 0.634 | 0.0296 | 0.1252 | 0.0818 | 0.1409 | 0.0041 | 0.0842 | 0.0206 | 0.0001 | 0.0011 | 0.0001 | 0.0466 | 0.0076 | 0.0021 | 1155.609 | 1152.438 | 1147.391 | 1148.079 | 1148.942 | 1095.565 | 1.55046 | 13.68675 | 55 | 17 | 14 | 32 | 22 | 25 | 65 | 1365 | 11 | 718
3.4445 | 1.8906 | 0.6234 | 0.0289 | 0.1232 | 0.0799 | 0.1429 | 0.0039 | 0.0824 | 0.0221 | 0.0004 | 0.0009 | 0.0001 | 0.0467 | 0.0074 | 0.0022 | 1155.926 | 1152.303 | 1146.83 | 1148.47 | 1148.802 | 1096.111 | 1.97207 | 15.20672 | 55 | 18 | 15 | 36 | 34 | 11 | 65 | 1363 | 11 | 718
3.4407 | 1.9107 | 0.6306 | 0.0262 | 0.1134 | 0.0794 | 0.151 | 0.0033 | 0.082 | 0.0212 | 0.0001 | 0.0005 | 0.0001 | 0.0456 | 0.0075 | 0.0022 | 1155.479 | 1151.744 | 1147.308 | 1148.49 | 1149.594 | 1097.041 | 2.28629 | 13.98252 | 53 | 20 | 16 | 28 | 22 | 25 | 64 | 1354 | 11 | 718
3.4243 | 1.8824 | 0.6241 | 0.0283 | 0.1169 | 0.0782 | 0.1234 | 0.0033 | 0.0813 | 0.0208 | 0.0001 | 0.0008 | 0.0001 | 0.0457 | 0.0074 | 0.0022 | 1156.524 | 1152.613 | 1146.994 | 1149.183 | 1149.793 | 1095.936 | 2.799184 | 15.72975 | 53 | 18 | 14 | 29 | 31 | 14 | 64 | 1356 | 11 | 714
3.4464 | 1.8774 | 0.6233 | 0.0291 | 0.1189 | 0.0773 | 0.1269 | 0.0034 | 0.0822 | 0.0208 | 0.0001 | 0.0009 | 0.0001 | 0.046 | 0.0074 | 0.0022 | 1157.111 | 1152.123 | 1147.19 | 1148.543 | 1149.51 | 1094.864 | 2.32067 | 15.93876 | 61 | 20 | 19 | 32 | 23 | 19 | 73 | 1360 | 11 | 716
3.3977 | 1.8485 | 0.6166 | 0.0298 | 0.1176 | 0.0775 | 0.132 | 0.0036 | 0.0803 | 0.0224 | 0.0001 | 0.0008 | 0.0001 | 0.046 | 0.0074 | 0.0023 | 1155.75 | 1152.172 | 1146.91 | 1147.941 | 1149.764 | 1096.165 | 2.853447 | 14.83577 | 50 | 16 | 14 | 29 | 15 | 29 | 60 | 1350 | 11 | 718
3.5118 | 1.9057 | 0.5577 | 0.0372 | 0.1254 | 0.1089 | 0.1907 | 0.0044 | 0.0762 | 0.0173 | 0.0009 | 0.001 | 0.0001 | 0.0423 | 0.0086 | 0.0026 | 1152.733 | 1150.299 | 1148.212 | 1149.296 | 1149.741 | 1095.266 | 1.529584 | 7.867235 | 56 | 15 | 16 | 31 | 28 | 17 | 67 | 1375 | 11.1 | 708
3.4918 | 1.9167 | 0.5984 | 0.0379 | 0.1352 | 0.0906 | 0.1379 | 0.0039 | 0.0748 | 0.0186 | 0.001 | 0.001 | 0.0001 | 0.0428 | 0.0087 | 0.0024 | 1152.585 | 1150.305 | 1148.25 | 1149.64 | 1150.459 | 1098.024 | 2.209525 | 7.945475 | 58 | 17 | 18 | 23 | 27 | 20 | 68 | 1370 | 11.1 | 702
3.4984 | 1.9513 | 0.6202 | 0.0239 | 0.1027 | 0.0734 | 0.1525 | 0.0031 | 0.0699 | 0.0197 | 0.0013 | 0.0002 | 0.0001 | 0.0404 | 0.0086 | 0.0021 | 1153.88 | 1150.618 | 1148.438 | 1149.584 | 1150.339 | 1094.724 | 1.900682 | 9.200308 | 58 | 18 | 19 | 22 | 27 | 23 | 70 | 1380 | 10.7 | 704
3.501 | 2.007 | 0.6347 | 0.0379 | 0.1328 | 0.0731 | 0.1545 | 0.003 | 0.0704 | 0.0202 | 0.0007 | 0.0006 | 0.0001 | 0.0394 | 0.0089 | 0.002 | 1155.381 | 1151.307 | 1147.301 | 1149.102 | 1149.65 | 1096.591 | 2.349173 | 13.74382 | 56 | 19 | 17 | 26 | 35 | 14 | 67 | 1416 | 10.7 | 706
3.5645 | 1.9882 | 0.6185 | 0.0362 | 0.1358 | 0.152 | 0.2657 | 0.0033 | 0.0695 | 0.0197 | 0.0005 | 0.0008 | 0.0001 | 0.0402 | 0.0088 | 0.002 | 1154.53 | 1151.049 | 1147.98 | 1149.799 | 1150.993 | 1096.647 | 3.012328 | 11.31567 | 56 | 17 | 16 | 24 | 28 | 23 | 67 | 1392 | 10.7 | 712
3.4983 | 1.939 | 0.6187 | 0.0373 | 0.1263 | 0.101 | 0.1374 | 0.0048 | 0.0691 | 0.0187 | 0.0014 | 0.0009 | 0.0001 | 0.0396 | 0.0087 | 0.002 | 1151.967 | 1150.124 | 1148.533 | 1149.78 | 1150.19 | 1096.85 | 1.657103 | 6.230665 | 50 | 16 | 14 | 18 | 31 | 13 | 60 | 1351 | 11 | 716
3.533 | 1.91 | 0.5821 | 0.0376 | 0.1328 | 0.0872 | 0.1179 | 0.0043 | 0.0703 | 0.0183 | 0.0012 | 0.0011 | 0.0001 | 0.0405 | 0.0083 | 0.002 | 1154.861 | 1151.166 | 1147.664 | 1149.267 | 1149.376 | 1121.666 | 1.711942 | 21.6821 | 7 | 13 | 13 | 21 | 20 | 1 | 10 | 1358 | 11 | 704
3.496 | 1.9208 | 0.579 | 0.0374 | 0.1276 | 0.0881 | 0.1505 | 0.0043 | 0.0699 | 0.0179 | 0.0007 | 0.001 | 0.0001 | 0.0419 | 0.0083 | 0.0022 | 1159.475 | 1120.063 | 1119.003 | 1119.083 | 1119.088 | 1064.376 | 0.08447405 | 42.55717 | 52 | 22 | 54 | 11 | 8 | 2 | 70 | 1369 | 11 | 706
3.5534 | 1.9515 | 0.5961 | 0.0377 | 0.1365 | 0.0857 | 0.1337 | 0.0037 | 0.0697 | 0.0181 | 0.0001 | 0.001 | 0.0001 | 0.0407 | 0.0082 | 0.002 | 1155.062 | 1150.882 | 1147.877 | 1149.629 | 1151.214 | 1092.851 | 3.337322 | 11.54876 | 46 | 19 | 18 | 19 | 20 | 20 | 59 | 1350 | 11 | 710
3.5075 | 1.9721 | 0.5972 | 0.0386 | 0.1386 | 0.0856 | 0.1332 | 0.0035 | 0.0726 | 0.0188 | 0.0009 | 0.0012 | 0.0001 | 0.0393 | 0.0082 | 0.002 | 1151.762 | 1150.096 | 1148.784 | 1150.205 | 1150.771 | 1065.707 | 1.987182 | 3.461056 | 11 | 20 | 16 | 16 | 28 | 18 | 56 | 1355 | 11 | 706
3.4905 | 1.9082 | 0.568 | 0.0369 | 0.1386 | 0.0826 | 0.1414 | 0.0034 | 0.0731 | 0.0186 | 0.001 | 0.0009 | 0.0001 | 0.0393 | 0.0081 | 0.002 | 1157.606 | 1152.425 | 1146.083 | 1148.234 | 1149.471 | 1093.497 | 3.387601 | 17.97375 | 46 | 17 | 15 | 32 | 24 | 18 | 57 | 1374 | 11 | 714
3.4869 | 1.8995 | 0.5746 | 0.0386 | 0.1333 | 0.0816 | 0.142 | 0.0032 | 0.0733 | 0.0187 | 0.0006 | 0.0011 | 0.0001 | 0.0393 | 0.008 | 0.0019 | 1157.92 | 1153.038 | 1146.152 | 1147.66 | 1148.565 | 1067.587 | 2.412447 | 13.0268 | 7 | 20 | 15 | 33 | 21 | 9 | 70 | 1364 | 11 | 714
3.3955 | 1.8718 | 0.5619 | 0.0378 | 0.1326 | 0.0806 | 0.1373 | 0.003 | 0.072 | 0.0184 | 0.0004 | 0.0009 | 0.0001 | 0.0382 | 0.0082 | 0.002 | 1156.691 | 1152.253 | 1146.053 | 1148.108 | 1149.285 | 1093.154 | 3.232412 | 16.7426 | 45 | 16 | 14 | 29 | 26 | 20 | 56 | 1376 | 11 | 718
3.4057 | 1.9079 | 0.5444 | 0.0388 | 0.128 | 0.0769 | 0.1379 | 0.0032 | 0.0731 | 0.0188 | 0.0008 | 0.001 | 0.0001 | 0.0364 | 0.0085 | 0.0019 | 1156.165 | 1151.682 | 1146.586 | 1148.475 | 1149.271 | 1094.383 | 2.685615 | 15.50529 | 58 | 17 | 15 | 29 | 30 | 16 | 70 | 1380 | 11 | 710
3.4447 | 1.9328 | 0.5537 | 0.0372 | 0.1282 | 0.0766 | 0.1315 | 0.0029 | 0.0735 | 0.0191 | 0.0007 | 0.0009 | 0.0001 | 0.0362 | 0.0087 | 0.0019 | 1158.717 | 1150.908 | 1145.502 | 1147.708 | 1149.031 | 1094.608 | 3.528862 | 20.61314 | 49 | 19 | 17 | 22 | 25 | 21 | 61 | 1352 | 11 | 710
3.5419 | 1.9442 | 0.6416 | 0.0337 | 0.1366 | 0.1039 | 0.1964 | 0.0033 | 0.0721 | 0.0194 | 0.0006 | 0.0009 | 0.0001 | 0.0431 | 0.0113 | 0.0019 | 1146.352 | 1144.67 | 1143.5 | 1144.933 | 1145.648 | 1093.728 | 2.148233 | 5.41919 | 54 | 20 | 13 | 19 | 32 | 19 | 65 | 1360 | 11 | 720
3.5413 | 1.8869 | 0.6149 | 0.0331 | 0.136 | 0.0854 | 0.1491 | 0.004 | 0.0693 | 0.0192 | 0.0006 | 0.0009 | 0.0001 | 0.0437 | 0.0112 | 0.0019 | 1151.27 | 1146.681 | 1142.343 | 1144.281 | 1145.466 | 1090.13 | 3.122728 | 14.59964 | 53 | 25 | 15 | 26 | 27 | 24 | 67 | 1354 | 11 | 712
3.5772 | 1.8744 | 0.6078 | 0.0334 | 0.138 | 0.082 | 0.1265 | 0.0042 | 0.0688 | 0.0188 | 0.0028 | 0.0008 | 0.0001 | 0.0442 | 0.0113 | 0.0019 | 1149.643 | 1147.841 | 1144.821 | 1145.903 | 1146.717 | 1092.547 | 1.895732 | 8.445336 | 59 | 27 | 9 | 29 | 20 | 19 | 74 | 1357 | 11 | 726
3.4932 | 1.8755 | 0.65 | 0.0327 | 0.1379 | 0.0952 | 0.1308 | 0.0036 | 0.0685 | 0.0192 | 0.0003 | 0.0003 | 0.0001 | 0.0444 | 0.0099 | 0.0017 | 1151.631 | 1148.771 | 1143.542 | 1144.649 | 1145.343 | 1093.914 | 1.801087 | 14.01404 | 56 | 26 | 9 | 31 | 28 | 20 | 70 | 1360 | 11.5 | 722
3.447 | 1.9962 | 0.655 | 0.0306 | 0.1313 | 0.0998 | 0.1466 | 0.0039 | 0.0621 | 0.0187 | 0.0006 | 0.0007 | 0.0001 | 0.0458 | 0.01 | 0.0016 | 1147.753 | 1145.282 | 1143.41 | 1144.378 | 1144.934 | 1090.851 | 1.523719 | 7.632378 | 57 | 22 | 12 | 24 | 24 | 15 | 70 | 1352 | 11 | 710
3.4221 | 2.0126 | 0.6411 | 0.0314 | 0.1338 | 0.0845 | 0.1573 | 0.0036 | 0.0648 | 0.0191 | 0.0012 | 0.0009 | 0.0001 | 0.0454 | 0.0098 | 0.0016 | 1149.133 | 1147.273 | 1145.35 | 1146.484 | 1146.927 | 1096.713 | 1.576981 | 7.216831 | 56 | 19 | 14 | 24 | 30 | 17 | 66 | 1384 | 11 | 710
3.5201 | 2.0422 | 0.6517 | 0.0318 | 0.1308 | 0.0815 | 0.1558 | 0.0036 | 0.0679 | 0.0195 | 0.0027 | 0.0009 | 0.0001 | 0.0449 | 0.0101 | 0.0016 | 1148.646 | 1145.948 | 1143.524 | 1146.144 | 1147.153 | 1090.885 | 3.629726 | 8.868493 | 51 | 26 | 12 | 21 | 30 | 19 | 67 | 1334 | 11 | 711
3.4725 | 2.0296 | 0.626 | 0.0322 | 0.1339 | 0.072 | 0.15 | 0.0031 | 0.072 | 0.0193 | 0.0018 | 0.0008 | 0.0001 | 0.0429 | 0.0113 | 0.0017 | 1155.992 | 1152.61 | 1148.191 | 1149.36 | 1151.158 | 1096.366 | 2.967187 | 13.08309 | 47 | 17 | 15 | 26 | 16 | 27 | 58 | 1361 | 10.5 | 712
3.4301 | 1.9816 | 0.6155 | 0.0311 | 0.1329 | 0.0764 | 0.1544 | 0.0031 | 0.0746 | 0.0198 | 0.0013 | 0.0005 | 0.0001 | 0.0431 | 0.0115 | 0.0018 | 1156.685 | 1152.763 | 1147.976 | 1149.256 | 1150.555 | 1095.949 | 2.579248 | 14.33957 | 51 | 18 | 15 | 29 | 18 | 25 | 62 | 1368 | 10.5 | 714
3.4853 | 1.9526 | 0.6499 | 0.0153 | 0.0733 | 0.0908 | 0.1486 | 0.0025 | 0.0734 | 0.0207 | 0.0019 | 0.0004 | 0.0001 | 0.0418 | 0.0112 | 0.0017 | 1157.26 | 1152.885 | 1147.092 | 1148.411 | 1149.498 | 1093.394 | 2.406213 | 15.92139 | 54 | 18 | 14 | 30 | 24 | 22 | 66 | 1358 | 10.9 | 718
3.4423 | 1.9087 | 0.6046 | 0.0313 | 0.133 | 0.1034 | 0.1653 | 0.0032 | 0.079 | 0.0197 | 0.0006 | 0.0005 | 0.0001 | 0.0432 | 0.0104 | 0.0018 | 1155.735 | 1151.22 | 1147.275 | 1149.379 | 1149.853 | 1094.445 | 2.5783 | 13.80333 | 54 | 17 | 18 | 25 | 29 | 12 | 65 | 1354 | 11 | 722
3.5455 | 1.9873 | 0.6531 | 0.0312 | 0.1219 | 0.0899 | 0.1724 | 0.0041 | 0.0888 | 0.0205 | 0.001 | 0.0009 | 0.0001 | 0.0453 | 0.0096 | 0.002 | 1153.323 | 1150.409 | 1147.245 | 1149.43 | 1150.152 | 1089.888 | 2.906977 | 9.580877 | 50 | 21 | 15 | 20 | 25 | 14 | 65 | 1335 | 11 | 714
3.5748 | 2.0457 | 0.6458 | 0.0313 | 0.125 | 0.0873 | 0.1384 | 0.0041 | 0.0809 | 0.02 | 0.0009 | 0.0007 | 0.0001 | 0.0463 | 0.009 | 0.0018 | 1155.36 | 1151.486 | 1147.92 | 1150.783 | 1151.186 | 1090.783 | 3.266056 | 11.52062 | 50 | 18 | 15 | 21 | 28 | 11 | 63 | 1350 | 11 | 710
3.5588 | 2.0787 | 0.6385 | 0.0305 | 0.1227 | 0.091 | 0.1392 | 0.0043 | 0.0803 | 0.0201 | 0.0007 | 0.0007 | 0.0001 | 0.0469 | 0.0094 | 0.0019 | 1155.617 | 1151.165 | 1147.337 | 1149.665 | 1151.074 | 1093.663 | 3.737003 | 13.36464 | 44 | 18 | 15 | 19 | 21 | 16 | 56 | 1364 | 11 | 714
3.5529 | 1.9539 | 0.6048 | 0.0288 | 0.1216 | 0.0959 | 0.1656 | 0.0042 | 0.0801 | 0.0169 | 0.001 | 0.0012 | 0.0001 | 0.043 | 0.0096 | 0.0023 | 1155.567 | 1150.4 | 1144.278 | 1146.696 | 1147.855 | 1091.866 | 3.576087 | 17.72076 | 45 | 18 | 13 | 33 | 25 | 15 | 56 | 1350 | 11 | 738
3.5021 | 2.0772 | 0.63 | 0.0206 | 0.0924 | 0.0784 | 0.151 | 0.0031 | 0.0754 | 0.0192 | 0.0005 | 0.0005 | 0.0001 | 0.0386 | 0.0107 | 0.0025 | 1156.665 | 1150.236 | 1145.143 | 1147.852 | 1148.945 | 1089.863 | 3.802089 | 17.24789 | 42 | 16 | 13 | 17 | 20 | 14 | 53 | 1353 | 11 | 722
3.47 | 1.9688 | 0.6247 | 0.0279 | 0.1206 | 0.0767 | 0.1622 | 0.0036 | 0.0766 | 0.0185 | 0.0007 | 0.0011 | 0.0001 | 0.0409 | 0.0103 | 0.0024 | 1156.922 | 1148.722 | 1143.427 | 1145.423 | 1146.812 | 1082.724 | 3.38474 | 18.18737 | 34 | 17 | 13 | 15 | 14 | 13 | 46 | 1350 | 11 | 726
3.4776 | 1.9551 | 0.6212 | 0.0279 | 0.1246 | 0.0759 | 0.1685 | 0.0038 | 0.0739 | 0.0176 | 0.0006 | 0.0011 | 0.0001 | 0.0421 | 0.0097 | 0.0024 | 1153.262 | 1149.87 | 1147.058 | 1148.336 | 1149.114 | 1096.016 | 2.056772 | 10.8378 | 57 | 17 | 12 | 23 | 29 | 22 | 68 | 1346 | 10.9 | 718
3.5138 | 1.9319 | 0.6212 | 0.0272 | 0.1229 | 0.0749 | 0.1651 | 0.0037 | 0.0724 | 0.017 | 0.0001 | 0.001 | 0.0001 | 0.0428 | 0.0091 | 0.0023 | 1154.429 | 1148.841 | 1146.578 | 1147.564 | 1148.478 | 1092.862 | 1.900426 | 12.75268 | 44 | 17 | 18 | 19 | 29 | 18 | 55 | 1359 | 10.9 | 712
3.5415 | 1.9314 | 0.6328 | 0.0262 | 0.1229 | 0.1073 | 0.1284 | 0.0039 | 0.0752 | 0.0158 | 0.0001 | 0.0009 | 0.0001 | 0.0448 | 0.0086 | 0.0024 | 1152.294 | 1149.214 | 1145.92 | 1147.014 | 1147.542 | 1093.239 | 1.621807 | 10.79386 | 54 | 18 | 12 | 28 | 27 | 17 | 65 | 1361 | 10.9 | 728
3.4095 | 2.0599 | 0.6524 | 0.0247 | 0.1176 | 0.0991 | 0.1958 | 0.0039 | 0.0602 | 0.0176 | 0.001 | 0.001 | 0.0001 | 0.0443 | 0.0082 | 0.0028 | 1155.526 | 1151.553 | 1147.278 | 1148.38 | 1149.52 | 1096.365 | 2.242016 | 13.94244 | 58 | 17 | 15 | 28 | 22 | 27 | 69 | 1376 | 11 | 714
3.4651 | 2.1287 | 0.6861 | 0.0246 | 0.1364 | 0.1052 | 0.2002 | 0.0037 | 0.0604 | 0.0183 | 0.002 | 0.0012 | 0.0001 | 0.0442 | 0.008 | 0.0028 | 1155.45 | 1149.629 | 1145.79 | 1147.659 | 1148.457 | 1092.899 | 2.667043 | 15.44344 | 42 | 19 | 19 | 21 | 28 | 16 | 53 | 1380 | 11 | 720
3.4891 | 1.9967 | 0.6519 | 0.0238 | 0.1195 | 0.1117 | 0.1349 | 0.0045 | 0.0682 | 0.0174 | 0.0011 | 0.0007 | 0.0001 | 0.0434 | 0.0087 | 0.0029 | 1153.029 | 1150.778 | 1148.431 | 1149.441 | 1150.112 | 1094.989 | 1.680907 | 7.922974 | 56 | 17 | 13 | 29 | 24 | 20 | 67 | 1361 | 11 | 718
3.4108 | 2.0101 | 0.6583 | 0.0261 | 0.1201 | 0.0886 | 0.1426 | 0.0041 | 0.0736 | 0.0187 | 0.0003 | 0.001 | 0.0001 | 0.0421 | 0.0086 | 0.0027 | 1157.851 | 1152.145 | 1146.692 | 1147.792 | 1149.578 | 1095.279 | 2.885548 | 17.83345 | 53 | 17 | 18 | 27 | 15 | 28 | 64 | 1360 | 11 | 708
3.4826 | 1.978 | 0.6395 | 0.0242 | 0.1171 | 0.0782 | 0.1553 | 0.004 | 0.0683 | 0.0179 | 0.0007 | 0.0008 | 0.0001 | 0.0412 | 0.0081 | 0.0026 | 1155.17 | 1152.598 | 1149.1 | 1150.452 | 1150.972 | 1093.277 | 1.871887 | 9.807682 | 61 | 15 | 11 | 27 | 31 | 17 | 73 | 1368 | 11 | 716
3.5409 | 2.0437 | 0.6839 | 0.0261 | 0.1151 | 0.0802 | 0.1917 | 0.004 | 0.0714 | 0.0194 | 0.0004 | 0.0011 | 0.0001 | 0.043 | 0.0085 | 0.0028 | 1157.345 | 1152.232 | 1148.624 | 1150.576 | 1151.977 | 1092.303 | 3.353948 | 13.40923 | 47 | 15 | 15 | 19 | 21 | 15 | 58 | 1388 | 11 | 712
3.3776 | 1.933 | 0.6335 | 0.0261 | 0.1192 | 0.128 | 0.1596 | 0.0058 | 0.0692 | 0.0177 | 0.0012 | 0.001 | 0.0001 | 0.0478 | 0.0112 | 0.0035 | 1158.317 | 1153.271 | 1145.545 | 1147.094 | 1148.488 | 1093.991 | 2.943499 | 19.85623 | 57 | 17 | 13 | 31 | 25 | 26 | 68 | 1389 | 11 | 708
3.5206 | 1.9784 | 0.6432 | 0.025 | 0.117 | 0.0996 | 0.13 | 0.0052 | 0.0616 | 0.0199 | 0.0009 | 0.0004 | 0.0001 | 0.0472 | 0.0119 | 0.003 | 1153.341 | 1150.256 | 1147.481 | 1148.526 | 1149.111 | 1092.893 | 1.630319 | 9.694086 | 56 | 18 | 16 | 26 | 25 | 21 | 68 | 1370 | 11 | 710
3.4949 | 1.9793 | 0.6617 | 0.0267 | 0.1238 | 0.0945 | 0.1258 | 0.0056 | 0.0673 | 0.0209 | 0.0008 | 0.0007 | 0.0001 | 0.0483 | 0.0124 | 0.0028 | 1154.814 | 1151.307 | 1147.463 | 1148.906 | 1149.603 | 1093.888 | 2.139972 | 12.0652 | 52 | 17 | 16 | 29 | 29 | 16 | 63 | 1365 | 11 | 714
3.384 | 2.0571 | 0.6753 | 0.0261 | 0.1251 | 0.0882 | 0.1308 | 0.0056 | 0.0601 | 0.0209 | 0.0007 | 0.0008 | 0.0001 | 0.0535 | 0.0123 | 0.0026 | 1149.554 | 1146.792 | 1143.852 | 1145.793 | 1145.987 | 1091.069 | 2.134417 | 9.749074 | 60 | 27 | 14 | 24 | 42 | 7 | 76 | 1361 | 11 | 710
3.4587 | 2.0998 | 0.6819 | 0.0255 | 0.128 | 0.0868 | 0.1445 | 0.0053 | 0.0598 | 0.0211 | 0.0008 | 0.0007 | 0.0001 | 0.0528 | 0.0123 | 0.0027 | 1150.404 | 1147.586 | 1144.259 | 1145.422 | 1146.801 | 1095.47 | 2.541926 | 11.18612 | 58 | 25 | 12 | 25 | 21 | 27 | 71 | 1360 | 11 | 711
3.4903 | 2.0479 | 0.6819 | 0.0243 | 0.1314 | 0.0878 | 0.1552 | 0.0049 | 0.0603 | 0.0214 | 0.0014 | 0.0004 | 0.0001 | 0.0519 | 0.0121 | 0.0026 | 1150.614 | 1148.37 | 1145.911 | 1146.889 | 1147.681 | 1095.39 | 1.769377 | 8.516391 | 72 | 22 | 12 | 27 | 22 | 23 | 85 | 1357 | 11 | 710
3.4518 | 2.0311 | 0.6689 | 0.026 | 0.1256 | 0.0869 | 0.164 | 0.0048 | 0.0622 | 0.0211 | 0.0004 | 0.0008 | 0.0001 | 0.0508 | 0.0123 | 0.0027 | 1156.642 | 1153.176 | 1149.395 | 1150.178 | 1151.39 | 1094.546 | 1.994739 | 11.66961 | 60 | 19 | 15 | 29 | 18 | 28 | 72 | 1360 | 11 | 710
3.4497 | 1.983 | 0.6613 | 0.0257 | 0.1254 | 0.0834 | 0.161 | 0.0043 | 0.062 | 0.0212 | 0.0002 | 0.0004 | 0.0001 | 0.0498 | 0.0121 | 0.0027 | 1158.607 | 1153.977 | 1148.247 | 1150.022 | 1151.194 | 1098.253 | 2.946708 | 17.16528 | 57 | 16 | 16 | 29 | 24 | 21 | 67 | 1362 | 11 | 712
3.3791 | 1.9727 | 0.6591 | 0.0265 | 0.1265 | 0.0808 | 0.1612 | 0.0045 | 0.0601 | 0.0207 | 0.0001 | 0.0008 | 0.0001 | 0.0486 | 0.0124 | 0.003 | 1157.977 | 1153.732 | 1148.554 | 1150.301 | 1151.206 | 1096.427 | 2.652669 | 15.30966 | 54 | 17 | 15 | 26 | 32 | 19 | 65 | 1360 | 11 | 720
3.5007 | 1.9241 | 0.613 | 0.0265 | 0.1274 | 0.087 | 0.1626 | 0.0047 | 0.0643 | 0.0193 | 0.0008 | 0.0004 | 0.0001 | 0.0486 | 0.012 | 0.0027 | 1155.824 | 1152.446 | 1148.493 | 1149.835 | 1150.688 | 1098.625 | 2.195332 | 12.81784 | 56 | 17 | 14 | 28 | 27 | 20 | 66 | 1350 | 11 | 718
3.5492 | 1.9354 | 0.642 | 0.027 | 0.1252 | 0.1028 | 0.1655 | 0.0049 | 0.0683 | 0.0199 | 0.0004 | 0.0006 | 0.0001 | 0.0493 | 0.0126 | 0.0027 | 1155.681 | 1152.108 | 1148.487 | 1149.146 | 1150.481 | 1093.724 | 1.993737 | 11.61106 | 53 | 17 | 15 | 25 | 14 | 30 | 64 | 1361 | 11 | 716
3.4771 | 1.9195 | 0.6248 | 0.0269 | 0.1281 | 0.102 | 0.1691 | 0.0053 | 0.0682 | 0.0199 | 0.0006 | 0.0007 | 0.0001 | 0.0497 | 0.0127 | 0.0027 | 1155.953 | 1151.95 | 1147.737 | 1149.518 | 1150.462 | 1094.443 | 2.724998 | 13.35667 | 48 | 15 | 17 | 24 | 24 | 18 | 58 | 1362 | 11 | 718
3.486 | 1.949 | 0.6308 | 0.0266 | 0.1214 | 0.0918 | 0.1505 | 0.0056 | 0.069 | 0.0207 | 0.0009 | 0.001 | 0.0001 | 0.0491 | 0.0135 | 0.0028 | 1157.095 | 1153.081 | 1148.45 | 1149.736 | 1150.783 | 1094.797 | 2.333164 | 13.87745 | 57 | 21 | 15 | 25 | 25 | 24 | 70 | 1355 | 11 | 726
3.4615 | 2.0027 | 0.6226 | 0.0247 | 0.1246 | 0.0875 | 0.1294 | 0.005 | 0.0617 | 0.0209 | 0.0025 | 0.0004 | 0.0001 | 0.0474 | 0.0132 | 0.0026 | 1158.574 | 1153.619 | 1146.837 | 1148.523 | 1149.878 | 1096.245 | 3.041683 | 18.8312 | 53 | 17 | 14 | 30 | 21 | 24 | 63 | 1364 | 11 | 720
3.434 | 2.0319 | 0.6552 | 0.0273 | 0.122 | 0.0869 | 0.1414 | 0.0052 | 0.0686 | 0.0216 | 0.0007 | 0.0005 | 0.0001 | 0.0487 | 0.0135 | 0.0027 | 1159.812 | 1154.548 | 1146.634 | 1147.586 | 1149.457 | 1093.295 | 2.823276 | 19.81134 | 49 | 16 | 14 | 32 | 14 | 28 | 60 | 1370 | 11 | 720
3.4337 | 1.9706 | 0.5748 | 0.028 | 0.1256 | 0.1053 | 0.158 | 0.0041 | 0.0819 | 0.0179 | 0.0001 | 0.0006 | 0.0001 | 0.0469 | 0.0133 | 0.0024 | 1154.505 | 1150.948 | 1147.748 | 1148.585 | 1149.641 | 1093.142 | 1.892982 | 11.01143 | 50 | 18 | 18 | 23 | 24 | 24 | 61 | 1361 | 11 | 720
3.4412 | 1.918 | 0.5541 | 0.0272 | 0.1275 | 0.0991 | 0.1465 | 0.0039 | 0.085 | 0.0179 | 0.0003 | 0.0004 | 0.0001 | 0.0454 | 0.0131 | 0.0024 | 1152.872 | 1150.259 | 1148.197 | 1148.659 | 1149.935 | 1097.047 | 1.738196 | 8.374004 | 54 | 17 | 16 | 23 | 13 | 33 | 64 | 1358 | 11 | 712
3.4337 | 1.922 | 0.5635 | 0.0281 | 0.1291 | 0.0971 | 0.1402 | 0.004 | 0.085 | 0.0184 | 0.0003 | 0.0008 | 0.0001 | 0.0454 | 0.0133 | 0.0024 | 1154.938 | 1152.08 | 1148.042 | 1149.373 | 1149.862 | 1094.012 | 1.820551 | 11.31932 | 60 | 19 | 13 | 31 | 29 | 15 | 72 | 1367 | 11 | 716
3.4266 | 2.0767 | 0.6129 | 0.0306 | 0.1298 | 0.1138 | 0.1888 | 0.0027 | 0.0649 | 0.019 | 0.0001 | 0.0006 | 0.0001 | 0.0392 | 0.0093 | 0.0023 | 1158.394 | 1152.194 | 1147.167 | 1149.806 | 1151.492 | 1095.564 | 4.324734 | 17.86979 | 43 | 20 | 13 | 18 | 17 | 16 | 55 | 1365 | 11 | 712
3.4982 | 2.0718 | 0.605 | 0.0305 | 0.1294 | 0.1024 | 0.1954 | 0.0034 | 0.0699 | 0.0181 | 0.0001 | 0.0006 | 0.0001 | 0.0399 | 0.009 | 0.0022 | 1159.155 | 1154.148 | 1147.695 | 1150.109 | 1151.144 | 1093.945 | 3.449037 | 17.57321 | 48 | 16 | 12 | 28 | 22 | 17 | 59 | 1355 | 11 | 722
3.5017 | 2.0704 | 0.5972 | 0.0294 | 0.1243 | 0.0856 | 0.1782 | 0.0029 | 0.0727 | 0.0174 | 0.0001 | 0.0004 | 0.0001 | 0.0377 | 0.0087 | 0.0021 | 1154.772 | 1152.019 | 1149.196 | 1149.856 | 1150.976 | 1094.754 | 1.780182 | 9.29072 | 64 | 18 | 14 | 25 | 15 | 32 | 76 | 1364 | 11 | 720
3.5278 | 2.0694 | 0.6063 | 0.0308 | 0.1293 | 0.0814 | 0.183 | 0.0032 | 0.0753 | 0.0169 | 0.0003 | 0.0007 | 0.0001 | 0.039 | 0.0088 | 0.0022 | 1150.451 | 1148.108 | 1145.496 | 1147.057 | 1147.878 | 1093.622 | 2.381223 | 8.717971 | 52 | 19 | 14 | 25 | 23 | 21 | 63 | 1358 | 11 | 718
3.5567 | 2.091 | 0.6248 | 0.0301 | 0.1261 | 0.0858 | 0.17 | 0.0031 | 0.077 | 0.0165 | 0.0002 | 0.0007 | 0.0001 | 0.0399 | 0.0088 | 0.0022 | 1151.935 | 1149.225 | 1145.879 | 1147.424 | 1147.633 | 1091.727 | 1.753661 | 10.05808 | 59 | 28 | 12 | 30 | 34 | 10 | 75 | 1360 | 11 | 714
3.4224 | 2.0146 | 0.6404 | 0.0298 | 0.1295 | 0.0848 | 0.1581 | 0.0029 | 0.0784 | 0.016 | 0.0001 | 0.0006 | 0.0001 | 0.0407 | 0.0089 | 0.0021 | 1152.453 | 1149.697 | 1146.227 | 1147.583 | 1148.362 | 1094.683 | 2.134959 | 10.77839 | 55 | 21 | 13 | 27 | 27 | 16 | 67 | 1360 | 11 | 720
3.412 | 1.9537 | 0.6439 | 0.0297 | 0.1308 | 0.0853 | 0.1562 | 0.0028 | 0.0787 | 0.0161 | 0.0001 | 0.0006 | 0.0001 | 0.0423 | 0.009 | 0.0021 | 1152.559 | 1151.603 | 1150.543 | 1151.13 | 1151.454 | 1096.546 | 0.9106366 | 3.599189 | 56 | 16 | 13 | 36 | 22 | 17 | 66 | 1375 | 11 | 720
3.4943 | 1.9505 | 0.655 | 0.0296 | 0.1337 | 0.0879 | 0.1565 | 0.0029 | 0.0768 | 0.016 | 0.0001 | 0.0009 | 0.0001 | 0.0435 | 0.0091 | 0.0021 | 1152.205 | 1151.297 | 1150.396 | 1151.072 | 1151.309 | 1094.758 | 0.9131145 | 3.148851 | 62 | 18 | 12 | 18 | 39 | 19 | 74 | 1370 | 11 | 704
3.49 | 1.9146 | 0.6548 | 0.029 | 0.1307 | 0.0875 | 0.1611 | 0.0034 | 0.0746 | 0.0167 | 0.0002 | 0.0008 | 0.0001 | 0.0446 | 0.0097 | 0.0024 | 1153.114 | 1151.326 | 1150.042 | 1151.295 | 1151.984 | 1097.779 | 1.942279 | 5.552093 | 63 | 17 | 17 | 16 | 31 | 23 | 74 | 1370 | 11 | 720
3.5016 | 1.8668 | 0.6481 | 0.0289 | 0.132 | 0.0907 | 0.1526 | 0.004 | 0.0716 | 0.0166 | 0.0002 | 0.0007 | 0.0001 | 0.0438 | 0.0097 | 0.0024 | 1151.157 | 1150.38 | 1150.025 | 1150.621 | 1151.587 | 1091.233 | 1.562367 | 1.889033 | 65 | 14 | 19 | 12 | 14 | 37 | 78 | 1354 | 11 | 710
3.5041 | 1.8662 | 0.6627 | 0.0293 | 0.1326 | 0.0871 | 0.1552 | 0.0037 | 0.0715 | 0.0164 | 0.0003 | 0.0008 | 0.0001 | 0.0436 | 0.0091 | 0.0023 | 1154.761 | 1151.417 | 1148.795 | 1149.746 | 1151.568 | 1096.109 | 2.773098 | 10.17218 | 61 | 17 | 16 | 20 | 15 | 34 | 72 | 1352 | 11 | 702
3.6455 | 1.9132 | 0.5893 | 0.0281 | 0.121 | 0.1032 | 0.2101 | 0.005 | 0.0617 | 0.0159 | 0.0001 | 0.0004 | 0.0001 | 0.0471 | 0.0091 | 0.0023 | 1150.072 | 1147.417 | 1144.593 | 1145.965 | 1146.663 | 1091.203 | 2.06987 | 9.306561 | 56 | 20 | 12 | 25 | 30 | 20 | 69 | 1367 | 11 | 712
3.5152 | 1.8331 | 0.5818 | 0.0306 | 0.1303 | 0.0868 | 0.1955 | 0.0046 | 0.062 | 0.0152 | 0.0001 | 0.0006 | 0.0001 | 0.0481 | 0.0085 | 0.0022 | 1151.195 | 1147.115 | 1143.895 | 1144.967 | 1145.288 | 1092.39 | 1.392719 | 12.41292 | 54 | 19 | 14 | 22 | 40 | 13 | 65 | 1357 | 11 | 718
3.4674 | 1.8157 | 0.5812 | 0.0313 | 0.1282 | 0.0792 | 0.1518 | 0.0046 | 0.069 | 0.0148 | 0.0001 | 0.0004 | 0.0001 | 0.0478 | 0.0082 | 0.0023 | 1152.367 | 1147.946 | 1142.581 | 1145.389 | 1145.661 | 1091.57 | 3.080312 | 16.09661 | 45 | 18 | 13 | 30 | 32 | 8 | 56 | 1361 | 11 | 734
3.5016 | 1.8428 | 0.5971 | 0.0309 | 0.128 | 0.0798 | 0.1501 | 0.0048 | 0.0687 | 0.0153 | 0.0001 | 0.0008 | 0.0001 | 0.0477 | 0.0085 | 0.0024 | 1154.562 | 1151.826 | 1148.404 | 1149.551 | 1150.2 | 1095.91 | 1.795721 | 10.49852 | 62 | 18 | 12 | 27 | 30 | 20 | 74 | 1365 | 11 | 728
3.5075 | 1.8164 | 0.5913 | 0.0309 | 0.128 | 0.0784 | 0.1542 | 0.0049 | 0.065 | 0.0151 | 0.0001 | 0.0005 | 0.0001 | 0.0481 | 0.0081 | 0.0023 | 1153.913 | 1151.163 | 1148.328 | 1149.167 | 1149.689 | 1093.766 | 1.361003 | 9.285536 | 62 | 16 | 16 | 25 | 32 | 17 | 73 | 1365 | 11 | 724
3.5433 | 1.9 | 0.6071 | 0.0289 | 0.1264 | 0.0788 | 0.1564 | 0.0047 | 0.0677 | 0.0152 | 0.0001 | 0.0005 | 0.0001 | 0.0474 | 0.0082 | 0.0024 | 1151.505 | 1150.486 | 1149.664 | 1149.915 | 1150.26 | 1094.521 | 0.5967413 | 3.230525 | 68 | 20 | 13 | 20 | 7 | 43 | 81 | 1365 | 11 | 710
3.5195 | 1.9431 | 0.6075 | 0.0264 | 0.1204 | 0.111 | 0.2677 | 0.0056 | 0.0687 | 0.0147 | 0.0001 | 0.0007 | 0.0001 | 0.0482 | 0.0094 | 0.0025 | 1153.917 | 1151.666 | 1148.973 | 1149.432 | 1150.295 | 1096.294 | 1.322936 | 8.580965 | 57 | 18 | 14 | 31 | 11 | 30 | 69 | 1352 | 11 | 722
3.5016 | 1.9597 | 0.6045 | 0.0256 | 0.1188 | 0.1033 | 0.1568 | 0.0056 | 0.0605 | 0.0152 | 0.0002 | 0.0008 | 0.0001 | 0.0464 | 0.0095 | 0.0025 | 1152.196 | 1150.521 | 1148.946 | 1149.23 | 1150.224 | 1095.496 | 1.278082 | 5.732636 | 60 | 17 | 13 | 25 | 8 | 42 | 71 | 1360 | 11 | 720
3.7404 | 2.0165 | 0.6547 | 0.0208 | 0.1106 | 0.0993 | 0.1284 | 0.0047 | 0.0591 | 0.0163 | 0.0001 | 0.0001 | 0.0001 | 0.0437 | 0.0098 | 0.0025 | 1155.928 | 1152.194 | 1147.706 | 1148.114 | 1149.242 | 1096.25 | 1.536901 | 13.77771 | 59 | 16 | 14 | 30 | 14 | 32 | 69 | 1364 | 11 | 712
3.5345 | 1.9656 | 0.6384 | 0.027 | 0.1304 | 0.0939 | 0.1374 | 0.0058 | 0.0603 | 0.0158 | 0.0001 | 0.0008 | 0.0001 | 0.0466 | 0.0097 | 0.0025 | 1154.759 | 1151.569 | 1148.679 | 1149.266 | 1150.782 | 1098.022 | 2.103656 | 10.71746 | 51 | 16 | 14 | 26 | 11 | 35 | 60 | 1357 | 11 | 712
3.5197 | 1.9504 | 0.6217 | 0.0263 | 0.1235 | 0.0958 | 0.1501 | 0.0069 | 0.0599 | 0.016 | 0.0001 | 0.0009 | 0.0001 | 0.051 | 0.0096 | 0.0024 | 1155.681 | 1152.05 | 1148.958 | 1150.408 | 1151.242 | 1095.301 | 2.283616 | 11.13364 | 61 | 17 | 16 | 27 | 28 | 22 | 73 | 1357 | 11 | 720
3.5562 | 1.9256 | 0.6157 | 0.0242 | 0.1251 | 0.0964 | 0.1551 | 0.0063 | 0.0594 | 0.0161 | 0.0001 | 0.0006 | 0.0001 | 0.0524 | 0.0093 | 0.0023 | 1155.992 | 1151.788 | 1147.992 | 1149.137 | 1150.034 | 1097.086 | 2.042752 | 13.582 | 61 | 17 | 16 | 27 | 25 | 25 | 72 | 1360 | 11 | 710
3.4197 | 2.0244 | 0.6482 | 0.026 | 0.1271 | 0.0923 | 0.1546 | 0.0041 | 0.0604 | 0.0164 | 0.0001 | 0.0005 | 0.0001 | 0.0441 | 0.0093 | 0.0026 | 1153.885 | 1151.553 | 1149.001 | 1149.599 | 1150.329 | 1096.013 | 1.327887 | 8.439052 | 61 | 15 | 14 | 30 | 15 | 28 | 71 | 1350 | 11 | 712
3.5321 | 2.0387 | 0.6544 | 0.0264 | 0.1262 | 0.0864 | 0.1436 | 0.0038 | 0.0606 | 0.0167 | 0.0001 | 0.0008 | 0.0001 | 0.0426 | 0.0093 | 0.0026 | 1154.587 | 1151.827 | 1148.811 | 1149.152 | 1150.057 | 1097.345 | 1.246247 | 10.09082 | 65 | 16 | 16 | 27 | 13 | 35 | 75 | 1362 | 11 | 716
3.5426 | 2.0553 | 0.6441 | 0.0262 | 0.121 | 0.103 | 0.1324 | 0.0039 | 0.0621 | 0.0168 | 0.0002 | 0.0004 | 0.0001 | 0.0415 | 0.0095 | 0.003 | 1154.705 | 1152.528 | 1149.369 | 1150.168 | 1150.925 | 1094.709 | 1.556078 | 8.894225 | 58 | 19 | 11 | 32 | 18 | 29 | 70 | 1350 | 11 | 706
4.4271 | 2.2191 | 0.6873 | 0.0206 | 0.1373 | 0.1036 | 0.1149 | 0.0017 | 0.0613 | 0.0214 | 0.0028 | 0.0004 | 0.0001 | 0.0364 | 0.0086 | 0.0028 | 1153.817 | 1151.022 | 1148.029 | 1148.784 | 1148.855 | 1096.216 | 0.8260309 | 10.04735 | 55 | 16 | 17 | 31 | 40 | 7 | 64 | 1365 | 11 | 712
3.7175 | 2.1534 | 0.6677 | 0.0227 | 0.13 | 0.0766 | 0.1279 | 0.002 | 0.07 | 0.0178 | 0.0001 | 0.0005 | 0.0001 | 0.036 | 0.0091 | 0.0028 | 1156.13 | 1152.818 | 1148.181 | 1149.251 | 1149.612 | 1095.154 | 1.431719 | 13.03666 | 52 | 16 | 15 | 46 | 24 | 10 | 62 | 1361 | 11 | 710
3.4477 | 2.0486 | 0.6378 | 0.0258 | 0.1232 | 0.0709 | 0.1423 | 0.0032 | 0.0747 | 0.017 | 0.0001 | 0.0009 | 0.0001 | 0.0379 | 0.0096 | 0.0029 | 1156.83 | 1152.882 | 1148.844 | 1149.787 | 1150.536 | 1098.774 | 1.691852 | 13.75435 | 55 | 17 | 17 | 35 | 24 | 24 | 65 | 1362 | 11 | 710
3.4292 | 1.9794 | 0.6935 | 0.0275 | 0.1216 | 0.1094 | 0.1409 | 0.0091 | 0.0746 | 0.0181 | 0.0001 | 0.0008 | 0.0001 | 0.0475 | 0.009 | 0.0025 | 1155.644 | 1150.842 | 1147.389 | 1147.998 | 1149.595 | 1096.947 | 2.205932 | 14.0635 | 49 | 16 | 18 | 23 | 16 | 30 | 59 | 1350 | 11 | 716
3.5176 | 1.8097 | 0.6715 | 0.0231 | 0.1099 | 0.0865 | 0.14 | 0.0033 | 0.0527 | 0.0166 | 0.0001 | 0.0008 | 0.0001 | 0.0374 | 0.0076 | 0.0037 | 1157.208 | 1150.995 | 1147.668 | 1149.128 | 1150.352 | 1096.494 | 2.684283 | 15.71236 | 57 | 16 | 21 | 25 | 24 | 24 | 67 | 1365 | 11 | 716
3.5189 | 2.0306 | 0.7059 | 0.0224 | 0.1154 | 0.0866 | 0.1314 | 0.0031 | 0.0502 | 0.0162 | 0.0001 | 0.0007 | 0.0001 | 0.039 | 0.0077 | 0.0037 | 1155.087 | 1151.708 | 1147.583 | 1148.334 | 1149.56 | 1096.159 | 1.976454 | 12.7335 | 67 | 16 | 15 | 25 | 17 | 31 | 78 | 1359 | 11 | 714
3.5579 | 1.9464 | 0.7105 | 0.023 | 0.1188 | 0.0811 | 0.124 | 0.0031 | 0.0512 | 0.0152 | 0.0017 | 0.0009 | 0.0001 | 0.0382 | 0.0079 | 0.0037 | 1154.483 | 1151.951 | 1149.037 | 1150 | 1150.51 | 1096.463 | 1.472632 | 9.387021 | 55 | 17 | 14 | 29 | 28 | 17 | 66 | 1350 | 11 | 712
3.4848 | 1.9141 | 0.6941 | 0.0227 | 0.1176 | 0.075 | 0.1311 | 0.0032 | 0.0533 | 0.016 | 0.0001 | 0.0009 | 0.0001 | 0.0375 | 0.0087 | 0.004 | 1154.959 | 1152.071 | 1148.98 | 1152.399 | 1152.484 | 1125.281 | 3.504092 | 20.14568 | 5 | 12 | 15 | 24 | 57 | 1 | 8 | 1359 | 11 | 710
3.4998 | 1.968 | 0.7147 | 0.0226 | 0.1231 | 0.0715 | 0.1254 | 0.0029 | 0.0521 | 0.0168 | 0.0001 | 0.0007 | 0.0001 | 0.0368 | 0.0086 | 0.0042 | 1158.15 | 1152.85 | 1147.635 | 1149.558 | 1150.192 | 1095.73 | 2.556982 | 16.84539 | 50 | 16 | 16 | 30 | 32 | 18 | 60 | 1361 | 11 | 712
3.5747 | 1.9322 | 0.6723 | 0.0247 | 0.1177 | 0.0717 | 0.1484 | 0.0047 | 0.0524 | 0.0156 | 0.0008 | 0.0004 | 0.0001 | 0.0384 | 0.0077 | 0.0042 | 1158.959 | 1152.006 | 1145.368 | 1147.567 | 1148.103 | 1091.645 | 2.73585 | 20.19108 | 50 | 16 | 16 | 24 | 28 | 15 | 61 | 1359 | 11 | 722
3.463 | 1.9036 | 0.6685 | 0.025 | 0.1078 | 0.0735 | 0.1529 | 0.0051 | 0.0527 | 0.0161 | 0.0001 | 0.0008 | 0.0001 | 0.0389 | 0.0081 | 0.0044 | 1158.175 | 1153.121 | 1146.334 | 1148.214 | 1149.267 | 1096.73 | 2.933032 | 19.27002 | 61 | 16 | 15 | 28 | 28 | 24 | 71 | 1363 | 11 | 722
3.5203 | 1.9044 | 0.688 | 0.0253 | 0.1127 | 0.0738 | 0.1539 | 0.0052 | 0.0532 | 0.016 | 0.0001 | 0.0006 | 0.0001 | 0.0407 | 0.0083 | 0.0043 | 1156.855 | 1151.785 | 1146.599 | 1148.458 | 1149.759 | 1096.794 | 3.159856 | 17.07457 | 54 | 16 | 16 | 24 | 25 | 27 | 64 | 1360 | 11 | 726
3.4629 | 1.8884 | 0.671 | 0.0246 | 0.1121 | 0.0731 | 0.1506 | 0.005 | 0.0541 | 0.0159 | 0.0001 | 0.0006 | 0.0001 | 0.041 | 0.0081 | 0.004 | 1157.78 | 1153.022 | 1148.14 | 1150.15 | 1151.388 | 1096.327 | 3.247872 | 15.68726 | 62 | 16 | 17 | 28 | 27 | 23 | 73 | 1364 | 11 | 716
3.4921 | 1.896 | 0.6477 | 0.0266 | 0.1121 | 0.081 | 0.1518 | 0.0055 | 0.0571 | 0.0153 | 0.0001 | 0.0009 | 0.0001 | 0.0417 | 0.0083 | 0.004 | 1158.116 | 1153.152 | 1147.814 | 1149.646 | 1151.34 | 1098.474 | 3.525875 | 17.27379 | 61 | 17 | 15 | 26 | 20 | 28 | 72 | 1355 | 11 | 724
3.4764 | 1.8423 | 0.6457 | 0.0242 | 0.1151 | 0.083 | 0.1379 | 0.0046 | 0.0548 | 0.0161 | 0.0007 | 0.0007 | 0.0001 | 0.0384 | 0.0081 | 0.0041 | 1158.368 | 1153.439 | 1147.228 | 1148.356 | 1150.126 | 1093.727 | 2.897558 | 17.23289 | 54 | 17 | 14 | 27 | 20 | 30 | 65 | 1357 | 11 | 724
3.5126 | 1.9361 | 0.6113 | 0.0251 | 0.1179 | 0.1055 | 0.1892 | 0.0054 | 0.0692 | 0.0178 | 0.0004 | 0.0009 | 0.0001 | 0.0452 | 0.01 | 0.0031 | 1155.382 | 1151.099 | 1148.522 | 1149.962 | 1150.692 | 1100.056 | 2.169287 | 12.39826 | 63 | 19 | 18 | 24 | 29 | 20 | 73 | 1377 | 11 | 712
3.4697 | 1.9156 | 0.6111 | 0.0247 | 0.1253 | 0.0875 | 0.1727 | 0.0055 | 0.0685 | 0.0186 | 0.0001 | 0.0007 | 0.0001 | 0.0441 | 0.0102 | 0.0029 | 1156.913 | 1153.279 | 1148.587 | 1150.124 | 1151.044 | 1098.005 | 2.456879 | 14.1333 | 60 | 17 | 14 | 27 | 34 | 20 | 71 | 1357 | 11.5 | 712
3.5902 | 1.9245 | 0.6074 | 0.0265 | 0.1156 | 0.0908 | 0.1534 | 0.0061 | 0.0711 | 0.0203 | 0.0001 | 0.001 | 0.0001 | 0.044 | 0.0106 | 0.003 | 1154.235 | 1151.589 | 1148.356 | 1149.683 | 1150.366 | 1096.196 | 2.010509 | 10.12978 | 60 | 16 | 12 | 24 | 32 | 20 | 71 | 1355 | 11.5 | 722
3.5313 | 1.8853 | 0.5972 | 0.0258 | 0.1161 | 0.0959 | 0.1477 | 0.0063 | 0.0715 | 0.0204 | 0.0001 | 0.0008 | 0.0001 | 0.0454 | 0.0104 | 0.003 | 1154.597 | 1151.602 | 1148.892 | 1150.291 | 1151.06 | 1099.014 | 2.168685 | 10.26466 | 61 | 16 | 14 | 28 | 27 | 19 | 71 | 1365 | 11.5 | 716
3.52 | 1.9034 | 0.6013 | 0.0268 | 0.1156 | 0.097 | 0.1502 | 0.0058 | 0.0699 | 0.0198 | 0.0001 | 0.0012 | 0.0001 | 0.0452 | 0.0103 | 0.003 | 1155.29 | 1151.774 | 1148.588 | 1149.925 | 1150.932 | 1097.483 | 2.344195 | 11.59338 | 62 | 16 | 15 | 27 | 24 | 24 | 72 | 1365 | 11.5 | 718
3.478 | 1.8454 | 0.5917 | 0.0264 | 0.1157 | 0.0956 | 0.1527 | 0.0061 | 0.0692 | 0.0191 | 0.0001 | 0.001 | 0.0001 | 0.0464 | 0.0102 | 0.0031 | 1152.772 | 1150.692 | 1149.064 | 1150.219 | 1150.997 | 1098.268 | 1.932902 | 6.803693 | 55 | 17 | 16 | 20 | 27 | 22 | 65 | 1354 | 11 | 718
3.5386 | 1.913 | 0.6245 | 0.0258 | 0.1085 | 0.0973 | 0.1523 | 0.0059 | 0.0689 | 0.0194 | 0.0012 | 0.001 | 0.0001 | 0.0461 | 0.0107 | 0.0032 | 1152.37 | 1150.887 | 1149.242 | 1150.051 | 1151.169 | 1092.397 | 1.926999 | 5.215311 | 62 | 14 | 11 | 23 | 17 | 29 | 73 | 1355 | 11 | 714
3.5544 | 1.8789 | 0.6022 | 0.0271 | 0.1154 | 0.0992 | 0.163 | 0.0063 | 0.0691 | 0.0192 | 0.0011 | 0.0013 | 0.0001 | 0.0478 | 0.0104 | 0.0032 | 1151.553 | 1150.065 | 1149.586 | 1150.025 | 1150.986 | 1095.852 | 1.399442 | 3.531127 | 61 | 16 | 17 | 16 | 11 | 37 | 71 | 1355 | 11 | 714
3.439 | 1.8702 | 0.6408 | 0.0261 | 0.1137 | 0.0859 | 0.134 | 0.0064 | 0.0685 | 0.0228 | 0.0001 | 0.0007 | 0.0001 | 0.0424 | 0.0109 | 0.0032 | 1154.466 | 1151.458 | 1148.999 | 1150.584 | 1150.938 | 1095.95 | 1.938783 | 9.342571 | 63 | 16 | 16 | 20 | 35 | 9 | 73 | 1370 | 11 | 710
3.4795 | 1.8542 | 0.6365 | 0.0251 | 0.1102 | 0.0828 | 0.1214 | 0.006 | 0.0618 | 0.0228 | 0.0009 | 0.0006 | 0.0001 | 0.0412 | 0.0107 | 0.0032 | 1157.656 | 1153.622 | 1148.801 | 1150.375 | 1152.056 | 1097.303 | 3.254467 | 14.67184 | 57 | 16 | 15 | 28 | 19 | 27 | 68 | 1356 | 11 | 708
3.4511 | 1.88 | 0.6631 | 0.0266 | 0.1143 | 0.0793 | 0.1286 | 0.0049 | 0.059 | 0.0225 | 0.0001 | 0.0008 | 0.0001 | 0.0395 | 0.0103 | 0.0035 | 1158.906 | 1153.506 | 1146.912 | 1149.156 | 1150.412 | 1096.641 | 3.500412 | 19.26223 | 60 | 17 | 17 | 29 | 29 | 22 | 71 | 1365 | 11 | 714
3.5216 | 1.8534 | 0.5667 | 0.0261 | 0.1105 | 0.0898 | 0.1341 | 0.0042 | 0.0693 | 0.0155 | 0.0001 | 0.0007 | 0.0001 | 0.0397 | 0.0103 | 0.0025 | 1154.991 | 1151.83 | 1148.026 | 1149.538 | 1150.313 | 1096.247 | 2.286962 | 11.8568 | 54 | 17 | 14 | 26 | 33 | 20 | 64 | 1364 | 11 | 724
3.5165 | 1.892 | 0.6259 | 0.0265 | 0.1133 | 0.0989 | 0.1597 | 0.0029 | 0.0688 | 0.0183 | 0.0001 | 0.0006 | 0.0001 | 0.0382 | 0.0103 | 0.0019 | 1155.046 | 1151.952 | 1148.475 | 1149.394 | 1150.86 | 1097.167 | 2.385377 | 11.35279 | 53 | 17 | 15 | 26 | 18 | 34 | 63 | 1355 | 11 | 724
3.4319 | 1.8791 | 0.6514 | 0.0279 | 0.1102 | 0.0958 | 0.1661 | 0.0026 | 0.0694 | 0.0202 | 0.0003 | 0.0007 | 0.0001 | 0.0383 | 0.0103 | 0.0019 | 1156.349 | 1153.086 | 1147.76 | 1149.038 | 1149.971 | 1092.097 | 2.210757 | 13.36768 | 52 | 18 | 13 | 32 | 24 | 23 | 65 | 1370 | 11 | 720
3.4459 | 1.8843 | 0.649 | 0.0271 | 0.1069 | 0.0832 | 0.1637 | 0.0026 | 0.0715 | 0.0192 | 0.0001 | 0.0005 | 0.0001 | 0.0384 | 0.0103 | 0.0019 | 1155.961 | 1152.477 | 1148.418 | 1149.594 | 1149.948 | 1097.498 | 1.529917 | 12.90227 | 52 | 18 | 14 | 29 | 38 | 18 | 62 | 1356 | 11 | 722
3.384 | 1.9254 | 0.6287 | 0.0283 | 0.1092 | 0.077 | 0.1656 | 0.0032 | 0.0693 | 0.0194 | 0.0001 | 0.0007 | 0.0001 | 0.0387 | 0.0109 | 0.002 | 1155.894 | 1152.398 | 1148.435 | 1150.06 | 1150.783 | 1096.767 | 2.347913 | 12.61505 | 59 | 16 | 15 | 27 | 32 | 20 | 69 | 1362 | 11 | 718
3.4303 | 1.9761 | 0.6432 | 0.0275 | 0.1052 | 0.0765 | 0.1604 | 0.003 | 0.0688 | 0.0208 | 0.0001 | 0.0006 | 0.0001 | 0.0381 | 0.0112 | 0.002 | 1155.124 | 1152.323 | 1149.105 | 1149.783 | 1151.346 | 1122.663 | 2.241432 | 18.54142 | 16 | 12 | 14 | 27 | 13 | 34 | 19 | 1350 | 11 | 716
3.4481 | 2.0549 | 0.6532 | 0.0284 | 0.1151 | 0.0797 | 0.1524 | 0.0033 | 0.0739 | 0.0204 | 0.0002 | 0.0008 | 0.0001 | 0.0379 | 0.011 | 0.0019 | 1155.363 | 1151.492 | 1147.971 | 1149.988 | 1150.735 | 1096.633 | 2.76456 | 12.58662 | 45 | 18 | 17 | 25 | 28 | 14 | 55 | 1361 | 11 | 718
3.4766 | 2.0458 | 0.6671 | 0.0288 | 0.1172 | 0.0952 | 0.1518 | 0.0037 | 0.0758 | 0.0188 | 0.0001 | 0.001 | 0.0001 | 0.0382 | 0.0106 | 0.002 | 1158.446 | 1154.002 | 1147.55 | 1149.633 | 1150.103 | 1096.645 | 2.552641 | 17.6298 | 49 | 16 | 15 | 35 | 35 | 11 | 59 | 1362 | 11 | 720
3.5291 | 2.0109 | 0.6333 | 0.0263 | 0.1119 | 0.1052 | 0.1286 | 0.0096 | 0.0607 | 0.0196 | 0.0001 | 0.0008 | 0.0001 | 0.0541 | 0.0119 | 0.0025 | 1155.227 | 1152.09 | 1148.952 | 1150.076 | 1150.225 | 1123.403 | 1.272601 | 19.71714 | 5 | 12 | 16 | 30 | 20 | 1 | 7 | 1351 | 11 | 720
3.5111 | 2.0073 | 0.6438 | 0.0265 | 0.1108 | 0.1056 | 0.1297 | 0.0102 | 0.0592 | 0.0192 | 0.0001 | 0.0011 | 0.0001 | 0.0567 | 0.0118 | 0.0026 | 1156.526 | 1152.319 | 1148.881 | 1149.895 | 1151.877 | 1098.29 | 2.995857 | 13.12652 | 54 | 17 | 17 | 27 | 14 | 30 | 64 | 1365 | 11 | 712
3.5088 | 1.9785 | 0.6393 | 0.0253 | 0.1149 | 0.1068 | 0.1351 | 0.0105 | 0.0593 | 0.0202 | 0.0001 | 0.0007 | 0.0001 | 0.0574 | 0.0117 | 0.0026 | 1155.477 | 1152.731 | 1149.501 | 1150.969 | 1151.678 | 1096.292 | 2.176886 | 10.09781 | 60 | 17 | 14 | 27 | 30 | 17 | 71 | 1365 | 11 | 718
3.4935 | 1.9706 | 0.6979 | 0.0271 | 0.1145 | 0.1075 | 0.1271 | 0.0104 | 0.058 | 0.0191 | 0.0001 | 0.001 | 0.0001 | 0.0584 | 0.0117 | 0.0026 | 1154.962 | 1152.045 | 1148.725 | 1149.71 | 1151.116 | 1096.475 | 2.390733 | 10.66469 | 55 | 16 | 15 | 27 | 16 | 28 | 66 | 1353 | 11 | 714
3.4706 | 1.9637 | 0.6583 | 0.0262 | 0.1175 | 0.1063 | 0.1218 | 0.0103 | 0.0566 | 0.0187 | 0.0001 | 0.0011 | 0.0001 | 0.0583 | 0.0115 | 0.0026 | 1155.404 | 1152.084 | 1148.589 | 1149.556 | 1151.3 | 1097.543 | 2.710436 | 11.77766 | 54 | 16 | 17 | 27 | 16 | 32 | 64 | 1365 | 11 | 718
3.5256 | 2.0731 | 0.6614 | 0.0242 | 0.109 | 0.1067 | 0.1285 | 0.0104 | 0.056 | 0.0194 | 0.0001 | 0.0007 | 0.0001 | 0.0572 | 0.0118 | 0.0027 | 1154.765 | 1152.315 | 1149.732 | 1150.387 | 1152.034 | 1099.344 | 2.302411 | 9.082142 | 56 | 16 | 17 | 25 | 13 | 35 | 66 | 1363 | 11 | 718
3.4468 | 2.0862 | 0.6758 | 0.0259 | 0.1189 | 0.0963 | 0.1359 | 0.0098 | 0.0564 | 0.018 | 0.0001 | 0.001 | 0.0001 | 0.0601 | 0.0116 | 0.0023 | 1155.913 | 1151.895 | 1148.783 | 1150.985 | 1152.339 | 1099.369 | 3.556044 | 12.61089 | 58 | 17 | 18 | 20 | 28 | 28 | 69 | 1375 | 11 | 710
3.4151 | 2.0943 | 0.6987 | 0.0252 | 0.1344 | 0.0914 | 0.1269 | 0.0095 | 0.0546 | 0.0189 | 0.0021 | 0.001 | 0.0001 | 0.0612 | 0.0116 | 0.0022 | 1157.392 | 1153.444 | 1149.323 | 1150.907 | 1152.219 | 1097.306 | 2.895488 | 13.42783 | 61 | 16 | 16 | 23 | 31 | 25 | 72 | 1365 | 11 | 718
3.4774 | 2.0351 | 0.6964 | 0.0268 | 0.1239 | 0.0877 | 0.1265 | 0.0091 | 0.0575 | 0.0183 | 0.0013 | 0.0011 | 0.0001 | 0.0606 | 0.0112 | 0.0021 | 1156.62 | 1153.305 | 1149.259 | 1150.673 | 1151.535 | 1098.426 | 2.276082 | 12.6487 | 56 | 17 | 15 | 29 | 27 | 22 | 67 | 1352 | 11 | 704
3.4946 | 2.0371 | 0.6663 | 0.0244 | 0.109 | 0.1007 | 0.1589 | 0.0093 | 0.0526 | 0.0165 | 0.0002 | 0.0009 | 0.0001 | 0.0518 | 0.011 | 0.0031 | 1155.473 | 1152.164 | 1149.348 | 1151.681 | 1153.457 | 1099.862 | 4.108928 | 11.0135 | 48 | 17 | 19 | 21 | 17 | 20 | 58 | 1352 | 11 | 718
3.5145 | 2.0665 | 0.6793 | 0.0249 | 0.123 | 0.1029 | 0.1734 | 0.0087 | 0.0527 | 0.0175 | 0.0001 | 0.001 | 0.0001 | 0.0517 | 0.0111 | 0.0034 | 1154.051 | 1152.366 | 1150.314 | 1151.691 | 1152.627 | 1097.943 | 2.312758 | 6.660023 | 54 | 16 | 16 | 24 | 27 | 19 | 64 | 1351 | 11 | 708
3.5773 | 2.0878 | 0.685 | 0.0242 | 0.1197 | 0.112 | 0.1874 | 0.0091 | 0.0528 | 0.0175 | 0.0001 | 0.0012 | 0.0001 | 0.0532 | 0.0114 | 0.0035 | 1151.428 | 1151.128 | 1150.01 | 1150.692 | 1151.73 | 1098.499 | 1.720839 | 2.679054 | 51 | 16 | 24 | 30 | 14 | 21 | 60 | 1365 | 11 | 712
3.5372 | 2.0695 | 0.7189 | 0.0248 | 0.1222 | 0.1028 | 0.1315 | 0.0117 | 0.054 | 0.0183 | 0.0001 | 0.001 | 0.0001 | 0.0511 | 0.0109 | 0.0032 | 1153.599 | 1152.086 | 1149.976 | 1151.17 | 1151.981 | 1099.93 | 2.004883 | 6.750943 | 54 | 15 | 17 | 34 | 22 | 19 | 63 | 1362 | 11 | 706
3.4448 | 2.0601 | 0.6541 | 0.0238 | 0.1241 | 0.0891 | 0.1387 | 0.0079 | 0.0524 | 0.0164 | 0.0001 | 0.0009 | 0.0001 | 0.0451 | 0.0116 | 0.003 | 1155.512 | 1152.866 | 1149.035 | 1150.997 | 1151.958 | 1096.216 | 2.922265 | 10.92278 | 47 | 15 | 14 | 33 | 22 | 16 | 57 | 1352 | 11 | 700
3.4992 | 2.1011 | 0.6963 | 0.0196 | 0.1146 | 0.0763 | 0.1375 | 0.0049 | 0.0513 | 0.0203 | 0.0017 | 0.0004 | 0.0001 | 0.0391 | 0.0123 | 0.003 | 1153.163 | 1151.321 | 1149.453 | 1151.56 | 1152.667 | 1096.283 | 3.213534 | 6.52299 | 49 | 15 | 23 | 21 | 20 | 17 | 59 | 1357 | 11 | 690
3.5356 | 2.0964 | 0.7122 | 0.0195 | 0.1138 | 0.0821 | 0.1415 | 0.0046 | 0.0518 | 0.0188 | 0.0014 | 0.0003 | 0.0001 | 0.0392 | 0.0123 | 0.003 | 1154.526 | 1151.253 | 1147.827 | 1150.357 | 1151.898 | 1095.233 | 4.071608 | 11.29949 | 45 | 19 | 18 | 26 | 20 | 19 | 57 | 1365 | 11 | 710
3.5153 | 1.9096 | 0.6831 | 0.024 | 0.1298 | 0.0787 | 0.1522 | 0.0059 | 0.0538 | 0.0177 | 0.0001 | 0.0012 | 0.0001 | 0.0417 | 0.0115 | 0.0029 | 1157.092 | 1151.606 | 1146.372 | 1149.717 | 1151.855 | 1089.629 | 5.482645 | 15.88984 | 41 | 21 | 17 | 24 | 17 | 14 | 55 | 1363 | 11 | 714
3.4521 | 1.9261 | 0.6742 | 0.0208 | 0.1274 | 0.0779 | 0.1317 | 0.0052 | 0.0523 | 0.018 | 0.0001 | 0.0005 | 0.0001 | 0.0393 | 0.0115 | 0.003 | 1156.879 | 1152.82 | 1147.681 | 1149.533 | 1151.991 | 1097.317 | 4.309802 | 15.4421 | 51 | 15 | 19 | 29 | 16 | 24 | 61 | 1377 | 11 | 710
3.401 | 1.8774 | 0.6665 | 0.023 | 0.1242 | 0.068 | 0.1493 | 0.004 | 0.0553 | 0.017 | 0.0002 | 0.0011 | 0.0001 | 0.0363 | 0.0112 | 0.0032 | 1157.368 | 1152.071 | 1148.11 | 1150.822 | 1152.035 | 1097.021 | 3.925534 | 15.34141 | 47 | 15 | 17 | 25 | 21 | 18 | 57 | 1352 | 11 | 712
3.4812 | 1.9415 | 0.6807 | 0.0224 | 0.1239 | 0.067 | 0.1468 | 0.0038 | 0.0535 | 0.0173 | 0.0003 | 0.0008 | 0.0001 | 0.0355 | 0.0114 | 0.0033 | 1156.034 | 1152.6 | 1148.247 | 1149.994 | 1150.86 | 1098.39 | 2.612887 | 13.50925 | 54 | 22 | 16 | 31 | 27 | 18 | 67 | 1350 | 11 | 710
3.4415 | 1.905 | 0.6634 | 0.0233 | 0.1281 | 0.0951 | 0.156 | 0.0045 | 0.0554 | 0.0171 | 0.0001 | 0.0013 | 0.0001 | 0.0378 | 0.0114 | 0.0031 | 1155.732 | 1152.623 | 1149.068 | 1149.762 | 1151.567 | 1096.389 | 2.498555 | 11.22956 | 52 | 15 | 14 | 28 | 12 | 32 | 62 | 1350 | 11 | 714
3.4308 | 1.9202 | 0.6454 | 0.0227 | 0.1234 | 0.0818 | 0.136 | 0.0056 | 0.0721 | 0.0168 | 0.0001 | 0.0012 | 0.0001 | 0.0393 | 0.0105 | 0.0028 | 1156.471 | 1151.621 | 1146.837 | 1148.606 | 1150.121 | 1095.38 | 3.284319 | 15.77017 | 48 | 16 | 16 | 27 | 24 | 20 | 59 | 1360 | 11 | 720
3.4162 | 1.8683 | 0.6267 | 0.0225 | 0.126 | 0.078 | 0.1362 | 0.0054 | 0.0771 | 0.0165 | 0.0003 | 0.0011 | 0.0001 | 0.0387 | 0.0106 | 0.0029 | 1157.235 | 1152.899 | 1148.533 | 1149.737 | 1151.362 | 1099.035 | 2.828474 | 14.95201 | 61 | 17 | 17 | 29 | 22 | 27 | 72 | 1364 | 11 | 710
3.4105 | 1.8933 | 0.6149 | 0.0217 | 0.1219 | 0.0757 | 0.1366 | 0.0056 | 0.0789 | 0.0169 | 0.0001 | 0.0011 | 0.0001 | 0.0386 | 0.0109 | 0.0031 | 1158.409 | 1151.631 | 1146.908 | 1148.884 | 1150.258 | 1093.621 | 3.350121 | 17.75266 | 45 | 19 | 19 | 25 | 23 | 19 | 57 | 1365 | 11 | 718
3.409 | 1.8965 | 0.6146 | 0.0216 | 0.1176 | 0.0761 | 0.1451 | 0.0057 | 0.0784 | 0.0175 | 0.0001 | 0.0011 | 0.0001 | 0.0392 | 0.0111 | 0.003 | 1158.404 | 1151.957 | 1148.092 | 1150.012 | 1151.53 | 1095.663 | 3.4379 | 16.43675 | 57 | 17 | 20 | 25 | 23 | 23 | 68 | 1364 | 11 | 718
3.3959 | 1.918 | 0.6402 | 0.0225 | 0.12 | 0.075 | 0.1446 | 0.0054 | 0.0799 | 0.0178 | 0.0001 | 0.0011 | 0.0001 | 0.0397 | 0.0108 | 0.0028 | 1158.039 | 1153.678 | 1148.105 | 1150.183 | 1151.364 | 1098.528 | 3.259717 | 16.6935 | 51 | 16 | 15 | 28 | 23 | 19 | 61 | 1365 | 11 | 722
3.3991 | 1.9607 | 0.638 | 0.0217 | 0.1104 | 0.0759 | 0.1479 | 0.0059 | 0.0774 | 0.0194 | 0.0018 | 0.0011 | 0.0001 | 0.0404 | 0.0112 | 0.0026 | 1157.072 | 1153.62 | 1149.128 | 1150.875 | 1152.322 | 1097.695 | 3.193902 | 13.37854 | 51 | 15 | 17 | 34 | 22 | 23 | 61 | 1360 | 11 | 716
3.4676 | 1.9976 | 0.6451 | 0.0216 | 0.1173 | 0.0786 | 0.1553 | 0.0048 | 0.0716 | 0.0195 | 0.0021 | 0.0011 | 0.0001 | 0.0404 | 0.011 | 0.0025 | 1155.593 | 1151.566 | 1148.001 | 1150.192 | 1151.136 | 1093.008 | 3.134778 | 12.12994 | 43 | 19 | 19 | 24 | 31 | 16 | 56 | 1385 | 11 | 706
3.4777 | 2.0874 | 0.6638 | 0.0191 | 0.1131 | 0.0792 | 0.1543 | 0.0044 | 0.0715 | 0.0204 | 0.001 | 0.0007 | 0.0001 | 0.0387 | 0.0114 | 0.0027 | 1156.479 | 1152.416 | 1147.931 | 1150.272 | 1151.773 | 1095.866 | 3.842536 | 14.10332 | 51 | 15 | 18 | 31 | 23 | 19 | 61 | 1352 | 11 | 706
3.479 | 1.9722 | 0.6551 | 0.0205 | 0.1236 | 0.0762 | 0.1479 | 0.0051 | 0.0717 | 0.0198 | 0.0006 | 0.0008 | 0.0001 | 0.0397 | 0.0113 | 0.0028 | 1156.14 | 1152.941 | 1148.257 | 1150.648 | 1151.65 | 1095.847 | 3.393421 | 13.0748 | 47 | 15 | 15 | 30 | 28 | 18 | 57 | 1353 | 11 | 710
3.4588 | 1.9602 | 0.6498 | 0.0179 | 0.1056 | 0.0747 | 0.13 | 0.004 | 0.0728 | 0.0211 | 0.0001 | 0.0005 | 0.0001 | 0.0356 | 0.0115 | 0.003 | 1156.78 | 1152.367 | 1147.519 | 1149.541 | 1150.501 | 1093.558 | 2.98255 | 14.64837 | 48 | 15 | 15 | 27 | 25 | 18 | 59 | 1355 | 11 | 716
3.4156 | 1.9347 | 0.6339 | 0.0215 | 0.1186 | 0.0839 | 0.1412 | 0.0054 | 0.075 | 0.0193 | 0.0001 | 0.0011 | 0.0001 | 0.0396 | 0.0114 | 0.0029 | 1156.614 | 1152.96 | 1148.376 | 1151.007 | 1151.848 | 1095.111 | 3.472406 | 13.39559 | 53 | 12 | 16 | 32 | 25 | 13 | 62 | 1356 | 11 | 710
3.4266 | 1.9127 | 0.6318 | 0.0214 | 0.1194 | 0.0969 | 0.1445 | 0.0055 | 0.0732 | 0.0188 | 0.0001 | 0.0011 | 0.0001 | 0.0393 | 0.0112 | 0.0028 | 1156.679 | 1152.432 | 1147.396 | 1150.38 | 1152.018 | 1095.936 | 4.621738 | 15.28282 | 48 | 15 | 18 | 28 | 21 | 17 | 59 | 1361 | 11 | 716
3.4119 | 1.9365 | 0.6384 | 0.0214 | 0.1163 | 0.0885 | 0.1504 | 0.0052 | 0.0715 | 0.0189 | 0.0001 | 0.001 | 0.0001 | 0.0396 | 0.0113 | 0.0028 | 1157.471 | 1153.358 | 1147.521 | 1149.834 | 1151.184 | 1096.944 | 3.663942 | 16.43998 | 53 | 15 | 17 | 34 | 26 | 22 | 63 | 1350 | 11 | 712
3.3739 | 1.9432 | 0.635 | 0.0219 | 0.1191 | 0.0898 | 0.1603 | 0.0055 | 0.0711 | 0.0189 | 0.0001 | 0.001 | 0.0001 | 0.0418 | 0.011 | 0.0028 | 1157.374 | 1153.601 | 1148.669 | 1149.877 | 1150.963 | 1097.015 | 2.294409 | 14.42247 | 53 | 16 | 15 | 40 | 22 | 21 | 62 | 1359 | 11 | 714
3.4149 | 1.9577 | 0.6491 | 0.0228 | 0.1219 | 0.0873 | 0.1596 | 0.0059 | 0.0741 | 0.0198 | 0.0005 | 0.0012 | 0.0001 | 0.0415 | 0.011 | 0.0028 | 1158.689 | 1154.938 | 1148.716 | 1150.458 | 1151.44 | 1097.704 | 2.723989 | 16.35321 | 51 | 16 | 15 | 39 | 23 | 20 | 61 | 1360 | 11 | 714
3.4082 | 1.9694 | 0.6357 | 0.0217 | 0.1166 | 0.09 | 0.1517 | 0.006 | 0.0763 | 0.0195 | 0.0001 | 0.001 | 0.0001 | 0.0425 | 0.011 | 0.0028 | 1161.001 | 1155.05 | 1148.405 | 1150.066 | 1152.105 | 1060.093 | 3.699304 | 12.48268 | 7 | 20 | 17 | 33 | 16 | 17 | 74 | 1359 | 11 | 714
3.4546 | 1.9133 | 0.6261 | 0.0215 | 0.116 | 0.0835 | 0.1404 | 0.0058 | 0.0789 | 0.0185 | 0.0001 | 0.0011 | 0.0001 | 0.0416 | 0.0108 | 0.0028 | 1157.002 | 1153.618 | 1147.995 | 1149.567 | 1151.196 | 1096.565 | 3.200654 | 14.90277 | 52 | 16 | 13 | 31 | 28 | 24 | 62 | 1372 | 11 | 718
3.4717 | 1.921 | 0.6254 | 0.0208 | 0.1128 | 0.0834 | 0.1451 | 0.0059 | 0.0779 | 0.0186 | 0.0001 | 0.0013 | 0.0001 | 0.0415 | 0.0111 | 0.0028 | 1156.319 | 1152.519 | 1148.616 | 1150.256 | 1151.576 | 1098.162 | 2.959594 | 13.24464 | 53 | 16 | 18 | 34 | 23 | 24 | 63 | 1361 | 11 | 716
3.3538 | 1.9066 | 0.6335 | 0.0216 | 0.1189 | 0.0812 | 0.1492 | 0.0057 | 0.0773 | 0.0185 | 0.0001 | 0.001 | 0.0001 | 0.0413 | 0.0113 | 0.0029 | 1155.928 | 1152.276 | 1148.3 | 1150.128 | 1151.513 | 1098.869 | 3.213479 | 13.36874 | 51 | 16 | 18 | 27 | 27 | 22 | 61 | 1353 | 11 | 714
3.4394 | 1.902 | 0.6267 | 0.022 | 0.1139 | 0.084 | 0.1532 | 0.0065 | 0.077 | 0.0197 | 0.0001 | 0.0013 | 0.0001 | 0.042 | 0.0117 | 0.0029 | 1156.804 | 1152.581 | 1148.767 | 1150.287 | 1151.35 | 1099.374 | 2.583413 | 13.99444 | 52 | 15 | 20 | 38 | 24 | 22 | 61 | 1365 | 11 | 714