## Sheet1
IN_C_POUR | IN_Si_POUR | IN_Mn_POUR | IN_P_POUR | IN_S_POUR | IN_Cr_POUR | IN_Cu_POUR | IN_Mo_POUR | IN_Sn_POUR | IN_Ti_POUR | IN_Al_POUR | IN_Pb_POUR | IN_W_POUR | IN_Ni_POUR | IN_V_POUR | IN_Nb_POUR | IN_TLiquidus_POUR | IN_TeStart_POUR | IN_TeMin_POUR | IN_TeI_POUR | IN_TeMax_POUR | IN_TSolidus_POUR | IN_Rec_POUR | IN_Apr_POUR | IN_PAE_POUR | IN_VPS_POUR | IN_tA_POUR | IN_tB_POUR | IN_tC_POUR | IN_tD_POUR | IN_tE_POUR | POURING TEMPERATURE [°C] | Inoculant quantity [g] | Natural Frequency [Hz]
3.1382 | 1.8878 | 0.6556 | 0.0453 | 0.1257 | 0.0745 | 0.088 | 0.005 | 0.083 | 0.0212 | 0.0044 | 0.0006 | 0.0001 | 0.0219 | 0.0078 | 0.002 | 1201.532 | 1179.618 | 1129.37 | 1132.165 | 1135.025 | 1083.715 | 5.65542 | 61.2495 | 31 | 32 | 16 | 53 | 17 | 24 | 45 | 1350 | 30 | 2186
3.0652 | 1.8832 | 0.6406 | 0.0438 | 0.1243 | 0.075 | 0.0834 | 0.0051 | 0.0823 | 0.0209 | 0.0042 | 0.0007 | 0.0001 | 0.0216 | 0.0081 | 0.0021 | 1204.809 | 1177.934 | 1128.801 | 1132.719 | 1135.65 | 1086.021 | 6.848475 | 63.98608 | 41 | 33 | 26 | 59 | 20 | 19 | 55 | 1342 | 30 | 2184
3.1894 | 1.8459 | 0.6527 | 0.0458 | 0.133 | 0.0764 | 0.0843 | 0.005 | 0.084 | 0.0202 | 0.0013 | 0.0007 | 0.0001 | 0.0224 | 0.008 | 0.002 | 1204.976 | 1179.547 | 1129.151 | 1134.52 | 1136.178 | 1086.398 | 7.02656 | 63.94504 | 40 | 33 | 21 | 57 | 24 | 11 | 55 | 1348 | 30 | 2204
3.1689 | 1.8321 | 0.6612 | 0.0447 | 0.1391 | 0.0754 | 0.0804 | 0.0045 | 0.0809 | 0.0209 | 0.0013 | 0.0005 | 0.0001 | 0.0224 | 0.0084 | 0.0023 | 1207.591 | 1181.463 | 1130.866 | 1135.601 | 1137.292 | 1083.816 | 6.425264 | 61.98723 | 38 | 29 | 16 | 50 | 21 | 9 | 53 | 1344 | 30 | 2196
3.2003 | 1.8142 | 0.6644 | 0.0442 | 0.1348 | 0.0748 | 0.0805 | 0.0043 | 0.0806 | 0.0207 | 0.0009 | 0.0005 | 0.0001 | 0.0221 | 0.0081 | 0.0022 | 1206.537 | 1176.077 | 1126.294 | 1129.314 | 1132.34 | 1080.937 | 6.045218 | 63.88754 | 37 | 43 | 27 | 58 | 17 | 20 | 53 | 1348 | 30 | 2212
3.1917 | 1.8013 | 0.6519 | 0.0438 | 0.1323 | 0.0744 | 0.0795 | 0.0044 | 0.0805 | 0.0204 | 0.0008 | 0.0006 | 0.0001 | 0.0222 | 0.0082 | 0.0022 | 1210.345 | 1181.347 | 1130.422 | 1134.912 | 1137.27 | 1087.772 | 6.847874 | 65.2045 | 38 | 27 | 21 | 49 | 19 | 15 | 50 | 1349 | 30 | 2214
3.1853 | 1.7824 | 0.6791 | 0.0429 | 0.1349 | 0.0695 | 0.0686 | 0.0034 | 0.0787 | 0.0212 | 0.0006 | 0.0007 | 0.0001 | 0.0203 | 0.0083 | 0.0023 | 1210.27 | 1187.251 | 1130.512 | 1133.898 | 1136.301 | 1087.187 | 5.788967 | 64.80005 | 42 | 33 | 19 | 58 | 18 | 18 | 56 | 1348 | 30 | 2214
3.1443 | 1.7283 | 0.6518 | 0.0451 | 0.136 | 0.0719 | 0.0755 | 0.0043 | 0.0814 | 0.0193 | 0.0005 | 0.0006 | 0.0001 | 0.0219 | 0.008 | 0.0022 | 1210.604 | 1183.264 | 1128.041 | 1131.952 | 1134.113 | 1086.04 | 6.071921 | 66.28138 | 40 | 35 | 24 | 65 | 21 | 17 | 54 | 1355 | 30 | 2224
3.1507 | 1.7484 | 0.6581 | 0.0424 | 0.1305 | 0.0706 | 0.0704 | 0.0037 | 0.0811 | 0.0192 | 0.0004 | 0.0004 | 0.0001 | 0.0206 | 0.0081 | 0.0022 | 1214.061 | 1185.747 | 1130.663 | 1134.493 | 1136.964 | 1086.968 | 6.300658 | 65.61936 | 42 | 31 | 25 | 67 | 21 | 20 | 56 | 1358 | 30 | 2216
3.1363 | 1.6956 | 0.6523 | 0.0457 | 0.1344 | 0.0702 | 0.0726 | 0.0041 | 0.0829 | 0.0185 | 0.0001 | 0.0007 | 0.0001 | 0.0222 | 0.0078 | 0.0022 | 1215.697 | 1184.354 | 1129.781 | 1134.498 | 1137.369 | 1085.092 | 7.587591 | 65.78296 | 42 | 40 | 23 | 55 | 15 | 14 | 59 | 1358 | 30 | 2232
3.1222 | 1.6855 | 0.6514 | 0.0443 | 0.1404 | 0.0698 | 0.0715 | 0.0042 | 0.0839 | 0.0184 | 0.0002 | 0.0005 | 0.0001 | 0.0223 | 0.0078 | 0.0021 | 1218.315 | 1194.477 | 1129.924 | 1133.67 | 1136.155 | 1087.985 | 6.230832 | 67.82049 | 38 | 30 | 20 | 70 | 19 | 17 | 52 | 1354 | 30 | 2228
3.163 | 1.6846 | 0.6538 | 0.0457 | 0.1392 | 0.0696 | 0.0702 | 0.0043 | 0.0866 | 0.018 | 0.0001 | 0.0009 | 0.0001 | 0.0225 | 0.0078 | 0.0021 | 1217.779 | 1185.232 | 1130.267 | 1132.556 | 1135.88 | 1085.756 | 5.61386 | 66.2856 | 40 | 29 | 22 | 55 | 11 | 21 | 53 | 1352 | 30 | 2230
3.1615 | 1.6847 | 0.6482 | 0.0439 | 0.14 | 0.069 | 0.0701 | 0.0048 | 0.0884 | 0.0176 | 0.0001 | 0.0008 | 0.0001 | 0.0228 | 0.0078 | 0.0021 | 1218.77 | 1188.989 | 1128.987 | 1132.412 | 1135.474 | 1089.218 | 6.486999 | 69.30312 | 33 | 29 | 19 | 57 | 16 | 18 | 45 | 1355 | 30 | 2224
3.1365 | 1.6982 | 0.6506 | 0.0437 | 0.1351 | 0.0686 | 0.0681 | 0.0045 | 0.0891 | 0.0179 | 0.0001 | 0.0008 | 0.0001 | 0.0227 | 0.0078 | 0.0021 | 1215.258 | 1187.412 | 1125.964 | 1130.074 | 1133.005 | 1082.898 | 7.041093 | 67.46248 | 33 | 40 | 21 | 60 | 17 | 15 | 48 | 1368 | 30 | 2224
3.1517 | 1.7012 | 0.6433 | 0.0445 | 0.14 | 0.0682 | 0.069 | 0.0048 | 0.0894 | 0.0174 | 0.0001 | 0.0007 | 0.0001 | 0.0235 | 0.0076 | 0.002 | 1214.143 | 1183.52 | 1128.576 | 1133.252 | 1136.763 | 1084.12 | 8.186548 | 65.80906 | 34 | 33 | 19 | 47 | 14 | 16 | 48 | 1346 | 30 | 2220
3.1679 | 1.756 | 0.6558 | 0.0424 | 0.1351 | 0.068 | 0.0658 | 0.0043 | 0.0899 | 0.0181 | 0.0001 | 0.0006 | 0.0001 | 0.0224 | 0.0079 | 0.002 | 1214.211 | 1185.181 | 1128.453 | 1133.156 | 1137.652 | 1086.508 | 9.198941 | 67.15463 | 36 | 42 | 21 | 59 | 17 | 18 | 51 | 1350 | 30 | 2236
3.1727 | 1.7384 | 0.6532 | 0.0455 | 0.1404 | 0.0675 | 0.0671 | 0.0044 | 0.0904 | 0.018 | 0.0001 | 0.0008 | 0.0001 | 0.0233 | 0.0076 | 0.002 | 1214.855 | 1190.918 | 1129.641 | 1134.904 | 1137.264 | 1089.834 | 7.623003 | 68.15971 | 38 | 34 | 19 | 67 | 22 | 12 | 52 | 1346 | 30 | 2230
3.1016 | 1.7667 | 0.6567 | 0.0415 | 0.1307 | 0.067 | 0.0645 | 0.004 | 0.0886 | 0.0184 | 0.0001 | 0.0001 | 0.0001 | 0.0221 | 0.0077 | 0.0019 | 1213.757 | 1191.992 | 1129.506 | 1132.692 | 1135.47 | 1087.359 | 5.964645 | 66.65532 | 41 | 34 | 21 | 76 | 20 | 19 | 55 | 1355 | 30 | 2225
3.2192 | 1.9324 | 0.6463 | 0.0441 | 0.1365 | 0.0714 | 0.0757 | 0.004 | 0.0804 | 0.0188 | 0.0014 | 0.0007 | 0.0001 | 0.0204 | 0.0082 | 0.002 | 1199.276 | 1175.166 | 1131.178 | 1135.585 | 1138.856 | 1085.115 | 7.678326 | 59.65103 | 37 | 34 | 21 | 44 | 17 | 18 | 52 | 1348 | 30 | 2186
3.223 | 1.913 | 0.648 | 0.0456 | 0.141 | 0.0709 | 0.0744 | 0.0041 | 0.0789 | 0.0185 | 0.0009 | 0.0008 | 0.0001 | 0.0205 | 0.0081 | 0.0019 | 1199.565 | 1179.155 | 1133.208 | 1136.436 | 1138.784 | 1086.518 | 5.576682 | 58.69896 | 47 | 33 | 20 | 62 | 21 | 20 | 62 | 1348 | 30 | 2188
3.2015 | 1.9163 | 0.642 | 0.045 | 0.1457 | 0.0712 | 0.0756 | 0.0041 | 0.0778 | 0.0191 | 0.0015 | 0.0007 | 0.0001 | 0.0209 | 0.0081 | 0.0019 | 1202.049 | 1182.212 | 1132.306 | 1135.425 | 1138.276 | 1087.703 | 5.970442 | 60.99311 | 47 | 31 | 24 | 65 | 19 | 23 | 62 | 1350 | 30 | 2186
3.2367 | 1.9371 | 0.6619 | 0.043 | 0.141 | 0.0748 | 0.0795 | 0.0046 | 0.0783 | 0.0201 | 0.0016 | 0.0004 | 0.0001 | 0.0212 | 0.0085 | 0.002 | 1199.24 | 1172.921 | 1130.968 | 1133.562 | 1136.635 | 1084.996 | 5.667419 | 59.76002 | 45 | 35 | 23 | 51 | 15 | 21 | 61 | 1353 | 30 | 2190
3.1962 | 1.9133 | 0.6513 | 0.0446 | 0.1447 | 0.0746 | 0.0805 | 0.0043 | 0.0842 | 0.0191 | 0.0006 | 0.0025 | 0.0001 | 0.0215 | 0.0081 | 0.002 | 1202.925 | 1177.101 | 1132.965 | 1136.746 | 1139.147 | 1090.097 | 6.182478 | 62.00621 | 45 | 31 | 23 | 52 | 19 | 18 | 59 | 1355 | 30 | 2178
3.1745 | 1.8827 | 0.6492 | 0.0451 | 0.1468 | 0.073 | 0.0787 | 0.0041 | 0.0857 | 0.0187 | 0.0004 | 0.0021 | 0.0001 | 0.0213 | 0.008 | 0.002 | 1204.041 | 1181.841 | 1131.37 | 1134.167 | 1136.567 | 1087.157 | 5.197186 | 62.17351 | 48 | 37 | 21 | 63 | 18 | 19 | 63 | 1354 | 30 | 2180
3.1486 | 1.8604 | 0.644 | 0.0436 | 0.1485 | 0.0719 | 0.0759 | 0.0041 | 0.0857 | 0.0185 | 0.0024 | 0.0016 | 0.0001 | 0.0213 | 0.0081 | 0.002 | 1206.34 | 1180.674 | 1130.295 | 1134.32 | 1137.58 | 1085.811 | 7.285101 | 63.09323 | 35 | 34 | 21 | 53 | 20 | 23 | 51 | 1348 | 30 | 2194
3.1264 | 1.8533 | 0.6448 | 0.0442 | 0.1429 | 0.0715 | 0.0765 | 0.0037 | 0.0839 | 0.0186 | 0.0007 | 0.0013 | 0.0001 | 0.0207 | 0.008 | 0.0019 | 1204.719 | 1175.65 | 1127.547 | 1131.626 | 1134.678 | 1079.852 | 7.130596 | 61.80329 | 38 | 37 | 21 | 51 | 17 | 17 | 54 | 1352 | 30 | 2196
3.149 | 1.8334 | 0.648 | 0.0438 | 0.15 | 0.0707 | 0.0766 | 0.0037 | 0.0831 | 0.0182 | 0.0003 | 0.0011 | 0.0001 | 0.0211 | 0.0079 | 0.0019 | 1206.963 | 1179.256 | 1128.614 | 1132.399 | 1135.067 | 1083.683 | 6.453434 | 63.5537 | 37 | 32 | 21 | 49 | 17 | 16 | 51 | 1354 | 30 | 2204
3.1451 | 1.8431 | 0.6424 | 0.0441 | 0.151 | 0.0713 | 0.0756 | 0.004 | 0.083 | 0.0185 | 0.0005 | 0.001 | 0.0001 | 0.0212 | 0.008 | 0.0019 | 1206.234 | 1180.592 | 1129.031 | 1131.971 | 1134.649 | 1083.582 | 5.618342 | 62.94453 | 38 | 29 | 18 | 54 | 16 | 19 | 51 | 1348 | 30 | 2216
3.185 | 1.8461 | 0.6612 | 0.0449 | 0.149 | 0.0721 | 0.0783 | 0.004 | 0.0853 | 0.0188 | 0.0009 | 0.0012 | 0.0001 | 0.0211 | 0.0081 | 0.0019 | 1207.987 | 1183.354 | 1128.88 | 1132.496 | 1135.154 | 1084.172 | 6.274061 | 63.89098 | 39 | 32 | 20 | 58 | 18 | 18 | 53 | 1349 | 30 | 2196
3.1757 | 1.8769 | 0.6518 | 0.0433 | 0.1426 | 0.075 | 0.0837 | 0.0039 | 0.0856 | 0.0199 | 0.0018 | 0.0009 | 0.0001 | 0.021 | 0.0082 | 0.0019 | 1206.901 | 1174.643 | 1127.186 | 1131.116 | 1134.253 | 1070.556 | 7.06765 | 58.46592 | 23 | 46 | 18 | 35 | 13 | 12 | 43 | 1354 | 30 | 2208
3.2386 | 1.884 | 0.6604 | 0.0432 | 0.1402 | 0.0789 | 0.0902 | 0.0042 | 0.0877 | 0.0193 | 0.0007 | 0.0005 | 0.0001 | 0.0222 | 0.0083 | 0.0019 | 1204.013 | 1179.737 | 1129.857 | 1133.93 | 1137.404 | 1089.07 | 7.546603 | 64.51486 | 43 | 33 | 22 | 58 | 19 | 21 | 57 | 1348 | 30 | 2202
3.2327 | 1.8643 | 0.6424 | 0.0445 | 0.1441 | 0.08 | 0.0916 | 0.0044 | 0.0872 | 0.0188 | 0.0001 | 0.0007 | 0.0001 | 0.0226 | 0.0081 | 0.0019 | 1204.811 | 1176.753 | 1128.314 | 1132.691 | 1136.995 | 1084.126 | 8.680919 | 63.38549 | 27 | 40 | 20 | 45 | 16 | 19 | 42 | 1346 | 30 | 2204
3.2011 | 1.8818 | 0.6426 | 0.0415 | 0.1401 | 0.081 | 0.0894 | 0.0041 | 0.0861 | 0.0197 | 0.0013 | 0.0005 | 0.0001 | 0.0228 | 0.0081 | 0.0018 | 1205.338 | 1177.418 | 1126.852 | 1130.451 | 1133.828 | 1082.097 | 6.976377 | 63.68552 | 33 | 33 | 21 | 48 | 14 | 17 | 46 | 1352 | 30 | 2202
3.261 | 1.8413 | 0.5981 | 0.0486 | 0.1473 | 0.0685 | 0.0613 | 0.0036 | 0.082 | 0.0191 | 0.0014 | 0.0006 | 0.0001 | 0.0194 | 0.0075 | 0.0012 | 1202.528 | 1180.673 | 1134.489 | 1137.951 | 1142.134 | 1090.486 | 7.644619 | 60.72648 | 41 | 30 | 20 | 50 | 16 | 24 | 55 | 1367 | 30 | 2190
3.2491 | 1.81 | 0.5969 | 0.049 | 0.1512 | 0.0672 | 0.0613 | 0.0034 | 0.0804 | 0.019 | 0.0014 | 0.0006 | 0.0001 | 0.0194 | 0.0075 | 0.0012 | 1201.062 | 1177.137 | 1132.936 | 1136.91 | 1139.493 | 1089.002 | 6.557056 | 60.79358 | 42 | 32 | 20 | 55 | 21 | 19 | 56 | 1329 | 30 | 2180
3.2346 | 1.7996 | 0.6018 | 0.0488 | 0.1458 | 0.0678 | 0.06 | 0.0035 | 0.0811 | 0.0191 | 0.0014 | 0.0007 | 0.0001 | 0.0196 | 0.0076 | 0.0012 | 1205.449 | 1179.549 | 1132.432 | 1136.173 | 1138.775 | 1087.604 | 6.342816 | 61.96003 | 44 | 29 | 25 | 59 | 21 | 21 | 58 | 1349 | 30 | 2202
3.2237 | 1.8098 | 0.5903 | 0.0498 | 0.1443 | 0.0679 | 0.0594 | 0.0035 | 0.0799 | 0.0186 | 0.0012 | 0.0007 | 0.0001 | 0.0197 | 0.0074 | 0.0011 | 1202.517 | 1177.791 | 1130.623 | 1134.735 | 1138.324 | 1088.012 | 7.700404 | 62.78635 | 41 | 30 | 23 | 53 | 20 | 21 | 55 | 1353 | 30 | 2188
3.2342 | 1.8126 | 0.6076 | 0.0494 | 0.1427 | 0.0685 | 0.058 | 0.0031 | 0.0784 | 0.0188 | 0.0012 | 0.0002 | 0.0001 | 0.0196 | 0.0074 | 0.0011 | 1197.214 | 1174.323 | 1131.788 | 1134.85 | 1138.758 | 1084.429 | 6.969591504 | 58.00897 | 38 | 28 | 17 | 45 | 14 | 21 | 52 | 1355 | 30 | 2190
3.315 | 1.8245 | 0.6107 | 0.0481 | 0.1432 | 0.0692 | 0.0587 | 0.0034 | 0.0792 | 0.0186 | 0.0011 | 0.0007 | 0.0001 | 0.0197 | 0.0075 | 0.0012 | 1198.661 | 1173.493 | 1132.233 | 1137.048 | 1140.03 | 1087.669 | 7.797702 | 59.84971 | 40 | 28 | 21 | 47 | 21 | 18 | 54 | 1347 | 30 | 2176
3.5039 | 1.8713 | 0.5855 | 0.0497 | 0.1503 | 0.0678 | 0.0636 | 0.0041 | 0.0797 | 0.0171 | 0.0005 | 0.0011 | 0.0001 | 0.0211 | 0.007 | 0.0012 | 1198.758 | 1175.144 | 1132.669 | 1136.467 | 1138.909 | 1087.8 | 6.239691 | 59.56178 | 39 | 24 | 18 | 45 | 19 | 16 | 51 | 1350 | 30 | 2184
3.3143 | 1.8487 | 0.6166 | 0.0488 | 0.1483 | 0.074 | 0.0576 | 0.0034 | 0.0806 | 0.0185 | 0.0012 | 0.0006 | 0.0001 | 0.0191 | 0.0074 | 0.0011 | 1199.963 | 1177.026 | 1136.322 | 1139.561 | 1143.742 | 1091.636 | 7.419689 | 58.74858 | 39 | 25 | 20 | 45 | 15 | 24 | 52 | 1343 | 30 | 2174
3.2551 | 1.8229 | 0.6173 | 0.049 | 0.146 | 0.0754 | 0.0626 | 0.0038 | 0.0839 | 0.0188 | 0.0012 | 0.0008 | 0.0001 | 0.0198 | 0.0074 | 0.0012 | 1199.996 | 1175.718 | 1131.149 | 1135.331 | 1137.228 | 1084.999 | 6.079695 | 59.86902 | 37 | 26 | 17 | 45 | 19 | 14 | 50 | 1350 | 30 | 2172
3.2388 | 1.8149 | 0.6211 | 0.0494 | 0.1492 | 0.0761 | 0.0651 | 0.0038 | 0.0818 | 0.0188 | 0.0008 | 0.0008 | 0.0001 | 0.0199 | 0.0074 | 0.0012 | 1202.625 | 1178.878 | 1131.459 | 1134.484 | 1137.576 | 1085.955 | 6.116361 | 60.99721 | 42 | 32 | 25 | 67 | 19 | 23 | 57 | 1344 | 30 | 2188
3.2557 | 1.833 | 0.6276 | 0.0478 | 0.1542 | 0.076 | 0.0649 | 0.0037 | 0.0817 | 0.0185 | 0.0009 | 0.0007 | 0.0001 | 0.0199 | 0.0075 | 0.0012 | 1202.667 | 1173.406 | 1131.877 | 1135.658 | 1138.982 | 1086.283 | 7.105176 | 60.82492 | 41 | 28 | 24 | 47 | 16 | 21 | 54 | 1355 | 30 | 2178
3.2955 | 1.8418 | 0.636 | 0.0493 | 0.1515 | 0.0747 | 0.0639 | 0.0037 | 0.0823 | 0.0183 | 0.0006 | 0.0008 | 0.0001 | 0.0196 | 0.0074 | 0.0012 | 1203.124 | 1180.756 | 1129.373 | 1133.234 | 1136.375 | 1087.89 | 7.002617 | 64.00169 | 40 | 30 | 21 | 63 | 18 | 19 | 53 | 1343 | 30 | 2186
3.2411 | 1.8399 | 0.6355 | 0.0475 | 0.153 | 0.0732 | 0.073 | 0.0032 | 0.0807 | 0.0189 | 0.0005 | 0.0007 | 0.0001 | 0.0193 | 0.0074 | 0.0012 | 1202.944 | 1173.698 | 1130.671 | 1135.997 | 1138.326 | 1081.636 | 7.655341 | 59.57857 | 33 | 37 | 21 | 39 | 18 | 13 | 49 | 1344 | 30 | 2188
3.2434 | 1.8397 | 0.6326 | 0.0474 | 0.1509 | 0.0702 | 0.0769 | 0.003 | 0.0814 | 0.0197 | 0.0001 | 0.0007 | 0.0001 | 0.0189 | 0.0074 | 0.0011 | 1198.64 | 1180.927 | 1130.876 | 1134.581 | 1136.992 | 1086.719 | 6.115933 | 60.54614 | 42 | 35 | 16 | 66 | 21 | 18 | 57 | 1347 | 30 | 2180
3.2634 | 1.8541 | 0.6149 | 0.0444 | 0.1426 | 0.0703 | 0.0714 | 0.0032 | 0.0856 | 0.0201 | 0.0004 | 0.0007 | 0.0001 | 0.0197 | 0.0074 | 0.0011 | 1201.815 | 1174.93 | 1132.42 | 1136.62 | 1140.265 | 1088.836 | 7.845585 | 61.42288 | 41 | 28 | 24 | 48 | 17 | 20 | 55 | 1343 | 30 | 2172
3.2158 | 1.8493 | 0.6167 | 0.0428 | 0.1434 | 0.0731 | 0.0745 | 0.0033 | 0.0848 | 0.02 | 0.0003 | 0.0007 | 0.0001 | 0.0195 | 0.0076 | 0.0011 | 1200.445 | 1171.429 | 1134.651 | 1137.644 | 1139.895 | 1087.775 | 5.243951 | 58.39553 | 42 | 27 | 24 | 46 | 18 | 18 | 55 | 1344 | 30 | 2176
3.2378 | 1.8404 | 0.6198 | 0.0436 | 0.1448 | 0.0735 | 0.0782 | 0.0036 | 0.0861 | 0.0203 | 0.0005 | 0.0009 | 0.0001 | 0.0201 | 0.0075 | 0.0011 | 1203.681 | 1181.836 | 1133.913 | 1137.343 | 1139.398 | 1086.912 | 5.485524 | 59.74882 | 43 | 33 | 20 | 58 | 19 | 16 | 59 | 1349 | 30 | 2180
3.2116 | 1.853 | 0.6241 | 0.0434 | 0.1513 | 0.0742 | 0.0818 | 0.0038 | 0.085 | 0.0207 | 0.001 | 0.0006 | 0.0001 | 0.0207 | 0.0075 | 0.0011 | 1205.885 | 1181.45 | 1132.369 | 1136.415 | 1138.826 | 1087.564 | 6.457657 | 62.13306 | 45 | 32 | 25 | 59 | 24 | 19 | 60 | 1346 | 30 | 2188
3.2107 | 1.8485 | 0.631 | 0.0442 | 0.1519 | 0.0765 | 0.0889 | 0.0039 | 0.0818 | 0.0208 | 0.0012 | 0.0007 | 0.0001 | 0.0214 | 0.0075 | 0.0011 | 1204.981 | 1185.307 | 1133.03 | 1137.346 | 1140.304 | 1088.773 | 7.273422 | 61.91574 | 40 | 29 | 18 | 56 | 19 | 19 | 53 | 1348 | 30 | 2180
3.2131 | 1.8318 | 0.6306 | 0.0421 | 0.1494 | 0.0763 | 0.0898 | 0.004 | 0.0799 | 0.0208 | 0.0012 | 0.0007 | 0.0001 | 0.0215 | 0.0075 | 0.0012 | 1207.074 | 1183.562 | 1132.968 | 1136.801 | 1140.91 | 1088.952 | 7.941596 | 62.73676 | 25 | 30 | 22 | 60 | 21 | 38 | 39 | 1342 | 30 | 2196
3.1669 | 1.8203 | 0.6355 | 0.0433 | 0.1495 | 0.0764 | 0.0906 | 0.0042 | 0.0796 | 0.0208 | 0.0008 | 0.0007 | 0.0001 | 0.0215 | 0.0076 | 0.0012 | 1207.057 | 1184.524 | 1132.151 | 1134.789 | 1137.704 | 1088.107 | 5.5528 | 62.97274 | 42 | 32 | 19 | 61 | 16 | 20 | 56 | 1347 | 30 | 2192
3.1795 | 1.8196 | 0.6384 | 0.0436 | 0.1496 | 0.0775 | 0.0897 | 0.004 | 0.0791 | 0.0207 | 0.0008 | 0.0007 | 0.0001 | 0.022 | 0.0075 | 0.0012 | 1207.298 | 1179.711 | 1128.418 | 1133.334 | 1135.559 | 1086.452 | 7.140611 | 65.27278 | 35 | 31 | 22 | 53 | 20 | 14 | 47 | 1349 | 30 | 2210
3.1818 | 1.82 | 0.6546 | 0.0444 | 0.1469 | 0.0785 | 0.0897 | 0.0043 | 0.079 | 0.0206 | 0.001 | 0.0007 | 0.0001 | 0.0224 | 0.0075 | 0.0013 | 1211.438 | 1185.861 | 1130.704 | 1135.045 | 1137.576 | 1085.606 | 6.871767 | 64.1597 | 38 | 29 | 21 | 58 | 19 | 17 | 52 | 1343 | 30 | 2216
3.1581 | 1.7978 | 0.6346 | 0.0434 | 0.1524 | 0.0781 | 0.0892 | 0.0045 | 0.08 | 0.0201 | 0.0011 | 0.0006 | 0.0001 | 0.0229 | 0.0074 | 0.0013 | 1212.411 | 1183.383 | 1128.47 | 1133.186 | 1135.223 | 1086.999 | 6.752863 | 66.93221 | 36 | 32 | 25 | 62 | 22 | 14 | 49 | 1343 | 30 | 2216
3.1744 | 1.8065 | 0.64 | 0.0436 | 0.1443 | 0.0784 | 0.0892 | 0.0044 | 0.0808 | 0.0203 | 0.0013 | 0.0006 | 0.0001 | 0.023 | 0.0074 | 0.0013 | 1209.982 | 1187.128 | 1128.178 | 1132.017 | 1135.42 | 1082.769 | 7.241923 | 64.30469 | 34 | 33 | 18 | 61 | 18 | 18 | 49 | 1353 | 30 | 2214
3.1765 | 1.784 | 0.6341 | 0.0433 | 0.1472 | 0.0784 | 0.0892 | 0.0045 | 0.0821 | 0.0199 | 0.0013 | 0.0006 | 0.0001 | 0.0233 | 0.0073 | 0.0013 | 1209.201 | 1186.312 | 1129.69 | 1133.995 | 1135.998 | 1085.753 | 6.307873 | 64.40833 | 37 | 30 | 19 | 61 | 20 | 16 | 50 | 1345 | 30 | 2212
3.1758 | 1.799 | 0.6494 | 0.0436 | 0.1482 | 0.078 | 0.0893 | 0.0045 | 0.0827 | 0.0198 | 0.0009 | 0.0005 | 0.0001 | 0.0236 | 0.0074 | 0.0013 | 1212.168 | 1187.689 | 1129.072 | 1132.898 | 1134.984 | 1084.61 | 5.911672 | 65.14341 | 35 | 30 | 19 | 60 | 20 | 16 | 48 | 1356 | 30 | 2208
3.2687 | 1.7563 | 0.583 | 0.0429 | 0.1454 | 0.0606 | 0.0538 | 0.0028 | 0.0864 | 0.0164 | 0.0001 | 0.0008 | 0.0001 | 0.0168 | 0.0077 | 0.001 | 1196.555 | 1169.51 | 1130.518 | 1138.167 | 1141.05 | 1090.89 | 10.53225 | 62.49667 | 34 | 31 | 21 | 43 | 25 | 13 | 49 | 1352 | 30 | 2182
3.2849 | 1.778 | 0.6161 | 0.0408 | 0.1328 | 0.0606 | 0.053 | 0.0023 | 0.0885 | 0.0165 | 0.0001 | 0.0007 | 0.0001 | 0.0163 | 0.008 | 0.001 | 1203.975 | 1183.468 | 1131.55 | 1135.116 | 1137.628 | 1086.121 | 6.077681 | 61.45313 | 41 | 32 | 20 | 68 | 20 | 18 | 56 | 1354 | 30 | 2198
3.2223 | 1.719 | 0.5867 | 0.043 | 0.1431 | 0.0575 | 0.0516 | 0.0021 | 0.0903 | 0.0157 | 0.0001 | 0.0007 | 0.0001 | 0.0171 | 0.0074 | 0.0009 | 1204.997 | 1175.572 | 1131.058 | 1135.861 | 1138.582 | 1087.346 | 7.523843 | 62.84607 | 41 | 30 | 25 | 53 | 18 | 17 | 55 | 1355 | 30 | 2210
3.2878 | 1.8146 | 0.6165 | 0.0435 | 0.1367 | 0.0569 | 0.0512 | 0.0017 | 0.0831 | 0.0179 | 0.0007 | 0.0006 | 0.0001 | 0.0166 | 0.0077 | 0.001 | 1210.166 | 1181.952 | 1127.936 | 1132.179 | 1135.041 | 1086.497 | 7.105817 | 66.49239 | 37 | 30 | 23 | 62 | 20 | 17 | 50 | 1349 | 30 | 2204
3.1467 | 1.8169 | 0.5836 | 0.044 | 0.187 | 0.06 | 0.0561 | 0.0055 | 0.0977 | 0.0139 | 0.0025 | 0.0005 | 0.0015 | 0.0218 | 0.007 | 0.0007 | 1206.015 | 1181.197 | 1132.193 | 1135.486 | 1138.263 | 1088.053 | 6.06996 | 62.58169 | 36 | 29 | 20 | 56 | 18 | 22 | 49 | 1354 | 30 | 2210
3.0939 | 1.8407 | 0.5779 | 0.0455 | 0.1852 | 0.06 | 0.0553 | 0.0055 | 0.0942 | 0.0129 | 0.0027 | 0.0005 | 0.0015 | 0.0224 | 0.0071 | 0.0005 | 1208.293 | 1185.587 | 1128.167 | 1131.479 | 1134.123 | 1087.474 | 5.955268 | 66.31859 | 37 | 36 | 24 | 80 | 21 | 19 | 51 | 1360 | 30 | 2212
3.0872 | 1.8264 | 0.5847 | 0.0432 | 0.1849 | 0.0608 | 0.0566 | 0.0059 | 0.0918 | 0.0128 | 0.0024 | 0.0005 | 0.0015 | 0.0229 | 0.0073 | 0.0006 | 1207.046 | 1179.249 | 1128.724 | 1132.865 | 1135.383 | 1088.916 | 6.658638 | 66.30148 | 37 | 32 | 21 | 58 | 20 | 17 | 50 | 1354 | 30 | 2214
3.0935 | 1.79 | 0.5694 | 0.0446 | 0.1828 | 0.0618 | 0.0592 | 0.0063 | 0.091 | 0.0124 | 0.0027 | 0.0005 | 0.0015 | 0.0238 | 0.0073 | 0.0005 | 1206.417 | 1178.985 | 1131.471 | 1135.462 | 1137.941 | 1085.214 | 6.470452 | 61.83542 | 41 | 31 | 24 | 58 | 21 | 15 | 57 | 1352 | 30 | 2208
3.1333 | 1.8158 | 0.5726 | 0.0441 | 0.1751 | 0.0637 | 0.0617 | 0.0069 | 0.092 | 0.0123 | 0.0027 | 0.0005 | 0.0015 | 0.0249 | 0.0074 | 0.0008 | 1204.453 | 1178.381 | 1133.211 | 1136.145 | 1139.216 | 1089.21 | 6.0057 | 61.81954 | 42 | 31 | 23 | 57 | 17 | 22 | 58 | 1355 | 30 | 2218
3.0687 | 1.7983 | 0.5737 | 0.0437 | 0.1724 | 0.0638 | 0.0608 | 0.0065 | 0.0956 | 0.0122 | 0.0029 | 0.0005 | 0.0015 | 0.0249 | 0.0072 | 0.0005 | 1205.153 | 1174.975 | 1130.808 | 1134.213 | 1138.086 | 1089.188 | 7.278291 | 64.10955 | 38 | 32 | 25 | 55 | 16 | 23 | 52 | 1358 | 30 | 2198
3.0992 | 1.7829 | 0.567 | 0.041 | 0.1685 | 0.0656 | 0.0615 | 0.0072 | 0.1014 | 0.0124 | 0.0023 | 0.0007 | 0.0015 | 0.0264 | 0.0072 | 0.0008 | 1207.901 | 1180.854 | 1131.862 | 1136.331 | 1139.257 | 1088.824 | 7.39415 | 63.85679 | 42 | 30 | 25 | 59 | 22 | 18 | 56 | 1343 | 30 | 2210
3.0983 | 1.7794 | 0.5669 | 0.0431 | 0.1722 | 0.0658 | 0.061 | 0.0076 | 0.1062 | 0.0125 | 0.0019 | 0.0005 | 0.0015 | 0.0272 | 0.0071 | 0.0007 | 1206.933 | 1180.473 | 1129.365 | 1133.718 | 1136.837 | 1085.804 | 7.471346 | 64.03737 | 33 | 32 | 21 | 57 | 19 | 20 | 47 | 1345 | 30 | 2216
3.0671 | 1.7933 | 0.559 | 0.0447 | 0.1705 | 0.0658 | 0.0612 | 0.0074 | 0.1057 | 0.0123 | 0.002 | 0.0005 | 0.0015 | 0.0272 | 0.0069 | 0.0006 | 1205.757 | 1176.873 | 1129.742 | 1135.051 | 1136.931 | 1089.379 | 7.188901 | 65.31735 | 41 | 36 | 27 | 61 | 24 | 13 | 54 | 1351 | 30 | 2208
3.0843 | 1.7448 | 0.5665 | 0.0427 | 0.1707 | 0.0654 | 0.063 | 0.0073 | 0.1061 | 0.0121 | 0.0014 | 0.0005 | 0.0015 | 0.0274 | 0.0068 | 0.0004 | 1210.431 | 1181.242 | 1130.557 | 1134.848 | 1137.077 | 1089.26 | 6.519723 | 65.91838 | 40 | 32 | 27 | 64 | 20 | 16 | 54 | 1345 | 30 | 2214
3.0772 | 1.7219 | 0.5658 | 0.043 | 0.1559 | 0.0646 | 0.0638 | 0.0075 | 0.1045 | 0.0125 | 0.0016 | 0.0005 | 0.0015 | 0.0276 | 0.0067 | 0.0004 | 1206.452 | 1177.859 | 1128.107 | 1130.973 | 1133.227 | 1087.572 | 5.119408 | 65.90213 | 32 | 44 | 23 | 56 | 22 | 19 | 45 | 1353 | 30 | 2228
3.0693 | 1.7504 | 0.5719 | 0.0425 | 0.1593 | 0.0633 | 0.0642 | 0.0073 | 0.1019 | 0.0127 | 0.0017 | 0.0005 | 0.0015 | 0.0269 | 0.0068 | 0.0004 | 1207.838 | 1176.604 | 1130.169 | 1135.948 | 1137.71 | 1089.425 | 7.540699 | 65.59191 | 37 | 33 | 25 | 54 | 24 | 13 | 49 | 1351 | 30 | 2214
3.0827 | 1.7501 | 0.568 | 0.0425 | 0.1735 | 0.0624 | 0.0647 | 0.0076 | 0.1013 | 0.0121 | 0.0017 | 0.0005 | 0.0015 | 0.0266 | 0.0067 | 0.0003 | 1208.028 | 1182.28 | 1128.679 | 1134.397 | 1137.049 | 1087.729 | 8.370167 | 65.95966 | 32 | 34 | 24 | 62 | 23 | 16 | 46 | 1344 | 30 | 2222
3.0646 | 1.7542 | 0.5569 | 0.0438 | 0.1763 | 0.0624 | 0.0645 | 0.0077 | 0.1015 | 0.012 | 0.0031 | 0.0005 | 0.0015 | 0.0267 | 0.0068 | 0.0002 | 1205.663 | 1178.558 | 1126.55 | 1130.375 | 1133.366 | 1079.607 | 6.81568 | 62.76023 | 31 | 38 | 20 | 53 | 17 | 16 | 46 | 1348 | 30 | 2212
3.118 | 1.7774 | 0.5657 | 0.041 | 0.1786 | 0.0633 | 0.0634 | 0.0079 | 0.1001 | 0.0122 | 0.0023 | 0.0005 | 0.0015 | 0.0268 | 0.007 | 0.0005 | 1204.485 | 1175.31 | 1129.134 | 1134.581 | 1136.914 | 1085.499 | 7.77993 | 63.32783 | 35 | 37 | 24 | 52 | 20 | 16 | 49 | 1342 | 30 | 2200
3.0756 | 1.7643 | 0.5672 | 0.0424 | 0.1752 | 0.0638 | 0.0645 | 0.0077 | 0.0987 | 0.012 | 0.0028 | 0.0005 | 0.0015 | 0.0277 | 0.0068 | 0.0005 | 1200.287 | 1180.021 | 1129.145 | 1133.304 | 1136.668 | 1086.833 | 7.522715 | 62.70581 | 40 | 32 | 20 | 64 | 19 | 21 | 54 | 1345 | 30 | 2188
3.2405 | 1.9486 | 0.5902 | 0.0409 | 0.1441 | 0.0646 | 0.0629 | 0.0057 | 0.0819 | 0.0155 | 0.0029 | 0.0007 | 0.0001 | 0.0238 | 0.0082 | 0.0011 | 1196.559 | 1175.295 | 1129.802 | 1132.8 | 1137.308 | 1084.189 | 7.505875 | 59.40823 | 38 | 31 | 18 | 54 | 14 | 24 | 53 | 1352 | 30 | 2182
3.2418 | 1.9128 | 0.5837 | 0.0399 | 0.1404 | 0.0676 | 0.0691 | 0.0062 | 0.0779 | 0.0157 | 0.0027 | 0.0009 | 0.0001 | 0.0243 | 0.0084 | 0.0012 | 1202.208 | 1180.575 | 1131.975 | 1135.488 | 1138.672 | 1088.858 | 6.697818 | 61.9615 | 42 | 34 | 21 | 62 | 21 | 21 | 57 | 1352 | 30 | 2192
3.2254 | 1.9028 | 0.5871 | 0.0408 | 0.1429 | 0.0679 | 0.0689 | 0.0064 | 0.0779 | 0.0157 | 0.0027 | 0.0009 | 0.0001 | 0.0243 | 0.0085 | 0.0012 | 1209.283 | 1187.786 | 1130.688 | 1133.792 | 1136.127 | 1084.42 | 5.439056 | 62.9449 | 43 | 33 | 23 | 72 | 20 | 20 | 60 | 1358 | 30 | 2192
3.1827 | 1.886 | 0.5891 | 0.0404 | 0.1418 | 0.0685 | 0.0721 | 0.0065 | 0.0769 | 0.0157 | 0.0025 | 0.0008 | 0.0001 | 0.0251 | 0.0085 | 0.0013 | 1205.707 | 1178.178 | 1132.594 | 1135.718 | 1138.919 | 1087.512 | 6.324753 | 61.85753 | 41 | 30 | 22 | 48 | 14 | 23 | 55 | 1359 | 30 | 2204
3.1672 | 1.8704 | 0.5869 | 0.0402 | 0.1425 | 0.0699 | 0.0764 | 0.0065 | 0.077 | 0.0158 | 0.003 | 0.0008 | 0.0001 | 0.0255 | 0.0084 | 0.0012 | 1205.714 | 1175.354 | 1131.987 | 1134.688 | 1137.131 | 1086.405 | 5.144535 | 61.79538 | 40 | 29 | 22 | 49 | 16 | 16 | 54 | 1357 | 30 | 2210
3.1609 | 1.8863 | 0.5989 | 0.0398 | 0.142 | 0.0739 | 0.086 | 0.0067 | 0.0764 | 0.0162 | 0.0043 | 0.0008 | 0.0001 | 0.0257 | 0.0086 | 0.0013 | 1205.362 | 1179.805 | 1128.239 | 1132.411 | 1135.613 | 1083.955 | 7.37325 | 63.52412 | 36 | 38 | 22 | 59 | 19 | 18 | 51 | 1351 | 30 | 2210
3.1803 | 1.882 | 0.5997 | 0.0397 | 0.1407 | 0.076 | 0.0939 | 0.0064 | 0.075 | 0.0159 | 0.0042 | 0.0007 | 0.0001 | 0.0248 | 0.0085 | 0.0013 | 1205.041 | 1182.723 | 1127.932 | 1131.798 | 1134.966 | 1088.409 | 7.034697 | 66.11375 | 39 | 36 | 21 | 67 | 20 | 17 | 52 | 1352 | 30 | 2184
3.1765 | 1.8779 | 0.6118 | 0.04 | 0.1463 | 0.0768 | 0.0977 | 0.0062 | 0.0759 | 0.0165 | 0.0047 | 0.0008 | 0.0001 | 0.0245 | 0.0086 | 0.0013 | 1205.666 | 1177.717 | 1127.68 | 1131.595 | 1134.705 | 1086.444 | 7.025005 | 65.41275 | 36 | 39 | 25 | 57 | 21 | 17 | 50 | 1349 | 30 | 2212
3.2098 | 1.7927 | 0.6419 | 0.0352 | 0.1284 | 0.0622 | 0.065 | 0.0042 | 0.0851 | 0.0195 | 0.0027 | 0.0007 | 0.0001 | 0.0217 | 0.0077 | 0.0011 | 1201.678 | 1175.162 | 1139.699 | 1142.37 | 1143.376 | 1107.623 | 3.677561 | 65.89676 | 9 | 12 | 18 | 41 | 17 | 5 | 13 | 1354 | 30 | 2172
3.097 | 1.7552 | 0.6336 | 0.0347 | 0.1313 | 0.0689 | 0.0678 | 0.0049 | 0.0809 | 0.0198 | 0.0035 | 0.0005 | 0.0001 | 0.0229 | 0.0077 | 0.0012 | 1208.306 | 1181.858 | 1130.831 | 1134.364 | 1138.191 | 1084.435 | 7.360385 | 62.54488 | 39 | 37 | 22 | 51 | 15 | 21 | 55 | 1351 | 30 | 2180
3.0978 | 1.7535 | 0.6346 | 0.0348 | 0.1315 | 0.0693 | 0.0679 | 0.0048 | 0.0806 | 0.0195 | 0.0037 | 0.0004 | 0.0001 | 0.0232 | 0.0077 | 0.0013 | 1209.106 | 1183.479 | 1132.845 | 1136.015 | 1138.328 | 1086.645 | 5.483653 | 62.27398 | 43 | 28 | 22 | 57 | 20 | 19 | 58 | 1342 | 30 | 2176
3.1243 | 1.7723 | 0.6348 | 0.0341 | 0.1354 | 0.0695 | 0.0679 | 0.0051 | 0.0797 | 0.0192 | 0.0033 | 0.0005 | 0.0001 | 0.0239 | 0.0076 | 0.0012 | 1209.674 | 1187.307 | 1130.2 | 1133.826 | 1136.702 | 1087.336 | 6.502302 | 64.96258 | 38 | 30 | 17 | 62 | 18 | 19 | 52 | 1352 | 30 | 2182
3.0742 | 1.7623 | 0.6316 | 0.0344 | 0.1387 | 0.0699 | 0.0688 | 0.0053 | 0.08 | 0.0192 | 0.0065 | 0.0006 | 0.0001 | 0.0246 | 0.0077 | 0.0012 | 1214.441 | 1185.753 | 1131.879 | 1134.749 | 1138.12 | 1085.784 | 6.24136 | 64.17255 | 40 | 34 | 23 | 55 | 14 | 20 | 55 | 1351 | 30 | 2180
3.0959 | 1.7552 | 0.6256 | 0.0343 | 0.1321 | 0.0715 | 0.0706 | 0.0058 | 0.0819 | 0.0192 | 0.0083 | 0.0006 | 0.0001 | 0.0261 | 0.0077 | 0.0012 | 1212.17 | 1181.988 | 1132.832 | 1138.235 | 1139.661 | 1089.909 | 6.829054 | 64.89201 | 48 | 31 | 24 | 53 | 21 | 8 | 62 | 1350 | 30 | 2190
3.1531 | 1.7672 | 0.6359 | 0.0335 | 0.1353 | 0.0725 | 0.0708 | 0.006 | 0.0807 | 0.02 | 0.0084 | 0.0007 | 0.0001 | 0.0265 | 0.0079 | 0.0011 | 1215.618 | 1184.755 | 1129.535 | 1133.156 | 1136.57 | 1082.717 | 7.035204 | 64.7725 | 33 | 41 | 23 | 52 | 15 | 19 | 48 | 1342 | 30 | 2194
3.1363 | 1.7613 | 0.6227 | 0.0333 | 0.1308 | 0.0723 | 0.073 | 0.006 | 0.0783 | 0.02 | 0.0082 | 0.0006 | 0.0001 | 0.0274 | 0.0079 | 0.0012 | 1210.09 | 1188.514 | 1129.483 | 1132.957 | 1135.147 | 1085.554 | 5.664096 | 64.72585 | 38 | 32 | 18 | 69 | 21 | 17 | 51 | 1345 | 30 | 2202
3.1455 | 1.7845 | 0.6248 | 0.0335 | 0.1334 | 0.0729 | 0.0753 | 0.0059 | 0.077 | 0.0208 | 0.0097 | 0.0006 | 0.0001 | 0.0274 | 0.008 | 0.0012 | 1212.925 | 1182.596 | 1129.891 | 1134.074 | 1138.471 | 1081.218 | 8.580664 | 63.04468 | 33 | 40 | 22 | 51 | 14 | 18 | 50 | 1348 | 30.5 | 2224
3.1228 | 1.8205 | 0.6233 | 0.0311 | 0.1196 | 0.0711 | 0.0702 | 0.0057 | 0.0744 | 0.022 | 0.0083 | 0.0004 | 0.0001 | 0.0267 | 0.0083 | 0.0012 | 1211.287 | 1183.452 | 1129.753 | 1134.624 | 1138.249 | 1088.953 | 8.496424 | 66.64852 | 35 | 29 | 20 | 54 | 18 | 17 | 48 | 1353 | 32.5 | 2202
3.1653 | 1.7767 | 0.6242 | 0.0323 | 0.1277 | 0.0698 | 0.0717 | 0.0059 | 0.0746 | 0.0216 | 0.0073 | 0.0005 | 0.0001 | 0.0279 | 0.0081 | 0.0011 | 1212.642 | 1182.978 | 1128.956 | 1133.812 | 1136.724 | 1078.821 | 7.767478 | 62.5357 | 32 | 58 | 20 | 49 | 17 | 15 | 49 | 1355 | 31.25 | 2208
3.1361 | 1.7732 | 0.6176 | 0.0338 | 0.1277 | 0.0687 | 0.0715 | 0.0057 | 0.0751 | 0.0212 | 0.0064 | 0.0006 | 0.0001 | 0.0276 | 0.008 | 0.0012 | 1213.359 | 1182.432 | 1131.705 | 1136.93 | 1140.153 | 1085.848 | 8.447229 | 64.03671 | 38 | 34 | 23 | 51 | 18 | 16 | 54 | 1356 | 30 | 2196
3.1926 | 1.8391 | 0.6256 | 0.0309 | 0.124 | 0.0676 | 0.0676 | 0.0055 | 0.0739 | 0.0213 | 0.0063 | 0.0005 | 0.0001 | 0.0262 | 0.0084 | 0.0013 | 1213.004 | 1184.18 | 1133.688 | 1137.782 | 1139.916 | 1086.579 | 6.228027 | 62.73793 | 36 | 27 | 17 | 47 | 19 | 13 | 49 | 1359 | 36.6 | 2210
3.1486 | 1.8074 | 0.6209 | 0.0337 | 0.1301 | 0.0671 | 0.0692 | 0.0056 | 0.0744 | 0.0207 | 0.0064 | 0.0006 | 0.0001 | 0.0269 | 0.0081 | 0.0012 | 1132.429 | 1132.429 | 1132.429 | 1135.715 | 1137.044 | 1073.79 | 4.615029 | 0 | 25 | 37 | 0 | 0 | 13 | 9 | 42 | 1355 | 36 | 2206
3.1313 | 1.7909 | 0.6209 | 0.0337 | 0.1297 | 0.0671 | 0.0701 | 0.0058 | 0.0739 | 0.0204 | 0.0056 | 0.0006 | 0.0001 | 0.0274 | 0.0081 | 0.0012 | 1213.41 | 1188.1 | 1131.322 | 1134.927 | 1137.255 | 1086.299 | 5.932521 | 64.57944 | 37 | 27 | 17 | 56 | 18 | 16 | 51 | 1347 | 36 | 2198
3.1568 | 1.8163 | 0.6251 | 0.0323 | 0.1341 | 0.0665 | 0.069 | 0.0057 | 0.0723 | 0.0208 | 0.0065 | 0.0003 | 0.0001 | 0.0269 | 0.0081 | 0.0012 | 1211.556 | 1184.687 | 1130.026 | 1135.558 | 1137.738 | 1087.791 | 7.712465 | 65.8747 | 37 | 30 | 20 | 56 | 21 | 15 | 50 | 1350 | 36 | 2198
3.1515 | 1.8251 | 0.612 | 0.0342 | 0.1306 | 0.066 | 0.0699 | 0.0058 | 0.072 | 0.0205 | 0.0069 | 0.0005 | 0.0001 | 0.0267 | 0.008 | 0.0012 | 1212.151 | 1184.339 | 1131.79 | 1138.184 | 1141.622 | 1089.203 | 9.831934 | 65.36233 | 29 | 30 | 18 | 45 | 19 | 17 | 43 | 1344 | 36 | 2200
3.1136 | 1.8134 | 0.6031 | 0.0335 | 0.1297 | 0.0676 | 0.0723 | 0.0059 | 0.0724 | 0.0203 | 0.0054 | 0.0007 | 0.0001 | 0.0276 | 0.008 | 0.0012 | 1210.271 | 1185.065 | 1128.929 | 1134.652 | 1137.952 | 1085.434 | 9.02356 | 65.15887 | 32 | 31 | 17 | 53 | 18 | 15 | 45 | 1353 | 36 | 2196
3.1157 | 1.8238 | 0.6061 | 0.0348 | 0.1276 | 0.0688 | 0.0749 | 0.0061 | 0.0726 | 0.0202 | 0.0054 | 0.0006 | 0.0001 | 0.0276 | 0.0081 | 0.0012 | 1214.449 | 1193.716 | 1129.263 | 1133.268 | 1135.863 | 1085.845 | 6.600067 | 66.23944 | 38 | 36 | 20 | 76 | 19 | 20 | 53 | 1342 | 36 | 2192
3.136 | 1.8539 | 0.6102 | 0.0341 | 0.1285 | 0.068 | 0.0713 | 0.0059 | 0.0733 | 0.0203 | 0.0049 | 0.0006 | 0.0001 | 0.0265 | 0.0082 | 0.0012 | 1212.072 | 1191.093 | 1133.686 | 1137.256 | 1140.351 | 1087.491 | 6.665244 | 62.91973 | 38 | 29 | 16 | 58 | 18 | 20 | 53 | 1346 | 36 | 2194
3.1215 | 1.8522 | 0.5997 | 0.0351 | 0.125 | 0.0674 | 0.0723 | 0.006 | 0.0749 | 0.0199 | 0.0045 | 0.0005 | 0.0001 | 0.0266 | 0.0082 | 0.0012 | 1211.001 | 1184.716 | 1133.015 | 1137.029 | 1139.747 | 1087.797 | 6.731717 | 63.29825 | 40 | 28 | 19 | 52 | 20 | 18 | 54 | 1340 | 36 | 2204
3.1271 | 1.8537 | 0.5946 | 0.035 | 0.1251 | 0.0667 | 0.0702 | 0.0059 | 0.0753 | 0.0205 | 0.0045 | 0.0006 | 0.0001 | 0.0258 | 0.0084 | 0.0013 | 1211.455 | 1188.065 | 1132.232 | 1136.074 | 1139.696 | 1088.939 | 7.464583 | 64.66373 | 41 | 32 | 19 | 58 | 18 | 20 | 56 | 1346 | 36 | 2202
3.0737 | 1.8612 | 0.5961 | 0.0347 | 0.1273 | 0.0652 | 0.069 | 0.0056 | 0.0741 | 0.0204 | 0.0054 | 0.0006 | 0.0001 | 0.0253 | 0.0082 | 0.0012 | 1209.047 | 1181.647 | 1130.494 | 1137.25 | 1138.576 | 1088.88 | 8.081926 | 65.37014 | 36 | 41 | 24 | 60 | 29 | 8 | 51 | 1344 | 36 | 2204
3.1517 | 1.9579 | 0.6023 | 0.0323 | 0.1221 | 0.0633 | 0.064 | 0.0048 | 0.0725 | 0.0212 | 0.0064 | 0.0004 | 0.0001 | 0.0229 | 0.0085 | 0.0013 | 1208.197 | 1182.099 | 1135.858 | 1139.054 | 1141.528 | 1086.892 | 5.669525 | 59.63363 | 37 | 28 | 17 | 48 | 18 | 17 | 51 | 1342 | 36 | 2206
3.1466 | 1.9183 | 0.5995 | 0.0358 | 0.1302 | 0.0956 | 0.1619 | 0.0049 | 0.0725 | 0.0213 | 0.0058 | 0.0007 | 0.0001 | 0.0235 | 0.0085 | 0.0013 | 1209.021 | 1183.69 | 1129.54 | 1133.938 | 1136.693 | 1086.362 | 7.152581 | 64.79831 | 40 | 31 | 22 | 62 | 19 | 22 | 54 | 1352 | 36 | 2190
3.1879 | 1.9417 | 0.5979 | 0.035 | 0.1267 | 0.0679 | 0.0731 | 0.0047 | 0.0715 | 0.0207 | 0.0047 | 0.0009 | 0.0001 | 0.0224 | 0.0084 | 0.0012 | 1201.439 | 1178.146 | 1132.523 | 1135.982 | 1138.373 | 1085.705 | 5.849236 | 59.54643 | 41 | 28 | 18 | 53 | 19 | 17 | 55 | 1350 | 36 | 2168
3.277 | 1.8273 | 0.5991 | 0.044 | 0.1307 | 0.0602 | 0.0663 | 0.0043 | 0.0824 | 0.0222 | 0.003 | 0.001 | 0.0001 | 0.0224 | 0.0112 | 0.0015 | 1205.234 | 1180.206 | 1132.789 | 1135.223 | 1138.456 | 1086.624 | 5.667364 | 61.07851 | 42 | 31 | 18 | 45 | 10 | 25 | 57 | 1348 | 30 | 2182
4.0508 | 1.8246 | 0.5989 | 0.0395 | 0.1393 | 0.0607 | 0.0796 | 0.0042 | 0.0764 | 0.0223 | 0.0029 | 0.0005 | 0.0001 | 0.0221 | 0.0109 | 0.0013 | 1208.641 | 1187.046 | 1128.076 | 1131.501 | 1135.946 | 1085.049 | 7.869322 | 65.18593 | 33 | 43 | 18 | 63 | 18 | 28 | 48 | 1351 | 30 | 2188
3.268 | 1.8566 | 0.6045 | 0.0428 | 0.1374 | 0.0617 | 0.0693 | 0.0049 | 0.0788 | 0.0209 | 0.0024 | 0.0009 | 0.0001 | 0.0235 | 0.0111 | 0.0015 | 1208.672 | 1182.399 | 1126.283 | 1130.929 | 1133.447 | 1084.237 | 7.163427 | 66.21024 | 36 | 30 | 18 | 59 | 21 | 17 | 49 | 1367 | 30 | 2188
3.2444 | 1.8475 | 0.6026 | 0.0394 | 0.1431 | 0.0616 | 0.0706 | 0.0045 | 0.0781 | 0.0209 | 0.0023 | 0.0006 | 0.0001 | 0.0238 | 0.0111 | 0.0015 | 1211.053 | 1164.33 | 1128.459 | 1132.205 | 1135.478 | 1084.401 | 7.018602 | 65.2129 | 41 | 41 | 38 | 50 | 19 | 21 | 57 | 1370 | 27.5 | 2202
3.2335 | 1.8612 | 0.6016 | 0.0419 | 0.1366 | 0.0617 | 0.0701 | 0.0047 | 0.08 | 0.0205 | 0.002 | 0.0008 | 0.0001 | 0.0245 | 0.011 | 0.0015 | 1210.472 | 1179.619 | 1127.761 | 1132.18 | 1134.787 | 1080.862 | 7.026437 | 63.81523 | 34 | 49 | 24 | 55 | 19 | 16 | 51 | 1362 | 28.75 | 2198
3.2466 | 1.8326 | 0.6022 | 0.0409 | 0.1356 | 0.0623 | 0.0716 | 0.0048 | 0.0796 | 0.0205 | 0.0024 | 0.0009 | 0.0001 | 0.025 | 0.0108 | 0.0015 | 1206.69 | 1183.319 | 1127.446 | 1131.728 | 1134.888 | 1082.245 | 7.442148 | 63.67829 | 39 | 43 | 19 | 59 | 18 | 17 | 55 | 1352 | 28.75 | 2200
3.2347 | 1.8083 | 0.597 | 0.041 | 0.1342 | 0.0624 | 0.0728 | 0.0049 | 0.0807 | 0.0199 | 0.0025 | 0.001 | 0.0001 | 0.0255 | 0.0107 | 0.0015 | 1208.079 | 1181.354 | 1129.263 | 1134.028 | 1136.721 | 1086.294 | 7.458495 | 64.71743 | 40 | 34 | 26 | 61 | 22 | 19 | 54 | 1353 | 29 | 2206
3.2045 | 1.8122 | 0.5934 | 0.0414 | 0.1369 | 0.0623 | 0.0722 | 0.0048 | 0.0826 | 0.0197 | 0.0021 | 0.0009 | 0.0001 | 0.0251 | 0.0108 | 0.0015 | 1207.479 | 1178.494 | 1126.906 | 1131.084 | 1134.46 | 1079.815 | 7.55404 | 63.11346 | 36 | 50 | 25 | 55 | 18 | 18 | 54 | 1349 | 28.75 | 2216
3.2122 | 1.8451 | 0.593 | 0.0394 | 0.1312 | 0.0623 | 0.0699 | 0.0045 | 0.0816 | 0.0199 | 0.0022 | 0.0007 | 0.0001 | 0.0241 | 0.0108 | 0.0015 | 1206.851 | 1176.009 | 1128.11 | 1132.721 | 1135.765 | 1084.747 | 7.654624 | 64.48638 | 37 | 37 | 22 | 50 | 18 | 16 | 51 | 1347 | 27.5 | 2220
3.1674 | 1.7981 | 0.605 | 0.0413 | 0.1432 | 0.0662 | 0.0749 | 0.0048 | 0.0845 | 0.0201 | 0.0024 | 0.0009 | 0.0001 | 0.0254 | 0.0107 | 0.0015 | 1205.556 | 1182.097 | 1127.933 | 1131.974 | 1134.958 | 1081.619 | 7.0246 | 62.63065 | 38 | 31 | 16 | 52 | 17 | 16 | 52 | 1352 | 27.5 | 2212
3.2014 | 1.6962 | 0.5827 | 0.0001 | 0.0133 | 0.0706 | 0.0697 | 0.0044 | 0.0747 | 0.0187 | 0.0022 | 0.0001 | 0.0001 | 0.0237 | 0.0104 | 0.0013 | 1202.988 | 1175.798 | 1126.136 | 1128.588 | 1130.18 | 1083.312 | 4.043808 | 64.2165 | 37 | 45 | 24 | 64 | 19 | 16 | 51 | 1360 | 30 | 2202
3.2435 | 1.7351 | 0.6016 | 0.0406 | 0.1359 | 0.0708 | 0.0713 | 0.0045 | 0.0812 | 0.0185 | 0.0015 | 0.0008 | 0.0001 | 0.0239 | 0.0108 | 0.0014 | 1206.212 | 1179.889 | 1128.212 | 1131.498 | 1134.556 | 1087.101 | 6.343826 | 65.48495 | 34 | 39 | 22 | 59 | 19 | 21 | 47 | 1355 | 30 | 2202
3.2377 | 1.7702 | 0.597 | 0.04 | 0.134 | 0.0718 | 0.0721 | 0.0045 | 0.0825 | 0.0184 | 0.0014 | 0.0006 | 0.0001 | 0.024 | 0.0107 | 0.0014 | 1205.995 | 1183.219 | 1128.963 | 1132.214 | 1134.352 | 1084.591 | 5.388772 | 63.45089 | 40 | 27 | 15 | 52 | 18 | 17 | 53 | 1350 | 30 | 2196
3.3187 | 1.8901 | 0.6138 | 0.0284 | 0.1071 | 0.0703 | 0.0628 | 0.0034 | 0.0795 | 0.0196 | 0.0014 | 0.0001 | 0.0001 | 0.0208 | 0.0111 | 0.0014 | 1210.886 | 1184.143 | 1127.439 | 1131.83 | 1133.935 | 1086.202 | 6.496749 | 66.92688 | 40 | 36 | 24 | 71 | 23 | 16 | 53 | 1353 | 30 | 2194
3.2283 | 1.7763 | 0.5936 | 0.04 | 0.1332 | 0.0705 | 0.0709 | 0.0047 | 0.0853 | 0.019 | 0.0016 | 0.0006 | 0.0001 | 0.0241 | 0.0108 | 0.0014 | 1207.42 | 1182.554 | 1127.66 | 1130.415 | 1132.304 | 1087.661 | 4.644384 | 66.60036 | 40 | 32 | 20 | 66 | 18 | 16 | 52 | 1350 | 30 | 2208
3.2163 | 1.759 | 0.5901 | 0.0398 | 0.133 | 0.0695 | 0.0716 | 0.0048 | 0.0868 | 0.0187 | 0.0008 | 0.0006 | 0.0001 | 0.0242 | 0.0107 | 0.0014 | 1212.524 | 1187.912 | 1129.063 | 1132.421 | 1135.441 | 1083.885 | 6.378002 | 64.88027 | 41 | 36 | 24 | 64 | 17 | 19 | 56 | 1347 | 30 | 2212
3.228 | 1.7631 | 0.5835 | 0.0404 | 0.1362 | 0.0689 | 0.0714 | 0.0047 | 0.0866 | 0.0184 | 0.0005 | 0.0006 | 0.0001 | 0.024 | 0.0106 | 0.0014 | 1208.162 | 1188.722 | 1129.719 | 1132.763 | 1134.814 | 1085.188 | 5.094562 | 63.78778 | 44 | 33 | 18 | 75 | 20 | 17 | 59 | 1353 | 30 | 2212
3.2292 | 1.7888 | 0.5863 | 0.0403 | 0.1372 | 0.0679 | 0.071 | 0.0046 | 0.0859 | 0.0185 | 0.001 | 0.0007 | 0.0001 | 0.0236 | 0.0106 | 0.0014 | 1209.393 | 1189.097 | 1131.623 | 1134.889 | 1136.899 | 1086.532 | 5.275917 | 63.29923 | 47 | 31 | 21 | 72 | 22 | 18 | 62 | 1351 | 30 | 2220
3.1379 | 1.7691 | 0.5827 | 0.0389 | 0.1395 | 0.0666 | 0.0689 | 0.004 | 0.082 | 0.0185 | 0.0006 | 0.0006 | 0.0001 | 0.0221 | 0.0098 | 0.0013 | 1209.533 | 1186.012 | 1130.066 | 1132.866 | 1135.621 | 1085.453 | 5.5552 | 64.04497 | 42 | 36 | 23 | 66 | 17 | 21 | 57 | 1357 | 28.75 | 2202
3.2138 | 1.7902 | 0.5931 | 0.0408 | 0.134 | 0.0674 | 0.0699 | 0.0043 | 0.0839 | 0.0189 | 0.0006 | 0.0007 | 0.0001 | 0.0234 | 0.0107 | 0.0014 | 1207.052 | 1181.57 | 1126.907 | 1130.573 | 1133.041 | 1084.119 | 6.133858 | 65.19384 | 37 | 36 | 22 | 63 | 19 | 16 | 52 | 1343 | 28.75 | 2200
3.1894 | 1.7993 | 0.5948 | 0.0403 | 0.135 | 0.07 | 0.0668 | 0.0041 | 0.0833 | 0.0193 | 0.0004 | 0.0007 | 0.0001 | 0.0236 | 0.0108 | 0.0015 | 1208.915 | 1181.553 | 1127.536 | 1131.334 | 1133.635 | 1084.715 | 6.09899 | 65.52259 | 41 | 41 | 23 | 62 | 20 | 16 | 56 | 1349 | 28.75 | 2201
3.1943 | 1.8056 | 0.5986 | 0.0403 | 0.1305 | 0.0747 | 0.0655 | 0.0048 | 0.0835 | 0.0195 | 0.0005 | 0.0006 | 0.0001 | 0.0234 | 0.011 | 0.0015 | 1208.285 | 1180.062 | 1128.999 | 1132.256 | 1134.672 | 1082.738 | 5.673812 | 63.15274 | 42 | 38 | 24 | 58 | 17 | 20 | 58 | 1350 | 28.75 | 2214
3.1861 | 1.813 | 0.5979 | 0.0399 | 0.1342 | 0.0753 | 0.0657 | 0.004 | 0.0839 | 0.0197 | 0.001 | 0.0007 | 0.0001 | 0.0231 | 0.0112 | 0.0015 | 1209.255 | 1179.301 | 1127.864 | 1131.761 | 1134.388 | 1083.979 | 6.524717 | 64.96959 | 43 | 35 | 27 | 59 | 21 | 18 | 58 | 1356 | 28.75 | 2232
3.1459 | 1.7771 | 0.589 | 0.0403 | 0.1349 | 0.073 | 0.0659 | 0.0042 | 0.0842 | 0.0197 | 0.0004 | 0.0006 | 0.0001 | 0.0233 | 0.0111 | 0.0016 | 1209.289 | 1184.377 | 1125.234 | 1128.207 | 1130.481 | 1081.273 | 5.246117 | 65.65936 | 34 | 40 | 18 | 66 | 18 | 16 | 48 | 1342 | 28.75 | 2202
3.181 | 1.8039 | 0.6125 | 0.0407 | 0.1333 | 0.0707 | 0.066 | 0.004 | 0.0824 | 0.0205 | 0.0007 | 0.0007 | 0.0001 | 0.0225 | 0.0112 | 0.0016 | 1209.365 | 1180.93 | 1124.884 | 1127.817 | 1129.52 | 1079.211 | 4.636173 | 64.90864 | 33 | 43 | 19 | 59 | 18 | 15 | 47 | 1342 | 28.75 | 2192
3.224 | 1.7895 | 0.6016 | 0.0417 | 0.1347 | 0.0695 | 0.0664 | 0.005 | 0.0823 | 0.0204 | 0.0015 | 0.0008 | 0.0001 | 0.0225 | 0.0111 | 0.0015 | 1208.47 | 1184.453 | 1126.754 | 1130.222 | 1132.811 | 1082.448 | 6.057215 | 64.84302 | 35 | 42 | 17 | 59 | 18 | 16 | 49 | 1362 | 28.75 | 2192
3.2497 | 1.812 | 0.5972 | 0.0407 | 0.1312 | 0.0696 | 0.065 | 0.0081 | 0.0813 | 0.0204 | 0.0014 | 0.0006 | 0.0001 | 0.022 | 0.011 | 0.0015 | 1208.029 | 1183.637 | 1126.845 | 1131.138 | 1133.333 | 1081.138 | 6.488436 | 63.97963 | 37 | 49 | 21 | 61 | 20 | 16 | 54 | 1343 | 28.75 | 2192
3.2988 | 1.8219 | 0.595 | 0.0397 | 0.136 | 0.0703 | 0.0648 | 0.0111 | 0.0819 | 0.0205 | 0.0003 | 0.0007 | 0.0001 | 0.0218 | 0.0111 | 0.0015 | 1208.533 | 1179.177 | 1126.611 | 1130.146 | 1132.576 | 1080.371 | 5.965085 | 63.92079 | 33 | 39 | 23 | 54 | 18 | 15 | 48 | 1343 | 28.75 | 2188
3.3077 | 1.8421 | 0.5958 | 0.0401 | 0.1364 | 0.07 | 0.0637 | 0.0146 | 0.0821 | 0.0211 | 0.0011 | 0.0007 | 0.0001 | 0.0212 | 0.0113 | 0.0014 | 1202.716 | 1178.385 | 1129.118 | 1132.745 | 1135.99 | 1083.218 | 6.871138 | 61.58917 | 41 | 34 | 19 | 53 | 17 | 19 | 57 | 1347 | 28.75 | 2180
3.3329 | 1.8443 | 0.5878 | 0.0411 | 0.134 | 0.0693 | 0.0693 | 0.017 | 0.0844 | 0.0209 | 0.0008 | 0.0007 | 0.0001 | 0.0212 | 0.0112 | 0.0015 | 1201.289 | 1177.965 | 1126.7 | 1130.491 | 1132.779 | 1084.136 | 6.079396 | 63.66842 | 37 | 29 | 18 | 57 | 19 | 15 | 49 | 1346 | 28.75 | 2194
3.2982 | 1.844 | 0.5963 | 0.0414 | 0.1337 | 0.0673 | 0.0607 | 0.0179 | 0.0818 | 0.021 | 0.0011 | 0.0009 | 0.0001 | 0.0204 | 0.0112 | 0.0014 | 1200.038 | 1177.143 | 1126.126 | 1130.087 | 1133.261 | 1083.09 | 7.135635 | 63.2011 | 38 | 42 | 17 | 54 | 18 | 19 | 54 | 1346 | 28.75 | 2178
3.1934 | 1.7826 | 0.6364 | 0.0417 | 0.1213 | 0.0715 | 0.0616 | 0.0071 | 0.0909 | 0.0235 | 0.0011 | 0.0007 | 0.0001 | 0.0245 | 0.011 | 0.0018 | 1198.662 | 1171.594 | 1130.449 | 1132.893 | 1135.193 | 1084.522 | 4.744655 | 59.76267 | 45 | 30 | 23 | 58 | 17 | 19 | 60 | 1350 | 28.75 | 2172
3.225 | 1.7566 | 0.6387 | 0.0407 | 0.1264 | 0.0714 | 0.0613 | 0.0086 | 0.0915 | 0.0234 | 0.0013 | 0.0009 | 0.0001 | 0.025 | 0.0109 | 0.0018 | 1202.082 | 1182.079 | 1134.237 | 1137.423 | 1139.86 | 1087.546 | 5.622873 | 59.23425 | 43 | 28 | 16 | 51 | 18 | 19 | 57 | 1349 | 28.75 | 2184
3.221 | 1.7624 | 0.6498 | 0.0408 | 0.1243 | 0.0709 | 0.0604 | 0.0093 | 0.0889 | 0.0228 | 0.0006 | 0.0007 | 0.0001 | 0.0252 | 0.011 | 0.0017 | 1203.568 | 1180.778 | 1129.816 | 1133.22 | 1135.647 | 1087.15 | 5.830986 | 63.35104 | 43 | 34 | 21 | 65 | 21 | 21 | 56 | 1356 | 28.75 | 2182
3.2331 | 1.761 | 0.6357 | 0.0405 | 0.1266 | 0.0706 | 0.0601 | 0.0103 | 0.0864 | 0.0213 | 0.0003 | 0.0009 | 0.0001 | 0.0261 | 0.0109 | 0.0017 | 1206.543 | 1178.329 | 1133.682 | 1139.698 | 1140.692 | 1078.563 | 7.009721 | 56.93144 | 25 | 37 | 19 | 44 | 29 | 6 | 55 | 1351 | 28.75 | 2196
3.213 | 1.7346 | 0.6343 | 0.0396 | 0.1264 | 0.0711 | 0.061 | 0.0124 | 0.0846 | 0.0209 | 0.0006 | 0.0009 | 0.0001 | 0.027 | 0.011 | 0.0016 | 1204.922 | 1186.286 | 1130.714 | 1132.853 | 1133.951 | 1083.728 | 3.23612 | 61.23025 | 46 | 36 | 17 | 75 | 20 | 15 | 61 | 1348 | 28.75 | 2202
3.1965 | 1.6855 | 0.6264 | 0.0393 | 0.1266 | 0.0701 | 0.062 | 0.0155 | 0.0822 | 0.0202 | 0.0004 | 0.0008 | 0.0001 | 0.0281 | 0.0108 | 0.0016 | 1209.276 | 1185.456 | 1131.207 | 1134.035 | 1135.892 | 1085.491 | 4.684707 | 63.06848 | 44 | 28 | 20 | 63 | 19 | 17 | 58 | 1348 | 28.75 | 2208
3.1954 | 1.6717 | 0.6261 | 0.0401 | 0.1291 | 0.0698 | 0.0615 | 0.0164 | 0.0815 | 0.02 | 0.0004 | 0.0009 | 0.0001 | 0.0276 | 0.0109 | 0.0016 | 1222.168 | 1190.49 | 1127.564 | 1131.276 | 1132.845 | 1084.741 | 5.281685 | 68.83951 | 41 | 30 | 30 | 76 | 21 | 15 | 54 | 1350 | 28.75 | 2208
3.1835 | 1.6715 | 0.627 | 0.0398 | 0.1306 | 0.0708 | 0.0629 | 0.0184 | 0.0812 | 0.0199 | 0.001 | 0.0009 | 0.0001 | 0.0279 | 0.0112 | 0.0016 | 1212.217 | 1184.463 | 1128.826 | 1132.126 | 1134.323 | 1086.289 | 5.496459 | 66.2211 | 40 | 32 | 22 | 62 | 18 | 16 | 54 | 1351 | 28.75 | 2206
3.1901 | 1.6742 | 0.6289 | 0.0406 | 0.1309 | 0.0718 | 0.0633 | 0.0189 | 0.081 | 0.02 | 0.0009 | 0.0009 | 0.0001 | 0.0282 | 0.0113 | 0.0016 | 1212.867 | 1184.092 | 1126.982 | 1130.052 | 1133.206 | 1084.297 | 6.223689 | 66.79983 | 38 | 39 | 23 | 67 | 16 | 19 | 53 | 1350 | 28.75 | 2182
3.1802 | 1.6669 | 0.6315 | 0.041 | 0.1348 | 0.0744 | 0.0705 | 0.0184 | 0.0802 | 0.0198 | 0.0004 | 0.0009 | 0.0001 | 0.0285 | 0.0112 | 0.0017 | 1214.35 | 1187.944 | 1128.308 | 1131.821 | 1134.324 | 1085.388 | 6.015636 | 66.71929 | 40 | 33 | 23 | 66 | 19 | 18 | 55 | 1356 | 28.75 | 2218
3.1664 | 1.7261 | 0.6387 | 0.0403 | 0.1355 | 0.0806 | 0.0784 | 0.0158 | 0.0777 | 0.0204 | 0.0016 | 0.0009 | 0.0001 | 0.0258 | 0.0114 | 0.0018 | 1215.621 | 1182.019 | 1125.793 | 1127.802 | 1128.996 | 1076.709 | 3.202292 | 64.66509 | 30 | 48 | 23 | 54 | 14 | 12 | 46 | 1364 | 28.75 | 2216
3.2151 | 1.7174 | 0.6312 | 0.0403 | 0.1305 | 0.0804 | 0.0785 | 0.0158 | 0.0783 | 0.0201 | 0.001 | 0.0008 | 0.0001 | 0.0263 | 0.0113 | 0.0018 | 1213.846 | 1176.055 | 1124.742 | 1126.643 | 1127.132 | 1077.403 | 2.389461 | 65.30483 | 34 | 58 | 26 | 57 | 18 | 10 | 49 | 1364 | 28.75 | 2208
3.1719 | 1.7446 | 0.6357 | 0.0398 | 0.1294 | 0.0836 | 0.081 | 0.0142 | 0.0758 | 0.0211 | 0.0017 | 0.0007 | 0.0001 | 0.0241 | 0.0116 | 0.0019 | 1211.614 | 1181.765 | 1128.242 | 1130.672 | 1133.619 | 1083.11 | 5.377095 | 64.87879 | 38 | 38 | 21 | 51 | 14 | 18 | 53 | 1349 | 28.75 | 2188
3.2332 | 1.8523 | 0.6452 | 0.039 | 0.1282 | 0.0789 | 0.0749 | 0.0153 | 0.0759 | 0.023 | 0.0016 | 0.0007 | 0.0001 | 0.0238 | 0.0119 | 0.0019 | 1211.679 | 1180.051 | 1126.186 | 1128.856 | 1131.12 | 1074.982 | 4.934389 | 62.54218 | 31 | 66 | 24 | 56 | 14 | 16 | 50 | 1354 | 28.75 | 2182
3.2307 | 1.9391 | 0.6323 | 0.0406 | 0.1348 | 0.0762 | 0.0692 | 0.0081 | 0.0714 | 0.0209 | 0.0043 | 0.0007 | 0.0001 | 0.0269 | 0.0097 | 0.0017 | 1201.688 | 1177.956 | 1134.148 | 1137.162 | 1139.179 | 1087.766 | 5.030488 | 59.28636 | 45 | 27 | 18 | 49 | 20 | 17 | 59 | 1352 | 28.75 | 2176
3.237 | 1.9283 | 0.6386 | 0.0414 | 0.1352 | 0.0776 | 0.068 | 0.008 | 0.0687 | 0.0215 | 0.0047 | 0.0007 | 0.0001 | 0.0271 | 0.0097 | 0.0017 | 1201.368 | 1176.218 | 1133.275 | 1137.208 | 1139.731 | 1083.073 | 6.455598 | 57.562 | 42 | 40 | 19 | 44 | 22 | 17 | 60 | 1352 | 28.75 | 2178
3.2184 | 1.93 | 0.6275 | 0.0404 | 0.1349 | 0.0753 | 0.0662 | 0.0076 | 0.061 | 0.0218 | 0.0054 | 0.0006 | 0.0001 | 0.027 | 0.0099 | 0.0017 | 1206.306 | 1181.779 | 1131.457 | 1136.015 | 1139.695 | 1084.803 | 8.237293 | 61.60217 | 42 | 32 | 20 | 53 | 18 | 19 | 59 | 1353 | 28.75 | 2176
3.2269 | 1.8949 | 0.6266 | 0.0407 | 0.1387 | 0.0761 | 0.0681 | 0.0077 | 0.0605 | 0.0219 | 0.0057 | 0.0006 | 0.0001 | 0.0271 | 0.0098 | 0.0017 | 1206.122 | 1185.896 | 1133.619 | 1136.974 | 1139.054 | 1089.916 | 5.435078 | 62.39149 | 43 | 30 | 16 | 60 | 22 | 18 | 57 | 1353 | 28.75 | 2180
3.2313 | 1.867 | 0.6333 | 0.0406 | 0.1369 | 0.077 | 0.0681 | 0.0075 | 0.0616 | 0.0215 | 0.0049 | 0.0006 | 0.0001 | 0.0265 | 0.0098 | 0.0017 | 1205.622 | 1180.654 | 1130.005 | 1133.147 | 1136.327 | 1085.114 | 6.321553 | 62.7485 | 43 | 30 | 19 | 60 | 17 | 20 | 58 | 1355 | 28.75 | 2186
3.2321 | 1.8761 | 0.6272 | 0.0407 | 0.1426 | 0.0774 | 0.0709 | 0.0077 | 0.0609 | 0.0211 | 0.0054 | 0.0007 | 0.0001 | 0.0268 | 0.0099 | 0.0018 | 1208.738 | 1182.561 | 1129.652 | 1133.944 | 1136.768 | 1084.165 | 7.116062 | 63.48566 | 40 | 29 | 19 | 52 | 18 | 17 | 55 | 1364 | 28.75 | 2190
3.1981 | 1.8502 | 0.6248 | 0.0399 | 0.1432 | 0.0753 | 0.0698 | 0.007 | 0.0598 | 0.0211 | 0.0049 | 0.0005 | 0.0001 | 0.0262 | 0.0098 | 0.0018 | 1208.456 | 1181.927 | 1128.053 | 1133.123 | 1137.166 | 1086.589 | 9.112826 | 65.9753 | 39 | 34 | 22 | 61 | 20 | 21 | 54 | 1334 | 28.75 | 2175
3.2228 | 1.8965 | 0.6412 | 0.0409 | 0.1448 | 0.0754 | 0.0712 | 0.007 | 0.06 | 0.0216 | 0.0046 | 0.0008 | 0.0001 | 0.0257 | 0.0102 | 0.0018 | 1209.552 | 1172.767 | 1127.985 | 1131.001 | 1132.167 | 1066.412 | 4.18219 | 56.98417 | 25 | 42 | 19 | 33 | 13 | 7 | 46 | 1364 | 28.75 | 2200
3.201 | 1.8942 | 0.6174 | 0.0409 | 0.1421 | 0.0786 | 0.0757 | 0.0076 | 0.0583 | 0.0211 | 0.0051 | 0.0008 | 0.0001 | 0.0265 | 0.0097 | 0.0017 | 1206.118 | 1176.637 | 1127.521 | 1131.875 | 1135.994 | 1075.641 | 8.473485 | 60.23821 | 34 | 42 | 19 | 45 | 14 | 16 | 53 | 1355 | 28.75 | 2202
3.2421 | 1.9332 | 0.6174 | 0.0389 | 0.1346 | 0.0815 | 0.0755 | 0.0079 | 0.0579 | 0.0212 | 0.0047 | 0.0007 | 0.0001 | 0.0263 | 0.0095 | 0.0017 | 1205.911 | 1182.379 | 1129.124 | 1133.723 | 1137.368 | 1085.649 | 8.243937 | 63.84919 | 39 | 33 | 16 | 50 | 17 | 17 | 54 | 1353 | 28.75 | 2200
3.2381 | 1.9028 | 0.622 | 0.0373 | 0.1395 | 0.0818 | 0.0757 | 0.0077 | 0.059 | 0.0212 | 0.0055 | 0.0008 | 0.0001 | 0.0262 | 0.0096 | 0.0017 | 1209.552 | 1175.601 | 1127.965 | 1133.081 | 1136.017 | 1078.845 | 8.051994 | 62.41947 | 33 | 41 | 23 | 45 | 17 | 15 | 52 | 1352 | 34.5 | 2194
3.2127 | 1.8907 | 0.6175 | 0.0392 | 0.1375 | 0.0829 | 0.0774 | 0.0078 | 0.06 | 0.0205 | 0.0041 | 0.0007 | 0.0001 | 0.0265 | 0.0095 | 0.0017 | 1210.555 | 1174.423 | 1126.034 | 1129.199 | 1132.382 | 1075.258 | 6.34883 | 62.47087 | 30 | 65 | 25 | 47 | 14 | 16 | 49 | 1329 | 34.5 | 2204
3.2345 | 1.8864 | 0.6237 | 0.0393 | 0.139 | 0.0824 | 0.0784 | 0.0075 | 0.0625 | 0.0204 | 0.0039 | 0.0008 | 0.0001 | 0.0266 | 0.0097 | 0.0017 | 1207.576 | 1183.613 | 1126.886 | 1131.424 | 1134.45 | 1084.228 | 7.563277 | 65.41593 | 36 | 33 | 17 | 57 | 21 | 17 | 50 | 1349 | 34.5 | 2214
3.2417 | 1.874 | 0.6203 | 0.0361 | 0.1419 | 0.0806 | 0.0768 | 0.0072 | 0.0648 | 0.0203 | 0.0042 | 0.0004 | 0.0001 | 0.0261 | 0.0095 | 0.0016 | 1209.952 | 1177.759 | 1127.442 | 1132.284 | 1134.892 | 1080.656 | 7.450668 | 63.81517 | 37 | 40 | 24 | 51 | 19 | 14 | 53 | 1352 | 34.5 | 2210
3.2195 | 1.8856 | 0.6282 | 0.0372 | 0.1365 | 0.0811 | 0.0765 | 0.0074 | 0.0647 | 0.0206 | 0.004 | 0.0007 | 0.0001 | 0.0266 | 0.0097 | 0.0017 | 1211.273 | 1185.334 | 1127.276 | 1131.48 | 1134.08 | 1084.013 | 6.803293 | 66.00381 | 33 | 33 | 17 | 54 | 19 | 15 | 47 | 1344 | 34.5 | 2210
3.187 | 1.8946 | 0.6315 | 0.0376 | 0.1377 | 0.0813 | 0.0759 | 0.0078 | 0.0618 | 0.0208 | 0.0059 | 0.0006 | 0.0001 | 0.0271 | 0.0099 | 0.0017 | 1211.952 | 1191.551 | 1129.324 | 1134.928 | 1136.92 | 1085.658 | 7.595296 | 65.42468 | 44 | 35 | 16 | 65 | 23 | 12 | 59 | 1346 | 34.5 | 2208
3.1908 | 1.8925 | 0.6261 | 0.0377 | 0.1368 | 0.0854 | 0.0803 | 0.0081 | 0.0683 | 0.0208 | 0.0072 | 0.0005 | 0.0001 | 0.0279 | 0.0095 | 0.0018 | 1213.995 | 1182.585 | 1128.841 | 1132.965 | 1136.24 | 1084.274 | 7.399566 | 65.64417 | 35 | 27 | 20 | 51 | 16 | 16 | 48 | 1347 | 34.5 | 2204
3.2137 | 1.7923 | 0.5791 | 0.0357 | 0.1323 | 0.1044 | 0.1048 | 0.008 | 0.0704 | 0.0188 | 0.0026 | 0.0007 | 0.0001 | 0.0283 | 0.008 | 0.0014 | 1212.118 | 1186.901 | 1129.459 | 1133.389 | 1136.059 | 1085.685 | 6.600394 | 65.37804 | 35 | 29 | 19 | 59 | 18 | 16 | 48 | 1349 | 30 | 2214
3.2395 | 1.8116 | 0.576 | 0.0353 | 0.1388 | 0.1004 | 0.098 | 0.008 | 0.0703 | 0.0189 | 0.0026 | 0.0006 | 0.0001 | 0.0275 | 0.008 | 0.0014 | 1212.922 | 1180.593 | 1129.444 | 1133.695 | 1136.943 | 1084.651 | 7.498592 | 65.0794 | 33 | 38 | 24 | 53 | 19 | 18 | 48 | 1343 | 30 | 2214
3.2171 | 1.8126 | 0.5911 | 0.0346 | 0.1408 | 0.103 | 0.0999 | 0.0077 | 0.0724 | 0.0189 | 0.0033 | 0.0007 | 0.0001 | 0.0274 | 0.0082 | 0.0015 | 1212.157 | 1185.457 | 1130.238 | 1134.04 | 1137.171 | 1084.901 | 6.932987 | 64.37328 | 36 | 31 | 18 | 54 | 17 | 17 | 50 | 1344 | 30 | 2208
3.2327 | 1.826 | 0.5884 | 0.0349 | 0.1389 | 0.1031 | 0.1053 | 0.0076 | 0.0722 | 0.0183 | 0.0034 | 0.0006 | 0.0001 | 0.0281 | 0.0082 | 0.0015 | 1210.414 | 1186.328 | 1129.659 | 1134.396 | 1136.785 | 1087.978 | 7.125788 | 65.95665 | 37 | 29 | 18 | 61 | 20 | 18 | 49 | 1345 | 30 | 2208
3.2539 | 1.8234 | 0.591 | 0.0354 | 0.1373 | 0.103 | 0.1049 | 0.0076 | 0.0721 | 0.0187 | 0.003 | 0.0007 | 0.0001 | 0.0284 | 0.0081 | 0.0015 | 1211.996 | 1179.865 | 1130.81 | 1135.488 | 1138.362 | 1080.793 | 7.551683 | 61.87788 | 33 | 40 | 20 | 42 | 17 | 14 | 50 | 1340 | 30 | 2202
3.225 | 1.8532 | 0.5935 | 0.0361 | 0.1353 | 0.1033 | 0.1022 | 0.0076 | 0.0727 | 0.0195 | 0.0044 | 0.0007 | 0.0001 | 0.0284 | 0.0083 | 0.0015 | 1210.093 | 1184.862 | 1131.049 | 1133.815 | 1137.69 | 1085.676 | 6.64077 | 63.53185 | 39 | 24 | 18 | 54 | 14 | 22 | 51 | 1347 | 30 | 2192
3.1992 | 1.8201 | 0.5934 | 0.0346 | 0.1377 | 0.0999 | 0.0991 | 0.0072 | 0.0705 | 0.0187 | 0.0043 | 0.0005 | 0.0001 | 0.0278 | 0.0081 | 0.0014 | 1208.906 | 1180.241 | 1130.873 | 1134.713 | 1138.336 | 1082.314 | 7.462793 | 61.64185 | 37 | 27 | 19 | 46 | 15 | 16 | 51 | 1361 | 30 | 2216
3.2257 | 1.847 | 0.5929 | 0.0355 | 0.1353 | 0.1004 | 0.0971 | 0.0072 | 0.0706 | 0.019 | 0.0064 | 0.0007 | 0.0001 | 0.0275 | 0.0081 | 0.0015 | 1206.127 | 1175.787 | 1128.162 | 1132.51 | 1135.635 | 1083.12 | 7.472793 | 63.38254 | 35 | 37 | 21 | 51 | 18 | 18 | 49 | 1356 | 30 | 2200
3.2388 | 1.8627 | 0.6018 | 0.0352 | 0.136 | 0.1047 | 0.0936 | 0.0068 | 0.0698 | 0.0201 | 0.0087 | 0.0006 | 0.0001 | 0.028 | 0.008 | 0.0014 | 1207.556 | 1177.218 | 1128.733 | 1133.43 | 1137.218 | 1080.349 | 8.485023 | 61.96414 | 34 | 35 | 21 | 46 | 16 | 17 | 50 | 1344 | 30 | 2210
3.2233 | 1.9201 | 0.6004 | 0.0352 | 0.1326 | 0.1095 | 0.0966 | 0.007 | 0.0707 | 0.0201 | 0.0076 | 0.0006 | 0.0001 | 0.0283 | 0.0082 | 0.0016 | 1208.718 | 1182.035 | 1133 | 1136.151 | 1139.414 | 1087.348 | 6.413187 | 62.38613 | 44 | 26 | 25 | 60 | 19 | 22 | 58 | 1344 | 30 | 2196
3.2248 | 1.9211 | 0.6039 | 0.0356 | 0.1334 | 0.1029 | 0.0959 | 0.0063 | 0.0694 | 0.0197 | 0.0046 | 0.0006 | 0.0001 | 0.027 | 0.008 | 0.0017 | 1210.675 | 1182.01 | 1131.049 | 1134.936 | 1138.215 | 1084.653 | 7.16664 | 63.18454 | 39 | 35 | 23 | 51 | 18 | 19 | 55 | 1375 | 30 | 2206
3.2048 | 1.9198 | 0.6035 | 0.0351 | 0.1368 | 0.0989 | 0.1018 | 0.0061 | 0.0649 | 0.0194 | 0.0041 | 0.0007 | 0.0001 | 0.0264 | 0.0081 | 0.0018 | 1209.1 | 1187.002 | 1134.27 | 1137.728 | 1140.602 | 1088.537 | 6.331736 | 62.06717 | 47 | 31 | 22 | 63 | 19 | 21 | 63 | 1359 | 30 | 2216
3.1338 | 1.8978 | 0.5976 | 0.0368 | 0.1391 | 0.0974 | 0.1005 | 0.0058 | 0.0685 | 0.0199 | 0.004 | 0.0006 | 0.0001 | 0.0264 | 0.008 | 0.0016 | 1210.093 | 1180.412 | 1132.702 | 1137.187 | 1139.159 | 1087.689 | 6.457692 | 63.22625 | 42 | 30 | 28 | 54 | 24 | 16 | 57 | 1359 | 30 | 2196
3.1728 | 1.9 | 0.596 | 0.0362 | 0.1417 | 0.0965 | 0.0958 | 0.0059 | 0.0726 | 0.0205 | 0.004 | 0.0006 | 0.0001 | 0.0262 | 0.0082 | 0.0017 | 1210.649 | 1184.539 | 1132.984 | 1136.049 | 1139.649 | 1088.473 | 6.664258 | 63.56806 | 43 | 30 | 23 | 62 | 16 | 25 | 57 | 1364 | 30 | 2200
3.1835 | 1.8886 | 0.593 | 0.0366 | 0.1347 | 0.0962 | 0.0936 | 0.0059 | 0.073 | 0.0204 | 0.0036 | 0.0006 | 0.0001 | 0.0259 | 0.0081 | 0.0016 | 1207.451 | 1183.461 | 1132.298 | 1136.691 | 1139.69 | 1088.498 | 7.391518 | 63.17849 | 43 | 27 | 21 | 58 | 18 | 19 | 57 | 1359 | 30 | 2204
3.2126 | 1.9071 | 0.5973 | 0.0343 | 0.1329 | 0.0962 | 0.0965 | 0.0056 | 0.0741 | 0.0206 | 0.0036 | 0.0004 | 0.0001 | 0.025 | 0.0082 | 0.0016 | 1209.362 | 1185.181 | 1134.593 | 1139.119 | 1141.594 | 1087.104 | 7.001033 | 61.15647 | 36 | 26 | 17 | 51 | 22 | 18 | 51 | 1362 | 30 | 2196
3.1976 | 1.8822 | 0.5876 | 0.0362 | 0.137 | 0.0956 | 0.0982 | 0.006 | 0.0751 | 0.0202 | 0.0033 | 0.0006 | 0.0001 | 0.0261 | 0.0081 | 0.0017 | 1207.672 | 1181.332 | 1129.312 | 1133.579 | 1137.683 | 1084.553 | 8.370489 | 63.64558 | 35 | 38 | 21 | 52 | 18 | 21 | 50 | 1353 | 30 | 2200
3.2163 | 1.7519 | 0.5928 | 0.0363 | 0.1329 | 0.0832 | 0.0644 | 0.0049 | 0.0677 | 0.0192 | 0.0036 | 0.0006 | 0.0001 | 0.0255 | 0.0092 | 0.0017 | 1210.277 | 1184.952 | 1136.988 | 1141.254 | 1144.515 | 1091.659 | 7.52691 | 61.78599 | 46 | 28 | 26 | 62 | 21 | 22 | 60 | 1355 | 30 | 2216
3.1687 | 1.7274 | 0.5998 | 0.0358 | 0.1326 | 0.0832 | 0.0611 | 0.0049 | 0.0703 | 0.0195 | 0.0041 | 0.0006 | 0.0001 | 0.0252 | 0.0093 | 0.0017 | 1213.284 | 1182.735 | 1132.64 | 1137.251 | 1139.146 | 1088.409 | 6.50603 | 64.57965 | 41 | 28 | 23 | 53 | 21 | 14 | 54 | 1355 | 27.5 | 2214
3.2008 | 1.8082 | 0.6147 | 0.0326 | 0.129 | 0.0816 | 0.0566 | 0.0041 | 0.0702 | 0.0205 | 0.0041 | 0.0005 | 0.0001 | 0.023 | 0.0095 | 0.0017 | 1213.696 | 1183.828 | 1128.989 | 1132.864 | 1135.622 | 1085.409 | 6.632805 | 66.02892 | 35 | 40 | 26 | 59 | 19 | 19 | 49 | 1372 | 27.5 | 2208
3.1676 | 1.8036 | 0.6249 | 0.0346 | 0.1337 | 0.0806 | 0.0589 | 0.004 | 0.0734 | 0.021 | 0.0042 | 0.0006 | 0.0001 | 0.0243 | 0.0091 | 0.0019 | 1212.347 | 1178.899 | 1127.89 | 1130.757 | 1133.574 | 1077.813 | 5.684013 | 62.77711 | 33 | 45 | 24 | 49 | 14 | 17 | 50 | 1349 | 27.5 | 2214
3.1884 | 1.8079 | 0.628 | 0.0344 | 0.1292 | 0.0854 | 0.0611 | 0.0047 | 0.0735 | 0.0217 | 0.0052 | 0.0007 | 0.0001 | 0.0248 | 0.0092 | 0.002 | 1238.992 | 1217.222 | 1131.551 | 1136.174 | 1139.423 | 1083.399 | 7.87169 | 69.05249 | 42 | 37 | 6 | 81 | 20 | 19 | 59 | 1349 | 27.5 | 2216
3.2705 | 1.8388 | 0.637 | 0.0341 | 0.1225 | 0.0862 | 0.0621 | 0.0045 | 0.0736 | 0.0218 | 0.0043 | 0.0005 | 0.0001 | 0.0243 | 0.0094 | 0.0019 | 1208.376 | 1178.493 | 1130.033 | 1134.967 | 1138.673 | 1091.399 | 8.640089 | 66.97275 | 42 | 32 | 24 | 52 | 21 | 21 | 55 | 1349 | 27.5 | 2190
3.2448 | 1.8014 | 0.6127 | 0.0347 | 0.1226 | 0.0848 | 0.0706 | 0.0045 | 0.0753 | 0.0208 | 0.0042 | 0.0007 | 0.0001 | 0.0247 | 0.0091 | 0.0018 | 1205.346 | 1181.952 | 1130.849 | 1134.478 | 1138.458 | 1085.2 | 7.6097 | 62.00537 | 40 | 38 | 20 | 59 | 18 | 23 | 55 | 1342 | 30 | 2198
3.1663 | 1.8762 | 0.6041 | 0.0401 | 0.1296 | 0.0825 | 0.0783 | 0.007 | 0.0803 | 0.0223 | 0.0043 | 0.0007 | 0.0001 | 0.0264 | 0.0091 | 0.0019 | 1204.67 | 1177.631 | 1134.281 | 1137.952 | 1141.792 | 1087.177 | 7.510772 | 59.90896 | 41 | 31 | 21 | 43 | 14 | 22 | 55 | 1355 | 30 | 2186
3.1804 | 1.8711 | 0.6059 | 0.0401 | 0.1335 | 0.0823 | 0.0783 | 0.0071 | 0.0804 | 0.0222 | 0.0047 | 0.0008 | 0.0001 | 0.0265 | 0.0091 | 0.0019 | 1211.407 | 1178.598 | 1134.45 | 1138.969 | 1141.453 | 1118.724 | 7.003143 | 80 | 7 | 14 | 30 | 52 | 19 | 10 | 8 | 1344 | 30 | 2188
3.2089 | 1.8939 | 0.6167 | 0.0415 | 0.1323 | 0.0815 | 0.0783 | 0.0069 | 0.0786 | 0.0218 | 0.0041 | 0.0008 | 0.0001 | 0.0266 | 0.0092 | 0.0018 | 1209.159 | 1180.654 | 1131.661 | 1136.275 | 1139.537 | 1088.174 | 7.875738 | 64.05531 | 44 | 32 | 31 | 62 | 21 | 21 | 59 | 1350 | 30 | 2196
3.2106 | 1.8651 | 0.6253 | 0.0407 | 0.1341 | 0.0817 | 0.0853 | 0.0065 | 0.0783 | 0.0212 | 0.004 | 0.0006 | 0.0001 | 0.0261 | 0.009 | 0.0017 | 1204.023 | 1173.892 | 1132.206 | 1135.547 | 1138.725 | 1087.173 | 6.518699 | 61.46073 | 18 | 9 | 26 | 54 | 18 | 22 | 23 | 1354 | 30 | 2198
3.154 | 1.8489 | 0.6114 | 0.0392 | 0.1375 | 0.0809 | 0.0843 | 0.0063 | 0.0762 | 0.021 | 0.0044 | 0.0008 | 0.0001 | 0.0255 | 0.0088 | 0.0017 | 1204.427 | 1177.494 | 1131.409 | 1135.157 | 1138.261 | 1088.41 | 6.851865 | 62.93752 | 40 | 26 | 24 | 56 | 17 | 23 | 53 | 1346 | 30 | 2200
3.2034 | 1.8657 | 0.6197 | 0.0405 | 0.1361 | 0.0816 | 0.0868 | 0.0065 | 0.0778 | 0.021 | 0.004 | 0.0006 | 0.0001 | 0.0258 | 0.0089 | 0.0017 | 1206.089 | 1183.15 | 1131.915 | 1135.922 | 1138.631 | 1086.939 | 6.71545 | 62.25261 | 45 | 27 | 23 | 62 | 21 | 19 | 58 | 1347 | 30 | 2208
3.1611 | 1.8677 | 0.6098 | 0.0403 | 0.1366 | 0.0799 | 0.0851 | 0.0062 | 0.077 | 0.0207 | 0.0032 | 0.0005 | 0.0001 | 0.0254 | 0.0089 | 0.0018 | 1205.205 | 1176.906 | 1131.595 | 1135.406 | 1138.515 | 1088.615 | 6.920028 | 63.13502 | 43 | 27 | 27 | 61 | 18 | 21 | 56 | 1355 | 30 | 2192
3.2488 | 1.8875 | 0.626 | 0.0413 | 0.1406 | 0.0792 | 0.0846 | 0.0063 | 0.0781 | 0.0208 | 0.0031 | 0.0008 | 0.0001 | 0.0251 | 0.0089 | 0.0017 | 1204.824 | 1180.418 | 1132.586 | 1136.198 | 1138.811 | 1089.477 | 6.224836 | 62.62606 | 45 | 25 | 23 | 63 | 20 | 20 | 57 | 1357 | 28.75 | 2192
3.2428 | 1.8685 | 0.6243 | 0.0405 | 0.142 | 0.0781 | 0.0852 | 0.0061 | 0.0775 | 0.0209 | 0.003 | 0.0008 | 0.0001 | 0.0249 | 0.009 | 0.0017 | 1204.761 | 1180.64 | 1134.663 | 1138.494 | 1140.795 | 1088.801 | 6.132467 | 60.45041 | 45 | 26 | 21 | 49 | 20 | 20 | 59 | 1358 | 28.75 | 2196
3.2327 | 1.8822 | 0.6177 | 0.0411 | 0.14 | 0.0779 | 0.0858 | 0.0061 | 0.0779 | 0.0209 | 0.0029 | 0.0007 | 0.0001 | 0.0246 | 0.0091 | 0.0018 | 1203.455 | 1181.342 | 1132.692 | 1136.697 | 1140.237 | 1091.65 | 7.545271 | 63.29149 | 45 | 29 | 22 | 57 | 19 | 24 | 59 | 1356 | 28.75 | 2206
3.2275 | 1.8544 | 0.6182 | 0.0402 | 0.1404 | 0.0766 | 0.0856 | 0.0058 | 0.0789 | 0.0216 | 0.0027 | 0.0007 | 0.0001 | 0.0242 | 0.0092 | 0.0017 | 1203.56 | 1174.911 | 1130.574 | 1134.975 | 1138.101 | 1078.971 | 7.526384 | 58.58114 | 35 | 41 | 23 | 45 | 17 | 17 | 54 | 1350 | 28.75 | 2198
3.2246 | 1.8239 | 0.6135 | 0.04 | 0.1412 | 0.0753 | 0.0843 | 0.0057 | 0.0789 | 0.0216 | 0.0027 | 0.0007 | 0.0001 | 0.0239 | 0.0091 | 0.0016 | 1203.329 | 1176.982 | 1132.779 | 1136.466 | 1139.468 | 1084.552 | 6.688923 | 59.39674 | 39 | 29 | 18 | 44 | 16 | 17 | 53 | 1358 | 28.75 | 2202
3.2696 | 1.8325 | 0.6184 | 0.0403 | 0.1413 | 0.0753 | 0.0836 | 0.0056 | 0.0779 | 0.0217 | 0.0025 | 0.0007 | 0.0001 | 0.0238 | 0.0091 | 0.0016 | 1203.853 | 1178.271 | 1132.252 | 1137.095 | 1139.933 | 1086.222 | 7.681659 | 60.86939 | 42 | 34 | 22 | 50 | 19 | 18 | 57 | 1349 | 28.75 | 2182
3.1864 | 1.8872 | 0.6351 | 0.0387 | 0.1399 | 0.0827 | 0.0877 | 0.0061 | 0.0756 | 0.0202 | 0.0032 | 0.0006 | 0.0001 | 0.0266 | 0.0095 | 0.0018 | 1204.532 | 1179.911 | 1131.18 | 1135.47 | 1138.881 | 1085.783 | 7.700774 | 61.77094 | 40 | 30 | 21 | 53 | 19 | 19 | 54 | 1346 | 30 | 2198
3.1453 | 1.8982 | 0.6306 | 0.0393 | 0.1398 | 0.0824 | 0.0905 | 0.006 | 0.0751 | 0.0208 | 0.0032 | 0.0005 | 0.0001 | 0.026 | 0.0095 | 0.0017 | 1203.529 | 1179.728 | 1131.33 | 1135.305 | 1138.354 | 1087.661 | 7.024546 | 62.31191 | 41 | 33 | 20 | 56 | 19 | 21 | 55 | 1354 | 30 | 2202
3.1083 | 1.8759 | 0.6212 | 0.0398 | 0.1342 | 0.0823 | 0.0924 | 0.0061 | 0.0751 | 0.0207 | 0.0032 | 0.0006 | 0.0001 | 0.026 | 0.0094 | 0.0017 | 1205.109 | 1174.704 | 1130.847 | 1135.48 | 1138.573 | 1081.905 | 7.725995 | 60.2757 | 34 | 35 | 22 | 42 | 18 | 16 | 50 | 1344 | 30 | 2196
3.1779 | 1.9354 | 0.628 | 0.0388 | 0.1375 | 0.0823 | 0.0919 | 0.0061 | 0.0754 | 0.0213 | 0.0029 | 0.0006 | 0.0001 | 0.0256 | 0.0097 | 0.0016 | 1204.968 | 1182.251 | 1131.465 | 1136.029 | 1138.68 | 1087.109 | 7.21528 | 62.36498 | 41 | 36 | 22 | 61 | 23 | 20 | 56 | 1355 | 30 | 2192
3.4189 | 1.9387 | 0.6282 | 0.0364 | 0.1183 | 0.0848 | 0.0851 | 0.0063 | 0.0791 | 0.0235 | 0.0026 | 0.0003 | 0.0001 | 0.024 | 0.0104 | 0.0016 | 1205.79 | 1182.375 | 1133.949 | 1138.673 | 1141.86 | 1090.654 | 7.910207 | 62.39602 | 43 | 27 | 20 | 57 | 21 | 18 | 56 | 1349 | 30 | 2208
3.1724 | 1.8895 | 0.6351 | 0.0395 | 0.1364 | 0.082 | 0.0904 | 0.0062 | 0.0759 | 0.0218 | 0.0032 | 0.0007 | 0.0001 | 0.0263 | 0.0097 | 0.0016 | 1206.04 | 1180.521 | 1136.18 | 1140.445 | 1144.316 | 1092.321 | 8.135946 | 61.43268 | 44 | 30 | 24 | 54 | 19 | 23 | 59 | 1346 | 30 | 2200
3.1639 | 1.9223 | 0.6303 | 0.0377 | 0.135 | 0.0823 | 0.0888 | 0.0061 | 0.0749 | 0.0222 | 0.0033 | 0.0006 | 0.0001 | 0.0256 | 0.0099 | 0.0016 | 1206.131 | 1180.926 | 1135.371 | 1138.747 | 1140.923 | 1088.448 | 5.552216 | 60.12811 | 40 | 24 | 19 | 54 | 19 | 19 | 53 | 1357 | 30 | 2192
3.1283 | 1.8934 | 0.6205 | 0.039 | 0.1381 | 0.0817 | 0.0897 | 0.0063 | 0.0751 | 0.0222 | 0.0028 | 0.0006 | 0.0001 | 0.0263 | 0.0097 | 0.0016 | 1209.246 | 1181.649 | 1131.555 | 1135.642 | 1139.037 | 1085.615 | 7.482393 | 62.84153 | 39 | 37 | 26 | 57 | 18 | 20 | 55 | 1346 | 30 | 2194
3.1538 | 1.9065 | 0.6304 | 0.0389 | 0.1402 | 0.0816 | 0.09 | 0.0062 | 0.0749 | 0.0221 | 0.0026 | 0.0006 | 0.0001 | 0.0265 | 0.0098 | 0.0016 | 1208.108 | 1186.014 | 1133.563 | 1136.405 | 1138.82 | 1087.759 | 5.257392 | 61.94069 | 46 | 26 | 19 | 68 | 19 | 20 | 59 | 1354 | 30 | 2208
3.2012 | 1.9018 | 0.6329 | 0.0388 | 0.139 | 0.0814 | 0.0886 | 0.0062 | 0.0762 | 0.0218 | 0.0025 | 0.0007 | 0.0001 | 0.026 | 0.0098 | 0.0015 | 1209.168 | 1180.557 | 1136.287 | 1140.135 | 1142.356 | 1088.505 | 6.06977 | 60.40072 | 41 | 31 | 21 | 42 | 18 | 15 | 56 | 1348 | 27.5 | 2186
3.1722 | 1.8855 | 0.6258 | 0.0399 | 0.1383 | 0.0808 | 0.0891 | 0.006 | 0.0762 | 0.0216 | 0.0017 | 0.0007 | 0.0001 | 0.026 | 0.0097 | 0.0015 | 1209.769 | 1184.752 | 1132.61 | 1135.886 | 1139.379 | 1087.863 | 6.768427 | 63.29384 | 43 | 29 | 25 | 63 | 17 | 23 | 57 | 1348 | 28.75 | 2200
3.1766 | 1.8988 | 0.6298 | 0.0392 | 0.1408 | 0.0791 | 0.0859 | 0.0058 | 0.077 | 0.0213 | 0.0019 | 0.0008 | 0.0001 | 0.0257 | 0.0096 | 0.0014 | 1209.104 | 1185.597 | 1133.362 | 1137.792 | 1140.134 | 1089.304 | 6.772543 | 63.22388 | 41 | 26 | 20 | 58 | 22 | 18 | 54 | 1338 | 27.5 | 2208
3.1803 | 1.9387 | 0.629 | 0.0387 | 0.1398 | 0.0777 | 0.0834 | 0.0057 | 0.0778 | 0.021 | 0.0024 | 0.0007 | 0.0001 | 0.0251 | 0.0097 | 0.0015 | 1209.591 | 1185.524 | 1134.102 | 1137.071 | 1140.368 | 1089.957 | 6.266271 | 63.10069 | 43 | 25 | 25 | 63 | 18 | 24 | 55 | 1347 | 28.75 | 2210
3.1683 | 1.9151 | 0.6248 | 0.0388 | 0.1438 | 0.0763 | 0.0836 | 0.0056 | 0.0807 | 0.0206 | 0.0027 | 0.0008 | 0.0001 | 0.0253 | 0.0095 | 0.0014 | 1209.44 | 1183.023 | 1133.658 | 1137.617 | 1140.097 | 1088.864 | 6.438556 | 62.84972 | 44 | 25 | 26 | 63 | 22 | 20 | 57 | 1347 | 28.75 | 2206
3.1878 | 1.8716 | 0.6164 | 0.0382 | 0.1483 | 0.0741 | 0.079 | 0.0052 | 0.0821 | 0.02 | 0.0027 | 0.0006 | 0.0001 | 0.0241 | 0.0092 | 0.0013 | 1207.235 | 1178.491 | 1133.493 | 1137.591 | 1141.036 | 1093.118 | 7.543038 | 64.61977 | 45 | 28 | 24 | 50 | 18 | 21 | 58 | 1346 | 28.75 | 2200
3.1834 | 1.864 | 0.6133 | 0.0388 | 0.14 | 0.0764 | 0.0828 | 0.0052 | 0.083 | 0.0204 | 0.0027 | 0.0008 | 0.0001 | 0.0239 | 0.0093 | 0.0013 | 1203.933 | 1179.421 | 1131.763 | 1135.96 | 1139.363 | 1087.147 | 7.60058 | 61.79708 | 40 | 35 | 22 | 53 | 19 | 20 | 55 | 1346 | 27.5 | 2202
3.2133 | 1.8642 | 0.628 | 0.0392 | 0.1403 | 0.0823 | 0.0917 | 0.0049 | 0.0829 | 0.0198 | 0.0024 | 0.0009 | 0.0001 | 0.0234 | 0.0094 | 0.0013 | 1205.414 | 1175.141 | 1130.816 | 1135.135 | 1138.329 | 1079.771 | 7.512942 | 59.37328 | 37 | 48 | 24 | 45 | 16 | 17 | 56 | 1343 | 28.75 | 2198
3.2054 | 1.8508 | 0.6028 | 0.0482 | 0.13 | 0.0729 | 0.0774 | 0.0049 | 0.0751 | 0.0238 | 0.0036 | 0.0005 | 0.0001 | 0.0243 | 0.0092 | 0.0013 | 1199.609 | 1174.686 | 1131.874 | 1137.283 | 1139.832 | 1089.887 | 7.95727 | 61.73289 | 43 | 33 | 24 | 55 | 26 | 19 | 57 | 1346 | 29.75 | 2182
3.1884 | 1.8574 | 0.5985 | 0.0479 | 0.1288 | 0.0729 | 0.0779 | 0.005 | 0.075 | 0.0237 | 0.0035 | 0.0004 | 0.0001 | 0.0245 | 0.0092 | 0.0014 | 1203.094 | 1179.426 | 1136.505 | 1139.948 | 1142.39 | 1088.369 | 5.884209 | 58.04219 | 42 | 25 | 18 | 48 | 21 | 19 | 56 | 1348 | 29.75 | 2186
3.1962 | 1.8429 | 0.5968 | 0.0481 | 0.136 | 0.0723 | 0.0783 | 0.0051 | 0.0764 | 0.023 | 0.0037 | 0.0005 | 0.0001 | 0.0247 | 0.0091 | 0.0014 | 1204.307 | 1179.081 | 1132.127 | 1135.918 | 1138.782 | 1086.763 | 6.655381 | 61.40694 | 42 | 32 | 23 | 57 | 19 | 19 | 57 | 1352 | 28.75 | 2178
3.1654 | 1.8777 | 0.603 | 0.0462 | 0.1307 | 0.072 | 0.0769 | 0.0049 | 0.0758 | 0.023 | 0.0043 | 0.0004 | 0.0001 | 0.0242 | 0.0094 | 0.0014 | 1202.559 | 1179.11 | 1134.513 | 1139.304 | 1141.615 | 1089.896 | 7.102204 | 60.39768 | 45 | 26 | 20 | 49 | 19 | 15 | 59 | 1353 | 29.75 | 2188
3.183 | 1.8173 | 0.5917 | 0.0462 | 0.1307 | 0.0716 | 0.0784 | 0.0051 | 0.0766 | 0.0221 | 0.0032 | 0.0003 | 0.0001 | 0.0252 | 0.009 | 0.0013 | 1203.241 | 1181.717 | 1131.751 | 1135.316 | 1137.947 | 1089.318 | 6.195991 | 62.75305 | 44 | 28 | 22 | 69 | 22 | 20 | 56 | 1355 | 29.75 | 2180
3.1811 | 1.8299 | 0.6 | 0.0459 | 0.1295 | 0.0717 | 0.0782 | 0.005 | 0.0762 | 0.0219 | 0.003 | 0.0003 | 0.0001 | 0.0253 | 0.0091 | 0.0013 | 1207.715 | 1179.659 | 1136.854 | 1139.821 | 1142.104 | 1088.998 | 5.249997 | 59.68893 | 44 | 25 | 27 | 58 | 21 | 22 | 59 | 1350 | 29.75 | 2186
3.1795 | 1.8107 | 0.6102 | 0.0461 | 0.1315 | 0.0713 | 0.078 | 0.0049 | 0.0753 | 0.0225 | 0.0038 | 0.0003 | 0.0001 | 0.0255 | 0.0091 | 0.0013 | 1204.707 | 1179.046 | 1132.123 | 1135.484 | 1138.335 | 1088.065 | 6.211948 | 62.22809 | 42 | 26 | 21 | 57 | 19 | 19 | 55 | 1351 | 29.75 | 2192
3.2116 | 1.8077 | 0.6135 | 0.0469 | 0.128 | 0.0713 | 0.0785 | 0.0049 | 0.0751 | 0.0225 | 0.0048 | 0.0004 | 0.0001 | 0.0259 | 0.0092 | 0.0014 | 1205.376 | 1181.614 | 1132.602 | 1136.271 | 1138.281 | 1090.266 | 5.679087 | 63.2211 | 42 | 29 | 23 | 67 | 23 | 19 | 55 | 1351 | 29.75 | 2184
3.2139 | 1.7874 | 0.5912 | 0.0446 | 0.126 | 0.0691 | 0.0756 | 0.0047 | 0.0719 | 0.0212 | 0.0036 | 0.0002 | 0.0001 | 0.0253 | 0.0089 | 0.0014 | 1207.62 | 1183.959 | 1137.518 | 1140.11 | 1142.653 | 1088.291 | 5.134627 | 58.74677 | 45 | 25 | 19 | 57 | 17 | 21 | 59 | 1340 | 29.75 | 2226
3.1757 | 1.7348 | 0.5919 | 0.0453 | 0.1349 | 0.0686 | 0.0778 | 0.0047 | 0.0713 | 0.0214 | 0.0041 | 0.0002 | 0.0001 | 0.0251 | 0.0088 | 0.0014 | 1207.595 | 1180.68 | 1134.489 | 1139.136 | 1140.768 | 1091.093 | 6.278594 | 62.75051 | 51 | 28 | 24 | 61 | 18 | 11 | 64 | 1346 | 30 | 2193
3.2057 | 1.896 | 0.6312 | 0.0382 | 0.1149 | 0.0692 | 0.066 | 0.0039 | 0.0699 | 0.0233 | 0.0033 | 0.0001 | 0.0001 | 0.0217 | 0.0099 | 0.0015 | 1208.932 | 1180.9 | 1130.396 | 1134.632 | 1137.604 | 1088.373 | 7.208341 | 65.14337 | 37 | 31 | 25 | 57 | 19 | 18 | 50 | 1348 | 28.75 | 2224
3.2399 | 1.7443 | 0.593 | 0.0476 | 0.135 | 0.0663 | 0.0738 | 0.0048 | 0.0755 | 0.0203 | 0.0025 | 0.0004 | 0.0001 | 0.0254 | 0.0089 | 0.0015 | 1209.632 | 1182.281 | 1131.585 | 1135.949 | 1138.758 | 1084.443 | 7.173713 | 62.34381 | 38 | 32 | 20 | 50 | 18 | 16 | 53 | 1355 | 28.75 | 2200
3.2653 | 1.7234 | 0.5795 | 0.0577 | 0.1321 | 0.0754 | 0.0796 | 0.0088 | 0.0688 | 0.0203 | 0.0026 | 0.0007 | 0.0001 | 0.0311 | 0.0141 | 0.0023 | 1205.236 | 1177.537 | 1130.688 | 1133.841 | 1136.094 | 1090.541 | 5.406552 | 64.99723 | 35 | 36 | 24 | 58 | 19 | 20 | 47 | 1343 | 30 | 2212
3.2904 | 1.7615 | 0.5644 | 0.0527 | 0.1342 | 0.0696 | 0.0764 | 0.0074 | 0.0786 | 0.0189 | 0.002 | 0.0007 | 0.0001 | 0.0281 | 0.0138 | 0.002 | 1202.91 | 1179.459 | 1133.221 | 1137.175 | 1140.056 | 1090.081 | 6.83575 | 61.76525 | 39 | 26 | 17 | 48 | 17 | 18 | 51 | 1350 | 30 | 2194
3.2733 | 1.7512 | 0.5688 | 0.0523 | 0.133 | 0.0694 | 0.0763 | 0.0073 | 0.078 | 0.0191 | 0.002 | 0.0007 | 0.0001 | 0.0283 | 0.0137 | 0.002 | 1203.844 | 1183.002 | 1131.598 | 1135.52 | 1138.402 | 1090.871 | 6.803518 | 63.94966 | 42 | 29 | 22 | 66 | 21 | 21 | 54 | 1341 | 30 | 2188
3.2633 | 1.7451 | 0.565 | 0.0516 | 0.131 | 0.0693 | 0.0757 | 0.0073 | 0.0781 | 0.019 | 0.0018 | 0.0007 | 0.0001 | 0.0279 | 0.0137 | 0.002 | 1204.566 | 1178.37 | 1133.523 | 1137.091 | 1139.927 | 1088.117 | 6.404269 | 61.00775 | 45 | 25 | 23 | 56 | 18 | 18 | 58 | 1350 | 30 | 2178
3.2391 | 1.7646 | 0.571 | 0.0507 | 0.129 | 0.0692 | 0.0756 | 0.007 | 0.0778 | 0.0192 | 0.0025 | 0.0006 | 0.0001 | 0.0278 | 0.0138 | 0.002 | 1202.917 | 1175.793 | 1132.361 | 1135.847 | 1138.462 | 1089.63 | 6.100288 | 62.28056 | 40 | 27 | 23 | 54 | 18 | 19 | 52 | 1346 | 30 | 2174
3.2497 | 1.737 | 0.5696 | 0.0508 | 0.132 | 0.0696 | 0.0757 | 0.007 | 0.0783 | 0.019 | 0.0021 | 0.0007 | 0.0001 | 0.0279 | 0.0135 | 0.002 | 1204.691 | 1179.755 | 1133.318 | 1136.398 | 1138.818 | 1087.111 | 5.500032 | 60.70204 | 44 | 23 | 21 | 56 | 19 | 19 | 56 | 1355 | 30 | 2180
3.2294 | 1.7484 | 0.5633 | 0.0476 | 0.124 | 0.0706 | 0.0725 | 0.0068 | 0.0772 | 0.0193 | 0.0027 | 0.0007 | 0.0001 | 0.0264 | 0.0136 | 0.0019 | 1202.979 | 1180.747 | 1131.006 | 1134.136 | 1136.493 | 1091.08 | 5.487135 | 64.31958 | 42 | 29 | 21 | 69 | 22 | 17 | 53 | 1355 | 30 | 2190
3.2137 | 1.7065 | 0.5614 | 0.0484 | 0.1305 | 0.0706 | 0.0745 | 0.007 | 0.0771 | 0.0187 | 0.0023 | 0.0007 | 0.0001 | 0.0272 | 0.0133 | 0.0019 | 1204.703 | 1179.946 | 1133.113 | 1135.743 | 1139.005 | 1087.404 | 5.891927 | 61.03203 | 39 | 24 | 21 | 53 | 14 | 22 | 52 | 1350 | 30 | 2186
3.2443 | 1.7391 | 0.5672 | 0.0466 | 0.1278 | 0.0705 | 0.0731 | 0.0068 | 0.0776 | 0.0185 | 0.0031 | 0.0008 | 0.0001 | 0.0263 | 0.0133 | 0.0018 | 1206.085 | 1182.346 | 1133.052 | 1136.325 | 1138.674 | 1088.217 | 5.621675 | 61.96148 | 47 | 26 | 25 | 63 | 19 | 18 | 60 | 1349 | 30 | 2188
3.2074 | 1.6889 | 0.5594 | 0.0479 | 0.1312 | 0.0727 | 0.0755 | 0.0068 | 0.0779 | 0.0183 | 0.002 | 0.0008 | 0.0001 | 0.0272 | 0.0129 | 0.0017 | 1204.632 | 1179.273 | 1134.365 | 1139.913 | 1141.215 | 1081.94 | 6.849956 | 57.27136 | 39 | 29 | 25 | 56 | 21 | 8 | 69 | 1353 | 30 | 2198
3.1954 | 1.7233 | 0.5583 | 0.0476 | 0.1315 | 0.0733 | 0.075 | 0.0065 | 0.0762 | 0.0184 | 0.002 | 0.0008 | 0.0001 | 0.0265 | 0.0129 | 0.0017 | 1205.561 | 1178.025 | 1135.432 | 1138.906 | 1142.159 | 1091.28 | 6.727614 | 61.36558 | 40 | 24 | 20 | 48 | 18 | 22 | 53 | 1355 | 30 | 2202
3.1595 | 1.7629 | 0.5607 | 0.0472 | 0.1323 | 0.0715 | 0.0745 | 0.0063 | 0.0746 | 0.0185 | 0.0022 | 0.0007 | 0.0001 | 0.0263 | 0.0131 | 0.0017 | 1203.294 | 1180.803 | 1132.834 | 1135.873 | 1139.37 | 1088.496 | 6.536278 | 61.37717 | 42 | 26 | 21 | 60 | 17 | 23 | 55 | 1348 | 30 | 2196
3.1716 | 1.7784 | 0.5661 | 0.0462 | 0.1379 | 0.0706 | 0.0738 | 0.0062 | 0.0722 | 0.0185 | 0.0022 | 0.0005 | 0.0001 | 0.0262 | 0.013 | 0.0016 | 1204.811 | 1179.375 | 1131.968 | 1135.786 | 1138.507 | 1089.037 | 6.538689 | 62.91824 | 39 | 26 | 23 | 55 | 20 | 20 | 51 | 1351 | 30 | 2174
3.1701 | 1.8188 | 0.5676 | 0.0459 | 0.138 | 0.071 | 0.0784 | 0.0063 | 0.072 | 0.0188 | 0.0023 | 0.0006 | 0.0001 | 0.0264 | 0.0132 | 0.0017 | 1200.275 | 1174.215 | 1133.201 | 1136.989 | 1140.881 | 1087.646 | 7.679547 | 59.55278 | 38 | 27 | 20 | 43 | 15 | 21 | 51 | 1356 | 27.5 | 2188
3.141 | 1.9004 | 0.5995 | 0.0436 | 0.1206 | 0.0704 | 0.071 | 0.0082 | 0.0821 | 0.0193 | 0.0033 | 0.0003 | 0.0001 | 0.026 | 0.0124 | 0.0015 | 1207.996 | 1182.114 | 1139.446 | 1142.58 | 1144.6 | 1089.638 | 5.15361 | 57.91773 | 44 | 24 | 21 | 48 | 19 | 18 | 58 | 1355 | 30 | 2176
3.2141 | 1.9173 | 0.5881 | 0.043 | 0.1345 | 0.0664 | 0.0701 | 0.0082 | 0.0813 | 0.0194 | 0.0008 | 0.0006 | 0.0001 | 0.0254 | 0.0124 | 0.0014 | 1208.213 | 1181.32 | 1132.021 | 1136.861 | 1139.611 | 1088.747 | 7.590037 | 63.77724 | 42 | 29 | 28 | 62 | 23 | 18 | 57 | 1347 | 30 | 2184
3.2094 | 1.9528 | 0.5961 | 0.0419 | 0.1405 | 0.0654 | 0.0715 | 0.0077 | 0.0789 | 0.0195 | 0.0011 | 0.0004 | 0.0001 | 0.024 | 0.0125 | 0.0014 | 1204.797 | 1178.452 | 1131.319 | 1136.667 | 1140.761 | 1091.806 | 9.442275 | 65.02986 | 43 | 34 | 23 | 51 | 20 | 22 | 58 | 1357 | 30 | 2190
3.1942 | 1.9641 | 0.5978 | 0.0467 | 0.1368 | 0.0722 | 0.0717 | 0.0087 | 0.0746 | 0.0199 | 0.0023 | 0.0007 | 0.0001 | 0.0296 | 0.0126 | 0.0015 | 1202.715 | 1179.916 | 1133.893 | 1137.654 | 1140.841 | 1089.721 | 6.947588 | 60.90751 | 40 | 28 | 19 | 49 | 19 | 20 | 53 | 1358 | 30 | 2186
3.2213 | 1.9945 | 0.6043 | 0.0463 | 0.1357 | 0.0708 | 0.0729 | 0.0082 | 0.0756 | 0.0199 | 0.0026 | 0.0006 | 0.0001 | 0.0278 | 0.0128 | 0.0015 | 1201.139 | 1175.283 | 1137.421 | 1140.916 | 1143.487 | 1091.831 | 6.066602 | 58.29222 | 45 | 28 | 23 | 44 | 20 | 20 | 59 | 1348 | 28.75 | 2176
3.1664 | 1.9235 | 0.5833 | 0.0455 | 0.1356 | 0.0694 | 0.0699 | 0.0081 | 0.0785 | 0.0195 | 0.0016 | 0.0006 | 0.0001 | 0.0276 | 0.0126 | 0.0015 | 1204.551 | 1184.415 | 1136.619 | 1139.461 | 1142.703 | 1090.409 | 6.084331 | 59.51574 | 49 | 26 | 22 | 65 | 18 | 25 | 63 | 1348 | 28.75 | 2196
3.1644 | 1.8958 | 0.5782 | 0.0462 | 0.1347 | 0.0691 | 0.0687 | 0.0086 | 0.0805 | 0.0192 | 0.0013 | 0.0006 | 0.0001 | 0.0272 | 0.0126 | 0.0015 | 1204.693 | 1180.024 | 1135.404 | 1139.404 | 1142.563 | 1091.26 | 7.158521 | 61.08301 | 42 | 25 | 20 | 50 | 19 | 20 | 55 | 1351 | 28.75 | 2192
3.1914 | 1.8953 | 0.5857 | 0.0457 | 0.1326 | 0.0691 | 0.0677 | 0.0088 | 0.0796 | 0.019 | 0.0015 | 0.0007 | 0.0001 | 0.0269 | 0.0127 | 0.0015 | 1205.292 | 1180.411 | 1134.733 | 1138.795 | 1141.628 | 1090.367 | 6.894544 | 61.39543 | 43 | 27 | 25 | 55 | 20 | 21 | 56 | 1342 | 28.75 | 2235
3.1824 | 1.901 | 0.5812 | 0.0459 | 0.1297 | 0.0679 | 0.0657 | 0.0094 | 0.079 | 0.0188 | 0.0013 | 0.0005 | 0.0001 | 0.0257 | 0.0129 | 0.0014 | 1203.9 | 1176.156 | 1135.308 | 1139.72 | 1142.972 | 1089.034 | 7.663106 | 59.71427 | 42 | 26 | 25 | 48 | 20 | 20 | 56 | 1342 | 28.75 | 2198
3.1811 | 1.8872 | 0.5827 | 0.0461 | 0.1326 | 0.0697 | 0.0657 | 0.0087 | 0.08 | 0.0188 | 0.001 | 0.0007 | 0.0001 | 0.0258 | 0.013 | 0.0015 | 1205.857 | 1184.637 | 1135.244 | 1138.463 | 1141.39 | 1089.312 | 6.146045 | 60.58888 | 47 | 26 | 24 | 66 | 20 | 23 | 61 | 1352 | 28.75 | 2200
3.1927 | 1.8718 | 0.5815 | 0.0445 | 0.1365 | 0.0749 | 0.0643 | 0.0086 | 0.0801 | 0.0188 | 0.0011 | 0.0004 | 0.0001 | 0.0254 | 0.013 | 0.0015 | 1203.299 | 1184.038 | 1133.808 | 1137.425 | 1141.466 | 1091.333 | 7.658796 | 62.06465 | 46 | 27 | 17 | 58 | 19 | 25 | 60 | 1342 | 28.75 | 2194
3.3138 | 1.9562 | 0.5944 | 0.0439 | 0.1387 | 0.0633 | 0.0685 | 0.0093 | 0.0741 | 0.0189 | 0.0001 | 0.0002 | 0.0001 | 0.0237 | 0.0126 | 0.0014 | 1201.427 | 1176.567 | 1131.347 | 1135.505 | 1138.783 | 1084.849 | 7.436879 | 60.11476 | 39 | 30 | 22 | 53 | 18 | 19 | 53 | 1350 | 29.75 | 2180
3.2012 | 1.9283 | 0.6154 | 0.0427 | 0.134 | 0.0646 | 0.0684 | 0.0118 | 0.0718 | 0.0192 | 0.0001 | 0.0004 | 0.0001 | 0.0252 | 0.0129 | 0.0015 | 1200.142 | 1176.321 | 1136.185 | 1139.513 | 1142.173 | 1088.431 | 5.987832 | 57.25225 | 41 | 25 | 19 | 44 | 19 | 19 | 55 | 1349 | 29.75 | 2178
3.1798 | 1.8727 | 0.621 | 0.0434 | 0.136 | 0.0642 | 0.0697 | 0.0135 | 0.0721 | 0.0192 | 0.0001 | 0.0007 | 0.0001 | 0.0245 | 0.0129 | 0.0015 | 1202.128 | 1180.178 | 1132.076 | 1136.027 | 1138.889 | 1088.648 | 6.812859 | 61.73121 | 43 | 28 | 20 | 61 | 21 | 20 | 56 | 1345 | 29.75 | 2186
3.1611 | 1.8409 | 0.5954 | 0.044 | 0.1374 | 0.0638 | 0.0706 | 0.0138 | 0.0724 | 0.0183 | 0.0001 | 0.0005 | 0.0001 | 0.0248 | 0.0125 | 0.0015 | 1202.905 | 1179.479 | 1137.367 | 1140.881 | 1142.381 | 1119.01 | 5.014757 | 78.11913 | 8 | 16 | 19 | 50 | 22 | 11 | 10 | 1348 | 29.75 | 2182
3.1683 | 1.8922 | 0.5976 | 0.041 | 0.1251 | 0.064 | 0.0683 | 0.0136 | 0.072 | 0.0186 | 0.0001 | 0.0004 | 0.0001 | 0.0237 | 0.0128 | 0.0015 | 1204.65 | 1178.751 | 1134.945 | 1138.552 | 1141.408 | 1089.593 | 6.463441 | 60.5831 | 47 | 27 | 25 | 58 | 20 | 20 | 62 | 1352 | 29.75 | 2180
3.1408 | 1.8427 | 0.6075 | 0.0426 | 0.1341 | 0.064 | 0.0712 | 0.0137 | 0.0723 | 0.0181 | 0.0001 | 0.0003 | 0.0001 | 0.0248 | 0.0127 | 0.0015 | 1204.862 | 1182.229 | 1135.084 | 1139.186 | 1141.476 | 1090.465 | 6.391783 | 60.99586 | 43 | 26 | 20 | 59 | 22 | 19 | 57 | 1340 | 29.75 | 2184
3.1142 | 1.8035 | 0.5887 | 0.0424 | 0.1366 | 0.0636 | 0.0711 | 0.013 | 0.071 | 0.0177 | 0.0001 | 0.0004 | 0.0001 | 0.0249 | 0.0124 | 0.0014 | 1205.292 | 1179.123 | 1136.468 | 1139.667 | 1141.717 | 1113.969 | 5.249707 | 75.36416 | 9 | 12 | 20 | 47 | 21 | 12 | 11 | 1339 | 29.75 | 2202
3.1487 | 1.8113 | 0.5952 | 0.0418 | 0.1269 | 0.0671 | 0.078 | 0.0115 | 0.0696 | 0.0174 | 0.0001 | 0.0006 | 0.0001 | 0.0263 | 0.0122 | 0.0015 | 1207.824 | 1181.943 | 1132.239 | 1135.905 | 1138.793 | 1086.575 | 6.553777 | 62.33909 | 41 | 24 | 19 | 52 | 18 | 18 | 54 | 1349 | 29.75 | 2220
3.1027 | 1.7941 | 0.5929 | 0.0429 | 0.1253 | 0.0673 | 0.0784 | 0.0112 | 0.0716 | 0.0174 | 0.0001 | 0.0007 | 0.0001 | 0.0268 | 0.012 | 0.0016 | 1207.558 | 1182.26 | 1130.45 | 1134.569 | 1137.663 | 1089.326 | 7.212875 | 65.21776 | 34 | 25 | 18 | 52 | 17 | 18 | 45 | 1349 | 29.75 | 2210
3.0769 | 1.8639 | 0.6072 | 0.0414 | 0.1296 | 0.0685 | 0.0788 | 0.0097 | 0.0701 | 0.0176 | 0.0001 | 0.0006 | 0.0001 | 0.0273 | 0.0115 | 0.0016 | 1208.135 | 1182.04 | 1131.242 | 1135.998 | 1138.312 | 1087.006 | 7.070557985 | 63.48037 | 40 | 27 | 22 | 58 | 21 | 15 | 53 | 1352 | 29.75 | 2192
3.1427 | 1.9254 | 0.6068 | 0.0401 | 0.1278 | 0.0706 | 0.0812 | 0.0101 | 0.07 | 0.0175 | 0.0001 | 0.0004 | 0.0001 | 0.0275 | 0.0118 | 0.0016 | 1208.379 | 1182.763 | 1132.731 | 1136.85 | 1140.153 | 1087.158 | 7.422008 | 62.40476 | 39 | 28 | 22 | 56 | 18 | 19 | 53 | 1351 | 29.75 | 2208
3.1616 | 2.0576 | 0.6075 | 0.0395 | 0.126 | 0.0706 | 0.0793 | 0.0081 | 0.0682 | 0.0183 | 0.0001 | 0.0006 | 0.0001 | 0.026 | 0.0124 | 0.0016 | 1208.594 | 1181.92 | 1134.624 | 1138.115 | 1141.248 | 1088.115 | 6.623904 | 61.39666 | 42 | 25 | 20 | 51 | 15 | 21 | 56 | 1350 | 29.75 | 2200
3.151 | 1.9472 | 0.5744 | 0.0424 | 0.1338 | 0.0696 | 0.0818 | 0.0087 | 0.0684 | 0.0178 | 0.0001 | 0.0007 | 0.0001 | 0.0268 | 0.0119 | 0.0016 | 1209.42 | 1181.627 | 1134.192 | 1138.109 | 1140.886 | 1089.672 | 6.694095 | 62.82192 | 41 | 28 | 22 | 55 | 19 | 21 | 54 | 1351 | 29.75 | 2188
3.1647 | 1.927 | 0.5828 | 0.0428 | 0.1348 | 0.0692 | 0.0828 | 0.0088 | 0.0683 | 0.0168 | 0.0001 | 0.0007 | 0.0001 | 0.0273 | 0.0118 | 0.0016 | 1209.515 | 1177.923 | 1131.697 | 1136.416 | 1139.632 | 1079.48 | 7.934893 | 59.84425 | 32 | 43 | 22 | 40 | 15 | 14 | 50 | 1349 | 29.75 | 2190
3.1193 | 1.9096 | 0.5776 | 0.0423 | 0.1365 | 0.0683 | 0.0812 | 0.0084 | 0.0627 | 0.017 | 0.0001 | 0.0005 | 0.0001 | 0.0268 | 0.0118 | 0.0016 | 1207.65 | 1180.565 | 1134.874 | 1138.994 | 1141.892 | 1084.686 | 7.018347 | 59.18448 | 37 | 42 | 22 | 44 | 17 | 17 | 54 | 1351 | 29.75 | 2210
3.1343 | 1.9556 | 0.5796 | 0.0392 | 0.1261 | 0.0681 | 0.0781 | 0.0079 | 0.0625 | 0.0177 | 0.0001 | 0.0005 | 0.0001 | 0.0255 | 0.0121 | 0.0016 | 1203.487 | 1174.98 | 1135.185 | 1139.618 | 1142.504 | 1082.84 | 7.319155 | 56.61307 | 36 | 42 | 23 | 37 | 17 | 17 | 54 | 1352 | 29.75 | 2206
3.1705 | 1.8994 | 0.5949 | 0.0424 | 0.1425 | 0.0682 | 0.0791 | 0.0079 | 0.0687 | 0.0186 | 0.0001 | 0.0006 | 0.0001 | 0.026 | 0.012 | 0.0016 | 1206.258 | 1179.386 | 1132.908 | 1137.071 | 1140.12 | 1088.546 | 7.211564 | 62.31261 | 39 | 27 | 23 | 54 | 19 | 19 | 53 | 1347 | 29.75 | 2206
3.1487 | 1.9217 | 0.5886 | 0.0417 | 0.1344 | 0.0681 | 0.0802 | 0.0076 | 0.068 | 0.018 | 0.0001 | 0.0006 | 0.0001 | 0.026 | 0.012 | 0.0016 | 1209.593 | 1182.999 | 1136.206 | 1139.914 | 1142.397 | 1089.897 | 6.190913 | 61.3111 | 42 | 27 | 22 | 51 | 20 | 19 | 56 | 1349 | 30 | 2198
3.1789 | 1.9065 | 0.5828 | 0.041 | 0.1322 | 0.0739 | 0.0904 | 0.0077 | 0.0694 | 0.0182 | 0.0001 | 0.0007 | 0.0001 | 0.0277 | 0.0119 | 0.0016 | 1208.723 | 1181.738 | 1132.192 | 1136.024 | 1139.939 | 1089.101 | 7.747114 | 63.97765 | 39 | 32 | 24 | 56 | 17 | 21 | 53 | 1356 | 30 | 2204
3.1883 | 1.9485 | 0.5919 | 0.0406 | 0.1309 | 0.0767 | 0.0925 | 0.0076 | 0.0692 | 0.0185 | 0.0001 | 0.0007 | 0.0001 | 0.028 | 0.012 | 0.0016 | 1209.256 | 1186.21 | 1132.445 | 1136.895 | 1139.979 | 1089.912 | 7.534208 | 64.36118 | 41 | 30 | 20 | 59 | 19 | 18 | 54 | 1356 | 30 | 2198
3.1559 | 1.9081 | 0.5802 | 0.0424 | 0.1338 | 0.0728 | 0.0873 | 0.0082 | 0.0714 | 0.0186 | 0.0001 | 0.0007 | 0.0001 | 0.0271 | 0.0122 | 0.0015 | 1209.56 | 1180.513 | 1131.521 | 1135.482 | 1138.808 | 1082.96 | 7.286618 | 61.64206 | 36 | 37 | 22 | 48 | 15 | 17 | 51 | 1357 | 30 | 2200
3.1939 | 1.9608 | 0.5925 | 0.0421 | 0.1325 | 0.0722 | 0.0848 | 0.0078 | 0.0728 | 0.0191 | 0.0001 | 0.0007 | 0.0001 | 0.0264 | 0.0124 | 0.0015 | 1207.199 | 1185.617 | 1131.801 | 1135.82 | 1139.395 | 1088.421 | 7.594349 | 63.47825 | 40 | 32 | 20 | 67 | 19 | 22 | 55 | 1357 | 30 | 2200
3.1701 | 1.9646 | 0.5705 | 0.0412 | 0.1327 | 0.07 | 0.0803 | 0.0075 | 0.0733 | 0.02 | 0.0001 | 0.0005 | 0.0001 | 0.0247 | 0.0125 | 0.0014 | 1207.56 | 1185.066 | 1133.391 | 1137.464 | 1140.394 | 1087.476 | 7.002888 | 61.76428 | 41 | 30 | 23 | 61 | 20 | 21 | 56 | 1357 | 28.75 | 2238
3.2051 | 1.9864 | 0.5713 | 0.0418 | 0.1294 | 0.0705 | 0.0811 | 0.0075 | 0.0736 | 0.02 | 0.0001 | 0.0006 | 0.0001 | 0.0247 | 0.0125 | 0.0015 | 1207.608 | 1182.106 | 1135.079 | 1138.449 | 1141.376 | 1088.429 | 6.297594 | 60.85754 | 41 | 27 | 23 | 53 | 17 | 23 | 56 | 1350 | 28.75 | 2192
3.2239 | 1.9637 | 0.5758 | 0.0407 | 0.1276 | 0.0715 | 0.0832 | 0.0072 | 0.0731 | 0.0202 | 0.0001 | 0.0005 | 0.0001 | 0.0243 | 0.0125 | 0.0015 | 1208.446 | 1182.398 | 1133.788 | 1137.543 | 1140.6 | 1087.8 | 6.812655 | 61.88241 | 43 | 37 | 26 | 58 | 19 | 23 | 59 | 1342 | 30 | 2200
3.18 | 1.9333 | 0.5703 | 0.0423 | 0.1325 | 0.0727 | 0.0908 | 0.0074 | 0.0746 | 0.0197 | 0.0001 | 0.0003 | 0.0001 | 0.0251 | 0.0122 | 0.0015 | 1208.763 | 1179.281 | 1134.641 | 1138.379 | 1142.072 | 1092.862 | 7.43103 | 63.95322 | 44 | 35 | 27 | 52 | 18 | 24 | 59 | 1351 | 28.75 | 2172
3.1966 | 1.9857 | 0.5818 | 0.0412 | 0.1303 | 0.0754 | 0.095 | 0.0072 | 0.0753 | 0.0197 | 0.0001 | 0.0006 | 0.0001 | 0.0253 | 0.0122 | 0.0015 | 1208.769 | 1181.967 | 1134.978 | 1138.597 | 1141.245 | 1090.766 | 6.266878 | 62.53283 | 42 | 26 | 21 | 52 | 21 | 19 | 55 | 1345 | 28.75 | 2192
3.1547 | 1.9993 | 0.6003 | 0.0401 | 0.1334 | 0.0806 | 0.1101 | 0.0076 | 0.0779 | 0.0184 | 0.0001 | 0.0008 | 0.0001 | 0.0288 | 0.0115 | 0.0016 | 1207.946 | 1183.954 | 1138.128 | 1140.982 | 1143.102 | 1068.385 | 4.974719 | 50.02735 | 9 | 34 | 23 | 60 | 19 | 15 | 65 | 1351 | 28.75 | 2204
3.1835 | 1.9924 | 0.5776 | 0.0401 | 0.1315 | 0.0786 | 0.1076 | 0.0074 | 0.0777 | 0.0184 | 0.0001 | 0.0007 | 0.0001 | 0.0281 | 0.0116 | 0.0016 | 1207.442 | 1181.896 | 1134.428 | 1137.783 | 1140.745 | 1088.199 | 6.317385 | 61.23152 | 43 | 28 | 24 | 57 | 18 | 22 | 57 | 1355 | 28.75 | 2204
3.1383 | 1.9984 | 0.6063 | 0.0382 | 0.1313 | 0.0805 | 0.1097 | 0.0078 | 0.0772 | 0.0179 | 0.0001 | 0.0007 | 0.0001 | 0.0299 | 0.0113 | 0.0016 | 1207.39 | 1178.329 | 1132.631 | 1137.133 | 1140.176 | 1083.471 | 7.545355 | 60.32888 | 37 | 37 | 25 | 47 | 18 | 17 | 54 | 1355 | 28.75 | 2202
3.215 | 1.9566 | 0.5895 | 0.0397 | 0.1304 | 0.0865 | 0.1171 | 0.0196 | 0.0737 | 0.0166 | 0.0001 | 0.0008 | 0.0001 | 0.0294 | 0.0114 | 0.0016 | 1204.048 | 1179.939 | 1136.19 | 1142.116 | 1145.396 | 1093.261 | 9.206478 | 61.25087 | 36 | 26 | 18 | 45 | 24 | 18 | 49 | 1357 | 28.75 | 2196
3.2176 | 1.9858 | 0.5893 | 0.0389 | 0.1303 | 0.0858 | 0.1125 | 0.0202 | 0.0729 | 0.0171 | 0.0001 | 0.0006 | 0.0001 | 0.028 | 0.0118 | 0.0017 | 1205.364 | 1181.083 | 1132.62 | 1136.386 | 1139.292 | 1087.834 | 6.671312 | 61.89365 | 40 | 26 | 20 | 54 | 18 | 19 | 53 | 1354 | 28.75 | 2198
3.2473 | 2.0214 | 0.5889 | 0.038 | 0.1231 | 0.0832 | 0.1053 | 0.0195 | 0.0733 | 0.0176 | 0.0001 | 0.0006 | 0.0001 | 0.0264 | 0.0123 | 0.0017 | 1207.177 | 1180.063 | 1132.22 | 1136.787 | 1139.71 | 1084.251 | 7.489816 | 60.97698 | 37 | 34 | 20 | 50 | 18 | 15 | 54 | 1349 | 28.75 | 2202
3.2218 | 1.9694 | 0.567 | 0.0407 | 0.1245 | 0.0805 | 0.101 | 0.0197 | 0.0739 | 0.0182 | 0.0001 | 0.0007 | 0.0001 | 0.0265 | 0.0122 | 0.0017 | 1208.027 | 1176.211 | 1131.356 | 1135.81 | 1139.005 | 1078.77 | 7.648922 | 59.31665 | 30 | 46 | 21 | 38 | 14 | 14 | 49 | 1354 | 28.75 | 2182
3.1702 | 1.8953 | 0.6417 | 0.0446 | 0.1346 | 0.0692 | 0.0729 | 0.0065 | 0.0745 | 0.0227 | 0.0001 | 0.0003 | 0.0001 | 0.0257 | 0.0128 | 0.0012 | 1203.775 | 1177.225 | 1133.014 | 1137.254 | 1140.326 | 1086.804 | 7.311862 | 60.49501 | 41 | 29 | 23 | 50 | 19 | 18 | 55 | 1344 | 29.75 | 2186
3.2241 | 1.9 | 0.6462 | 0.0452 | 0.1327 | 0.0698 | 0.0755 | 0.0067 | 0.0767 | 0.0224 | 0.0001 | 0.0005 | 0.0001 | 0.0269 | 0.0127 | 0.0012 | 1205.212 | 1175.705 | 1131.948 | 1136.362 | 1139.647 | 1082.464 | 7.699142 | 59.68712 | 35 | 41 | 24 | 42 | 16 | 17 | 52 | 1345 | 29.75 | 2176
3.135 | 1.9387 | 0.6363 | 0.0451 | 0.1888 | 0.0695 | 0.0727 | 0.0094 | 0.0886 | 0.0206 | 0.0021 | 0.0005 | 0.0015 | 0.0282 | 0.0124 | 0.0006 | 1207.802 | 1179.325 | 1133.735 | 1137.705 | 1140.227 | 1084.88 | 6.492205 | 60.25514 | 36 | 32 | 19 | 40 | 16 | 16 | 50 | 1344 | 29.75 | 2188
3.1519 | 1.9072 | 0.6452 | 0.0445 | 0.1346 | 0.0694 | 0.0746 | 0.0064 | 0.0762 | 0.0223 | 0.0001 | 0.0003 | 0.0001 | 0.0261 | 0.0129 | 0.0013 | 1208.592 | 1179.207 | 1132.875 | 1135.526 | 1139.751 | 1084.545 | 6.876851 | 61.03902 | 35 | 30 | 19 | 40 | 9 | 21 | 49 | 1341 | 29.75 | 2190
3.1141 | 1.9168 | 0.6321 | 0.0459 | 0.1808 | 0.0666 | 0.0714 | 0.0085 | 0.0835 | 0.0202 | 0.0028 | 0.0005 | 0.0015 | 0.0277 | 0.0122 | 0.0006 | 1208.793 | 1183.357 | 1132.377 | 1136.179 | 1139.557 | 1087.879 | 7.179235 | 63.19821 | 38 | 33 | 20 | 49 | 18 | 18 | 51 | 1348 | 29.75 | 2200
3.0703 | 1.9122 | 0.6289 | 0.0456 | 0.1828 | 0.0661 | 0.0703 | 0.0082 | 0.0846 | 0.0204 | 0.004 | 0.0005 | 0.0015 | 0.0269 | 0.0125 | 0.0005 | 1209.836 | 1183.734 | 1133.782 | 1137.076 | 1140.538 | 1089.34 | 6.756734548 | 63.11772 | 42 | 29 | 19 | 55 | 16 | 22 | 55 | 1345 | 29.75 | 2202
3.1112 | 1.8861 | 0.6276 | 0.0439 | 0.1838 | 0.0655 | 0.071 | 0.0081 | 0.083 | 0.02 | 0.0028 | 0.0005 | 0.0015 | 0.0271 | 0.0123 | 0.0005 | 1210.559 | 1178.603 | 1131.38 | 1135.543 | 1138.827 | 1083.346 | 7.446784 | 62.24133 | 32 | 35 | 22 | 42 | 16 | 16 | 47 | 1350 | 29.75 | 2176
3.145 | 1.9161 | 0.6284 | 0.0453 | 0.1754 | 0.0657 | 0.0722 | 0.008 | 0.0838 | 0.0204 | 0.0035 | 0.0005 | 0.0015 | 0.0268 | 0.0129 | 0.001 | 1209.585 | 1181.141 | 1134.452 | 1137.924 | 1141.223 | 1087.993 | 6.771116 | 61.79121 | 39 | 28 | 23 | 50 | 12 | 24 | 53 | 1345 | 29.75 | 2180
3.7055 | 1.8321 | 0.6193 | 0.0464 | 0.178 | 0.0649 | 0.0721 | 0.008 | 0.0887 | 0.0197 | 0.003 | 0.0005 | 0.0015 | 0.0267 | 0.0126 | 0.0007 | 1211.41 | 1184.241 | 1136.664 | 1139.926 | 1143.453 | 1091.736 | 6.788686 | 62.45833 | 41 | 27 | 24 | 58 | 16 | 25 | 55 | 1349 | 29.75 | 2200
3.1503 | 1.9027 | 0.6169 | 0.0436 | 0.175 | 0.0647 | 0.0711 | 0.0081 | 0.0894 | 0.0198 | 0.0025 | 0.0005 | 0.0015 | 0.0258 | 0.0127 | 0.0009 | 1205.317 | 1180.286 | 1133.842 | 1138.349 | 1141.194 | 1086.628 | 7.352028 | 60.22029 | 43 | 33 | 24 | 51 | 19 | 17 | 59 | 1345 | 29.75 | 2190
3.1961 | 1.8522 | 0.6114 | 0.0371 | 0.1305 | 0.0657 | 0.0715 | 0.0082 | 0.0897 | 0.0203 | 0.0022 | 0.0006 | 0.0015 | 0.0262 | 0.0122 | 0.0006 | 1207.455 | 1180.982 | 1138.006 | 1141.267 | 1143.971 | 1089.038 | 5.96505 | 58.64746 | 41 | 31 | 22 | 43 | 17 | 19 | 56 | 1349 | 29.75 | 2186
3.1807 | 1.9131 | 0.6197 | 0.0447 | 0.1352 | 0.0653 | 0.0712 | 0.0057 | 0.0767 | 0.0232 | 0.0042 | 0.0005 | 0.0001 | 0.0234 | 0.0126 | 0.0013 | 1206.282 | 1178.077 | 1132.625 | 1136.261 | 1139.375 | 1081.53 | 6.750503 | 59.04277 | 35 | 37 | 17 | 38 | 14 | 16 | 51 | 1347 | 29.75 | 2176
3.1536 | 1.9038 | 0.6311 | 0.0455 | 0.1386 | 0.0656 | 0.0711 | 0.0055 | 0.0789 | 0.0235 | 0.0041 | 0.0009 | 0.0001 | 0.0233 | 0.0128 | 0.0014 | 1207.049 | 1180.642 | 1134.675 | 1138.053 | 1140.561 | 1090.358 | 5.886206 | 62.02252 | 42 | 26 | 23 | 55 | 19 | 19 | 55 | 1353 | 29.75 | 2176
3.1716 | 1.8536 | 0.6169 | 0.044 | 0.1382 | 0.0646 | 0.0704 | 0.0055 | 0.0796 | 0.0225 | 0.0032 | 0.0008 | 0.0001 | 0.0234 | 0.0126 | 0.0013 | 1204.865 | 1181.846 | 1135.286 | 1138.005 | 1140.978 | 1088.232 | 5.692296 | 59.65596 | 44 | 27 | 21 | 59 | 17 | 22 | 58 | 1355 | 29.75 | 2184
3.1694 | 1.8503 | 0.606 | 0.0448 | 0.1415 | 0.0639 | 0.0699 | 0.0056 | 0.0809 | 0.022 | 0.0036 | 0.0008 | 0.0001 | 0.0233 | 0.0126 | 0.0013 | 1207.167 | 1183.425 | 1133.978 | 1137.383 | 1140.112 | 1089.564 | 6.133391 | 62.23379 | 45 | 30 | 26 | 65 | 20 | 23 | 59 | 1354 | 29.25 | 2188
3.1933 | 1.8846 | 0.6136 | 0.0451 | 0.1429 | 0.0654 | 0.0718 | 0.0063 | 0.0828 | 0.0218 | 0.0031 | 0.0009 | 0.0001 | 0.0241 | 0.0132 | 0.0013 | 1203.556 | 1177.158 | 1136.601 | 1139.869 | 1142.58 | 1089.824 | 5.979148 | 58.87095 | 45 | 27 | 23 | 50 | 19 | 21 | 59 | 1354 | 28.75 | 2178
3.1982 | 1.8724 | 0.6016 | 0.0456 | 0.1445 | 0.0668 | 0.0768 | 0.0066 | 0.084 | 0.0218 | 0.0028 | 0.0009 | 0.0001 | 0.0249 | 0.0132 | 0.0013 | 1200.761 | 1174.85 | 1135.496 | 1139.654 | 1142.334 | 1089.359 | 6.838113 | 58.58552 | 41 | 26 | 22 | 44 | 20 | 20 | 55 | 1352 | 30 | 2178
3.1696 | 1.9058 | 0.6271 | 0.0429 | 0.1451 | 0.0727 | 0.0749 | 0.0071 | 0.0824 | 0.0225 | 0.0024 | 0.0008 | 0.0001 | 0.0261 | 0.0128 | 0.0018 | 1203.037 | 1177.998 | 1132.284 | 1136.324 | 1140.055 | 1088.801 | 7.771519 | 61.93603 | 38 | 29 | 21 | 56 | 20 | 23 | 52 | 1348 | 30 | 2188
3.1332 | 1.8942 | 0.6092 | 0.0422 | 0.1454 | 0.0712 | 0.0741 | 0.007 | 0.0835 | 0.0219 | 0.0022 | 0.0006 | 0.0001 | 0.0261 | 0.0126 | 0.0017 | 1203.241 | 1179.079 | 1129.977 | 1134.482 | 1138.134 | 1087.079 | 8.156947 | 63.0706 | 42 | 31 | 23 | 60 | 20 | 20 | 56 | 1343 | 30 | 2190
3.1408 | 1.9136 | 0.6153 | 0.0419 | 0.1428 | 0.0713 | 0.0739 | 0.0072 | 0.0849 | 0.0224 | 0.0025 | 0.0007 | 0.0001 | 0.0261 | 0.0128 | 0.0018 | 1204.488 | 1174.788 | 1131.74 | 1136.287 | 1139.365 | 1088.512 | 7.624905 | 62.72668 | 40 | 29 | 24 | 47 | 19 | 19 | 53 | 1351 | 30 | 2188
3.1712 | 1.8965 | 0.613 | 0.0434 | 0.143 | 0.0719 | 0.0756 | 0.0075 | 0.0856 | 0.0226 | 0.0027 | 0.0007 | 0.0001 | 0.0266 | 0.0127 | 0.0017 | 1203.656 | 1176.577 | 1130.342 | 1134.844 | 1138.404 | 1085.075 | 8.061599 | 61.82578 | 37 | 38 | 22 | 51 | 16 | 19 | 52 | 1351 | 30 | 2202
3.1801 | 1.8854 | 0.5943 | 0.0436 | 0.1405 | 0.0702 | 0.0724 | 0.0069 | 0.0835 | 0.0223 | 0.0021 | 0.0007 | 0.0001 | 0.0254 | 0.0127 | 0.0017 | 1201.232 | 1176.687 | 1134.687 | 1138.031 | 1141.187 | 1088.76 | 6.500071 | 59.16587 | 42 | 30 | 22 | 49 | 17 | 25 | 57 | 1343 | 30 | 2192
3.1861 | 1.8968 | 0.5999 | 0.0423 | 0.1384 | 0.0708 | 0.0702 | 0.0068 | 0.082 | 0.0226 | 0.0022 | 0.0007 | 0.0001 | 0.0247 | 0.013 | 0.0018 | 1201.266 | 1175.312 | 1133.594 | 1137.76 | 1140.939 | 1088.576 | 7.344993 | 60.05206 | 42 | 35 | 26 | 49 | 20 | 21 | 57 | 1347 | 28.75 | 2174
3.1518 | 1.8893 | 0.5979 | 0.0438 | 0.1394 | 0.0709 | 0.0705 | 0.0068 | 0.0815 | 0.0225 | 0.0022 | 0.0008 | 0.0001 | 0.0249 | 0.013 | 0.0017 | 1199.831 | 1175.524 | 1133.78 | 1137.659 | 1140.348 | 1086.811 | 6.567692 | 58.44185 | 38 | 26 | 19 | 44 | 19 | 19 | 52 | 1350 | 28.5 | 2168
3.2282 | 1.9176 | 0.5983 | 0.0441 | 0.1331 | 0.066 | 0.0719 | 0.0063 | 0.0819 | 0.0206 | 0.0026 | 0.0007 | 0.0001 | 0.0241 | 0.0127 | 0.0017 | 1198.786 | 1176.598 | 1133.26 | 1137.305 | 1140.487 | 1087.634 | 7.22695 | 58.95183 | 43 | 30 | 21 | 53 | 21 | 23 | 57 | 1352 | 30 | 2192
3.274 | 1.9132 | 0.5921 | 0.0426 | 0.1345 | 0.0656 | 0.0718 | 0.0064 | 0.0824 | 0.0202 | 0.0019 | 0.0007 | 0.0001 | 0.0239 | 0.0125 | 0.0017 | 1197.359 | 1174.611 | 1133.953 | 1137.702 | 1140.579 | 1089.488 | 6.625933 | 58.77975 | 44 | 26 | 22 | 54 | 21 | 22 | 57 | 1348 | 30 | 2192
3.2323 | 1.8617 | 0.5933 | 0.0431 | 0.1328 | 0.0645 | 0.0709 | 0.0062 | 0.0823 | 0.0199 | 0.0021 | 0.0008 | 0.0001 | 0.0237 | 0.0124 | 0.0016 | 1195.181 | 1170.874 | 1135.167 | 1139.837 | 1142.458 | 1087.563 | 7.290753 | 55.76545 | 39 | 29 | 20 | 39 | 23 | 18 | 53 | 1352 | 30 | 2184
3.1848 | 1.7674 | 0.6291 | 0.0401 | 0.1339 | 0.066 | 0.0702 | 0.0062 | 0.0828 | 0.0174 | 0.002 | 0.0005 | 0.0001 | 0.0256 | 0.0121 | 0.0017 | 1194.904 | 1173.533 | 1134.698 | 1138.601 | 1144.12 | 1091.809 | 9.422389 | 58.39871 | 40 | 30 | 21 | 52 | 17 | 31 | 54 | 1343 | 28.75 | 2198
3.1854 | 1.8022 | 0.6168 | 0.0412 | 0.1295 | 0.0644 | 0.0695 | 0.006 | 0.0784 | 0.0174 | 0.0023 | 0.0007 | 0.0001 | 0.0257 | 0.012 | 0.0017 | 1205.324 | 1176.465 | 1129.093 | 1133.148 | 1136.322 | 1079.862 | 7.228419 | 60.75958 | 36 | 44 | 21 | 49 | 18 | 19 | 53 | 1357 | 31.25 | 2204
3.2061 | 1.8283 | 0.611 | 0.0405 | 0.1289 | 0.0645 | 0.0691 | 0.0061 | 0.0795 | 0.0177 | 0.0043 | 0.0006 | 0.0001 | 0.0259 | 0.0119 | 0.0016 | 1138.256 | 1138.256 | 1138.256 | 1140.412 | 1141.847 | 1083.279 | 3.590916 | 0 | 31 | 24 | 0 | 0 | 15 | 15 | 49 | 1357 | 28.75 | 2210
3.2238 | 1.8222 | 0.6129 | 0.041 | 0.1322 | 0.067 | 0.0739 | 0.0069 | 0.0828 | 0.0173 | 0.0025 | 0.0006 | 0.0001 | 0.0289 | 0.0117 | 0.0016 | 1206.99 | 1175.237 | 1130.699 | 1136.178 | 1139.194 | 1088.091 | 8.494304 | 64.16457 | 39 | 33 | 28 | 52 | 22 | 19 | 53 | 1340 | 28.75 | 2196
3.196 | 1.8443 | 0.6115 | 0.0393 | 0.1354 | 0.0679 | 0.0736 | 0.0069 | 0.0829 | 0.0175 | 0.002 | 0.0004 | 0.0001 | 0.0292 | 0.0117 | 0.0016 | 1204.484 | 1179.476 | 1132.972 | 1136.531 | 1139.424 | 1085.159 | 6.452467 | 59.93042 | 36 | 31 | 19 | 47 | 17 | 19 | 50 | 1344 | 28.75 | 2200
3.1952 | 1.8329 | 0.6227 | 0.0384 | 0.1316 | 0.0708 | 0.0772 | 0.0072 | 0.085 | 0.0181 | 0.0019 | 0.0005 | 0.0001 | 0.0315 | 0.0114 | 0.0015 | 1204.51 | 1178.46 | 1138.337 | 1140.013 | 1141.355 | 1083.86 | 3.017464 | 54.84678 | 32 | 24 | 15 | 37 | 15 | 19 | 45 | 1355 | 28.75 | 2220
3.1824 | 1.8562 | 0.6103 | 0.0384 | 0.1331 | 0.0715 | 0.0809 | 0.0078 | 0.0872 | 0.0177 | 0.0021 | 0.0007 | 0.0001 | 0.033 | 0.0113 | 0.0015 | 1203.277 | 1176.218 | 1134.717 | 1137.969 | 1140.867 | 1087.584 | 6.149432 | 59.2602 | 35 | 24 | 16 | 37 | 16 | 19 | 47 | 1350 | 28.75 | 2196
3.169 | 1.8276 | 0.6077 | 0.0372 | 0.1297 | 0.072 | 0.0843 | 0.0081 | 0.0882 | 0.0175 | 0.0016 | 0.0007 | 0.0001 | 0.0343 | 0.0112 | 0.0015 | 1206.304 | 1183.742 | 1131.94 | 1137.238 | 1140.197 | 1086.305 | 8.256291 | 61.9704 | 39 | 31 | 17 | 50 | 20 | 18 | 54 | 1351 | 28.75 | 2220
3.1545 | 1.8256 | 0.6076 | 0.0377 | 0.1302 | 0.0717 | 0.0843 | 0.0081 | 0.088 | 0.0175 | 0.0014 | 0.0007 | 0.0001 | 0.0342 | 0.0112 | 0.0015 | 1207.471 | 1180.318 | 1133.084 | 1136.449 | 1139.586 | 1090.204 | 6.502323 | 63.43426 | 42 | 27 | 22 | 54 | 18 | 21 | 54 | 1347 | 28.75 | 2204
3.184 | 1.8403 | 0.6013 | 0.0372 | 0.1285 | 0.0738 | 0.0871 | 0.0085 | 0.086 | 0.0168 | 0.002 | 0.0006 | 0.0001 | 0.0352 | 0.0112 | 0.0015 | 1216.837 | 1185.553 | 1131.075 | 1135.24 | 1138.242 | 1084.313 | 7.16745 | 64.71486 | 36 | 39 | 27 | 56 | 18 | 17 | 52 | 1349 | 30 | 2188
3.1586 | 1.7623 | 0.588 | 0.0368 | 0.1317 | 0.075 | 0.0925 | 0.0091 | 0.0886 | 0.0162 | 0.002 | 0.0009 | 0.0001 | 0.0362 | 0.0108 | 0.0014 | 1208.84 | 1182.896 | 1134.218 | 1137.601 | 1141.024 | 1089.09 | 6.805962 | 62.31434 | 41 | 25 | 21 | 54 | 17 | 21 | 54 | 1355 | 30 | 2194
3.1661 | 1.7791 | 0.5988 | 0.0354 | 0.1368 | 0.0759 | 0.0924 | 0.0093 | 0.0876 | 0.0159 | 0.002 | 0.0007 | 0.0001 | 0.037 | 0.0108 | 0.0014 | 1210.074 | 1181.237 | 1131.46 | 1136.24 | 1140.34 | 1084.015 | 8.879495 | 62.36283 | 40 | 47 | 26 | 54 | 18 | 21 | 59 | 1351 | 30 | 2210
3.1863 | 1.8158 | 0.5832 | 0.0359 | 0.1331 | 0.0746 | 0.0932 | 0.0093 | 0.0917 | 0.0164 | 0.0019 | 0.0007 | 0.0001 | 0.0371 | 0.0108 | 0.0014 | 1209.26 | 1181.608 | 1132.768 | 1136.878 | 1139.303 | 1087.563 | 6.535451 | 62.85475 | 39 | 26 | 20 | 51 | 20 | 16 | 52 | 1349 | 30 | 2212
3.1763 | 1.8348 | 0.5835 | 0.0339 | 0.1288 | 0.0755 | 0.0921 | 0.0095 | 0.0904 | 0.0165 | 0.0016 | 0.0007 | 0.0001 | 0.0376 | 0.0109 | 0.0014 | 1211.999 | 1183.611 | 1132.998 | 1136.943 | 1139.892 | 1088.688 | 6.893431 | 64.06596 | 40 | 25 | 23 | 58 | 19 | 20 | 52 | 1349 | 30 | 2204
3.1884 | 1.7602 | 0.5819 | 0.0377 | 0.1453 | 0.0786 | 0.0919 | 0.0101 | 0.092 | 0.0159 | 0.0019 | 0.0006 | 0.0001 | 0.0373 | 0.0109 | 0.0015 | 1209.711 | 1184.536 | 1135.145 | 1139.053 | 1141.496 | 1089.756 | 6.350769 | 62.16159 | 42 | 24 | 20 | 58 | 21 | 19 | 54 | 1346 | 29.75 | 2198
3.1393 | 1.8036 | 0.5818 | 0.0353 | 0.1377 | 0.0863 | 0.088 | 0.0107 | 0.0898 | 0.0162 | 0.0034 | 0.0006 | 0.0001 | 0.0394 | 0.0112 | 0.0015 | 1210.793 | 1183.251 | 1133.76 | 1137.763 | 1141.359 | 1092.662 | 7.598418 | 65.20945 | 42 | 26 | 23 | 60 | 19 | 22 | 54 | 1340 | 29.75 | 2210
3.1468 | 1.7654 | 0.5778 | 0.0374 | 0.1452 | 0.0816 | 0.0891 | 0.01 | 0.0887 | 0.0156 | 0.0018 | 0.0006 | 0.0001 | 0.0376 | 0.0106 | 0.0015 | 1211.94 | 1187.627 | 1134.423 | 1138.048 | 1141.274 | 1090.092 | 6.85066 | 63.61761 | 43 | 25 | 22 | 64 | 20 | 21 | 56 | 1355 | 29.75 | 2208
3.1802 | 1.7811 | 0.5788 | 0.0368 | 0.1464 | 0.0804 | 0.0881 | 0.01 | 0.0875 | 0.0157 | 0.0019 | 0.0007 | 0.0001 | 0.0376 | 0.0106 | 0.0015 | 1213.934 | 1182.565 | 1134.434 | 1139.004 | 1141.941 | 1091.685 | 7.506674 | 65.03124 | 46 | 29 | 28 | 58 | 22 | 20 | 59 | 1351 | 29.75 | 2206
3.1795 | 1.7841 | 0.5801 | 0.0358 | 0.1374 | 0.0798 | 0.086 | 0.0098 | 0.0879 | 0.0163 | 0.0019 | 0.0006 | 0.0001 | 0.0356 | 0.0108 | 0.0015 | 1207.12 | 1184.468 | 1136.076 | 1139.305 | 1142.369 | 1090.98 | 6.292241 | 61.17049 | 44 | 24 | 20 | 61 | 19 | 22 | 57 | 1347 | 29.75 | 2204
3.1284 | 1.7989 | 0.582 | 0.0376 | 0.1432 | 0.0785 | 0.0881 | 0.0101 | 0.0879 | 0.016 | 0.0015 | 0.0009 | 0.0001 | 0.0364 | 0.0106 | 0.0016 | 1206.222 | 1177.183 | 1137.042 | 1140.603 | 1143.768 | 1091.07 | 6.725794 | 60.07702 | 43 | 24 | 25 | 48 | 19 | 22 | 56 | 1352 | 29.75 | 2204
3.1542 | 1.847 | 0.5828 | 0.0375 | 0.1456 | 0.0773 | 0.0872 | 0.01 | 0.0864 | 0.0161 | 0.0016 | 0.0007 | 0.0001 | 0.0364 | 0.0107 | 0.0016 | 1204.633 | 1178.958 | 1135.73 | 1139.608 | 1143.024 | 1091.549 | 7.294466 | 60.93101 | 41 | 25 | 22 | 49 | 18 | 21 | 54 | 1348 | 29.75 | 2206
3.1439 | 1.9267 | 0.6029 | 0.0352 | 0.1316 | 0.0691 | 0.0689 | 0.0066 | 0.0768 | 0.0186 | 0.0023 | 0.0005 | 0.0001 | 0.0285 | 0.0109 | 0.0016 | 1198.631 | 1174.987 | 1134.671 | 1139.256 | 1142.674 | 1089.599 | 8.002952 | 58.6623 | 44 | 27 | 21 | 50 | 21 | 22 | 58 | 1348 | 30 | 2184
3.1086 | 1.8887 | 0.602 | 0.0369 | 0.1331 | 0.0685 | 0.0697 | 0.007 | 0.0805 | 0.0181 | 0.0025 | 0.0005 | 0.0001 | 0.0294 | 0.0109 | 0.0017 | 1202.671 | 1178.768 | 1134.365 | 1138.457 | 1141.543 | 1090.077 | 7.178214 | 60.66567 | 43 | 29 | 22 | 53 | 19 | 22 | 57 | 1346 | 30 | 2186
3.1051 | 1.8551 | 0.5982 | 0.0358 | 0.1313 | 0.067 | 0.0689 | 0.0068 | 0.082 | 0.0175 | 0.0017 | 0.0005 | 0.0001 | 0.0292 | 0.0107 | 0.0017 | 1205.845 | 1180.326 | 1131.925 | 1136.003 | 1139.431 | 1087.086 | 7.506015 | 62.24405 | 43 | 30 | 25 | 61 | 19 | 21 | 57 | 1352 | 30 | 2190
3.1289 | 1.8379 | 0.6008 | 0.0357 | 0.1403 | 0.0666 | 0.0702 | 0.007 | 0.0811 | 0.0174 | 0.0016 | 0.0005 | 0.0001 | 0.0294 | 0.0106 | 0.0017 | 1207.336 | 1179.361 | 1132.723 | 1136.525 | 1139.481 | 1088.108 | 6.757932 | 62.57968 | 43 | 28 | 28 | 61 | 19 | 20 | 57 | 1352 | 28.75 | 2194
3.087 | 1.8351 | 0.5992 | 0.0347 | 0.1421 | 0.0662 | 0.0688 | 0.0069 | 0.0803 | 0.0177 | 0.0017 | 0.0007 | 0.0001 | 0.0287 | 0.0108 | 0.0018 | 1209.661 | 1184.695 | 1132.814 | 1136.46 | 1139.704 | 1086.635 | 6.890091 | 62.46442 | 41 | 28 | 22 | 62 | 19 | 21 | 55 | 1357 | 28.75 | 2208
3.074 | 1.8213 | 0.5947 | 0.0358 | 0.1402 | 0.0744 | 0.0782 | 0.0066 | 0.0824 | 0.0185 | 0.0018 | 0.0006 | 0.0001 | 0.0284 | 0.0106 | 0.0019 | 1207.66 | 1179.151 | 1133.914 | 1137.325 | 1140.175 | 1090.14 | 6.260599 | 62.75152 | 45 | 29 | 28 | 63 | 19 | 22 | 59 | 1357 | 28.75 | 2208
3.0772 | 1.8398 | 0.5994 | 0.0363 | 0.1376 | 0.0757 | 0.0792 | 0.0067 | 0.0834 | 0.0186 | 0.0021 | 0.0007 | 0.0001 | 0.0291 | 0.0106 | 0.0019 | 1208.147 | 1179.491 | 1132.15 | 1136.633 | 1139.274 | 1088.487 | 7.124016 | 63.51036 | 39 | 27 | 23 | 52 | 22 | 18 | 52 | 1346 | 28.75 | 2188
3.0524 | 1.8453 | 0.597 | 0.0362 | 0.1475 | 0.0736 | 0.078 | 0.0064 | 0.0828 | 0.0184 | 0.0027 | 0.0006 | 0.0001 | 0.0279 | 0.0106 | 0.0017 | 1209.154 | 1181.741 | 1132.833 | 1136.753 | 1139.84 | 1087.055 | 7.006913 | 62.50745 | 41 | 32 | 25 | 55 | 18 | 19 | 55 | 1356 | 28.75 | 2208
3.0611 | 1.8529 | 0.6152 | 0.0361 | 0.144 | 0.0711 | 0.0769 | 0.0059 | 0.0824 | 0.0183 | 0.0036 | 0.0003 | 0.0001 | 0.0267 | 0.0109 | 0.0017 | 1210.307 | 1183.427 | 1135.301 | 1138.809 | 1141.265 | 1087.994 | 5.964805 | 61.32373 | 43 | 28 | 24 | 61 | 20 | 20 | 58 | 1358 | 28.75 | 2220
3.0306 | 1.8788 | 0.6202 | 0.037 | 0.1404 | 0.0702 | 0.0785 | 0.0058 | 0.0828 | 0.0182 | 0.0019 | 0.0006 | 0.0001 | 0.0261 | 0.0111 | 0.0017 | 1210.706 | 1184.536 | 1130.849 | 1134.615 | 1137.842 | 1089.866 | 6.992747 | 66.08456 | 44 | 32 | 25 | 63 | 19 | 21 | 58 | 1348 | 28.75 | 2212
3.0546 | 1.8719 | 0.6272 | 0.0367 | 0.1467 | 0.0694 | 0.0782 | 0.0057 | 0.0825 | 0.0186 | 0.0022 | 0.0004 | 0.0001 | 0.0258 | 0.0112 | 0.0016 | 1210.537 | 1182.345 | 1130.101 | 1134.241 | 1137.662 | 1082.918 | 7.561058 | 63.02832 | 37 | 37 | 24 | 54 | 19 | 20 | 53 | 1344 | 28.75 | 2215
3.1559 | 1.9531 | 0.6197 | 0.0375 | 0.1447 | 0.078 | 0.0774 | 0.0054 | 0.0818 | 0.0188 | 0.0014 | 0.0006 | 0.0001 | 0.027 | 0.0114 | 0.0016 | 1210.232 | 1179.712 | 1128.913 | 1133.064 | 1136.4 | 1083.396 | 7.487416 | 64.11371 | 37 | 40 | 25 | 54 | 18 | 19 | 52 | 1344 | 28.75 | 2210
3.2262 | 2.0245 | 0.6233 | 0.0384 | 0.1451 | 0.0739 | 0.0803 | 0.0053 | 0.0794 | 0.0183 | 0.0006 | 0.0006 | 0.0001 | 0.0258 | 0.0115 | 0.0016 | 1209.874 | 1179.739 | 1126.769 | 1130.977 | 1133.68 | 1079.643 | 6.910903 | 63.8133 | 31 | 49 | 24 | 53 | 17 | 16 | 48 | 1344 | 28.75 | 2204
3.207 | 2.073 | 0.6313 | 0.0386 | 0.1443 | 0.0723 | 0.0798 | 0.0049 | 0.076 | 0.018 | 0.0002 | 0.0007 | 0.0001 | 0.0249 | 0.0117 | 0.0016 | 1207.076 | 1177.296 | 1129.023 | 1133.957 | 1137.107 | 1079.984 | 8.083733 | 61.4145 | 34 | 44 | 24 | 46 | 19 | 16 | 51 | 1350 | 28.75 | 2198
3.0388 | 1.9764 | 0.6381 | 0.0412 | 0.1463 | 0.072 | 0.0899 | 0.0048 | 0.0778 | 0.0202 | 0.0003 | 0.0012 | 0.0001 | 0.0241 | 0.0121 | 0.0016 | 1203.8 | 1178.735 | 1133.059 | 1137.406 | 1140.891 | 1088.992 | 7.831883 | 61.61701 | 43 | 34 | 23 | 51 | 19 | 20 | 57 | 1348 | 29 | 2186
3.0634 | 1.9867 | 0.6349 | 0.0393 | 0.1394 | 0.0712 | 0.0882 | 0.0044 | 0.0754 | 0.0201 | 0.0006 | 0.0005 | 0.0001 | 0.0237 | 0.0118 | 0.0015 | 1203.662 | 1179.769 | 1132.069 | 1136 | 1139.846 | 1087.842 | 7.776713 | 61.81359 | 41 | 28 | 23 | 60 | 19 | 25 | 54 | 1350 | 28.75 | 2200
3.0973 | 2.0008 | 0.6323 | 0.0393 | 0.1407 | 0.0713 | 0.0864 | 0.0045 | 0.0743 | 0.0203 | 0.0005 | 0.0008 | 0.0001 | 0.0235 | 0.0119 | 0.0015 | 1205.867 | 1179.608 | 1130.917 | 1135.466 | 1139.393 | 1084.962 | 8.475737 | 61.99049 | 40 | 36 | 26 | 54 | 19 | 22 | 56 | 1348 | 28.75 | 2194
3.0591 | 2.0266 | 0.6351 | 0.0414 | 0.142 | 0.0722 | 0.0881 | 0.0054 | 0.0733 | 0.02 | 0.0027 | 0.0007 | 0.0001 | 0.0259 | 0.0119 | 0.0015 | 1206.048 | 1179.067 | 1129.999 | 1134.681 | 1138.144 | 1084.625 | 8.145798 | 62.63171 | 38 | 35 | 24 | 53 | 19 | 19 | 53 | 1375 | 28.75 | 2194
3.1302 | 1.9853 | 0.631 | 0.0401 | 0.1452 | 0.0707 | 0.0858 | 0.005 | 0.072 | 0.0202 | 0.003 | 0.0005 | 0.0001 | 0.0254 | 0.0117 | 0.0014 | 1209.798 | 1182.08 | 1129.268 | 1134.012 | 1137.998 | 1084.606 | 8.729981 | 64.32531 | 37 | 44 | 26 | 56 | 19 | 20 | 53 | 1348 | 28.75 | 2208
3.0963 | 1.9297 | 0.6123 | 0.0418 | 0.1435 | 0.0694 | 0.0875 | 0.0049 | 0.0716 | 0.0195 | 0.0029 | 0.0006 | 0.0001 | 0.0251 | 0.0115 | 0.0014 | 1210.505 | 1181.774 | 1128.953 | 1133.912 | 1137.497 | 1082.269 | 8.543755 | 63.5948 | 35 | 43 | 26 | 56 | 20 | 19 | 52 | 1358 | 28.75 | 2212
3.0923 | 1.9344 | 0.6216 | 0.0396 | 0.147 | 0.0686 | 0.085 | 0.0044 | 0.0705 | 0.0197 | 0.003 | 0.0003 | 0.0001 | 0.024 | 0.0115 | 0.0013 | 1213.042 | 1180.907 | 1128.766 | 1133.501 | 1136.766 | 1081.725 | 8.000584 | 64.17783 | 35 | 43 | 27 | 55 | 19 | 17 | 51 | 1349 | 28.75 | 2210
3.1522 | 1.9416 | 0.6205 | 0.0387 | 0.1427 | 0.0673 | 0.0839 | 0.0044 | 0.0705 | 0.0194 | 0.0023 | 0.0004 | 0.0001 | 0.0235 | 0.0113 | 0.0014 | 1212.959 | 1187.379 | 1133.003 | 1136.886 | 1140.605 | 1090.482 | 7.60195 | 65.28203 | 42 | 33 | 21 | 58 | 20 | 22 | 57 | 1350 | 28.75 | 2214
3.1092 | 1.9133 | 0.618 | 0.0422 | 0.1425 | 0.0669 | 0.0851 | 0.0045 | 0.072 | 0.0189 | 0.0014 | 0.0005 | 0.0001 | 0.0236 | 0.0112 | 0.0014 | 1213.97 | 1184.224 | 1130.969 | 1135.944 | 1138.307 | 1085.736 | 7.338185 | 64.72582 | 37 | 37 | 22 | 56 | 22 | 16 | 52 | 1350 | 28.75 | 2206
3.1218 | 1.9289 | 0.6231 | 0.0418 | 0.1463 | 0.0667 | 0.0845 | 0.0046 | 0.0729 | 0.0189 | 0.0017 | 0.0006 | 0.0001 | 0.0236 | 0.0114 | 0.0014 | 1212.994 | 1184.252 | 1129.656 | 1132.954 | 1136.593 | 1087.173 | 6.93696 | 66.23513 | 38 | 27 | 21 | 61 | 17 | 22 | 50 | 1352 | 28.75 | 2218
3.1035 | 1.9553 | 0.6243 | 0.0402 | 0.1414 | 0.067 | 0.0865 | 0.0045 | 0.0752 | 0.0194 | 0.0019 | 0.0006 | 0.0001 | 0.0237 | 0.0115 | 0.0013 | 1212.228 | 1183.909 | 1129.409 | 1133.917 | 1136.709 | 1085.895 | 7.299889 | 65.55565 | 38 | 31 | 23 | 60 | 19 | 18 | 51 | 1342 | 28.75 | 2210
3.1081 | 1.8873 | 0.6224 | 0.041 | 0.1412 | 0.0666 | 0.0895 | 0.0045 | 0.0764 | 0.0191 | 0.0021 | 0.0006 | 0.0001 | 0.0239 | 0.0111 | 0.0013 | 1216.648 | 1184.977 | 1128.957 | 1132.78 | 1135.444 | 1083.035 | 6.487252 | 65.63077 | 37 | 32 | 25 | 60 | 20 | 18 | 51 | 1350 | 28.75 | 2216
3.1222 | 1.8654 | 0.6166 | 0.0414 | 0.1431 | 0.066 | 0.0915 | 0.0047 | 0.0777 | 0.0194 | 0.0022 | 0.0007 | 0.0001 | 0.0237 | 0.0111 | 0.0013 | 1214.978 | 1184.652 | 1128.244 | 1131.903 | 1134.722 | 1086.729 | 6.477717 | 67.62914 | 37 | 33 | 25 | 65 | 20 | 20 | 49 | 1355 | 28.75 | 2218
3.1014 | 1.8671 | 0.62 | 0.0413 | 0.1493 | 0.0655 | 0.0927 | 0.0047 | 0.0783 | 0.0194 | 0.0016 | 0.0005 | 0.0001 | 0.0232 | 0.0111 | 0.0013 | 1212.519 | 1184.568 | 1134.616 | 1138.377 | 1141.094 | 1086.955 | 6.478066 | 62.0425 | 40 | 32 | 21 | 49 | 13 | 24 | 55 | 1350 | 28.75 | 2224
3.1002 | 1.8701 | 0.6152 | 0.0394 | 0.1409 | 0.0647 | 0.0904 | 0.0045 | 0.0814 | 0.0193 | 0.0016 | 0.0005 | 0.0001 | 0.0224 | 0.011 | 0.0012 | 1207.685 | 1180.564 | 1132.653 | 1135.976 | 1138.898 | 1087.576 | 6.245018 | 62.46971 | 42 | 28 | 22 | 55 | 18 | 21 | 55 | 1342 | 28.75 | 2222
3.1307 | 1.889 | 0.6204 | 0.0408 | 0.1461 | 0.066 | 0.0944 | 0.0046 | 0.0818 | 0.0195 | 0.0023 | 0.0007 | 0.0001 | 0.0224 | 0.011 | 0.0013 | 1209.15 | 1178.579 | 1127.87 | 1132.001 | 1135.548 | 1082.936 | 7.677563 | 64.39819 | 34 | 44 | 26 | 55 | 18 | 20 | 50 | 1350 | 28.75 | 2214
3.3859 | 1.8839 | 0.5815 | 0.0438 | 0.1399 | 0.0693 | 0.1152 | 0.005 | 0.0851 | 0.0202 | 0.0019 | 0.0003 | 0.0001 | 0.0213 | 0.0117 | 0.0014 | 1207.909 | 1182.41 | 1132.465 | 1135.846 | 1138.365 | 1086.512 | 5.900098 | 62.14648 | 40 | 29 | 21 | 57 | 18 | 18 | 53 | 1344 | 28.75 | 2214
3.1295 | 1.8626 | 0.6044 | 0.0422 | 0.1428 | 0.0655 | 0.0973 | 0.0044 | 0.0848 | 0.0191 | 0.0015 | 0.0005 | 0.0001 | 0.022 | 0.0109 | 0.0013 | 1206.77 | 1177.747 | 1132.035 | 1135.886 | 1139.575 | 1083.148 | 7.539857 | 60.45436 | 38 | 39 | 26 | 48 | 17 | 21 | 55 | 1352 | 28.75 | 2204
3.1279 | 1.8889 | 0.6009 | 0.0422 | 0.1444 | 0.0653 | 0.0967 | 0.0045 | 0.0852 | 0.0192 | 0.0017 | 0.0006 | 0.0001 | 0.0217 | 0.011 | 0.0013 | 1205.122 | 1177.898 | 1133.415 | 1136.854 | 1139.748 | 1086.593 | 6.332415 | 60.49679 | 47 | 36 | 28 | 59 | 21 | 22 | 63 | 1346 | 28.75 | 2208
3.1641 | 1.8723 | 0.5971 | 0.0431 | 0.1412 | 0.0659 | 0.0962 | 0.0043 | 0.0887 | 0.0187 | 0.0013 | 0.0007 | 0.0001 | 0.0212 | 0.0109 | 0.0013 | 1206.18 | 1180.106 | 1131.94 | 1136.572 | 1140.209 | 1089.866 | 8.269126 | 63.82702 | 40 | 35 | 26 | 58 | 21 | 21 | 54 | 1357 | 30 | 2202
3.1886 | 1.8542 | 0.5937 | 0.0432 | 0.143 | 0.0661 | 0.097 | 0.0044 | 0.0901 | 0.0183 | 0.0013 | 0.0008 | 0.0001 | 0.0212 | 0.0109 | 0.0013 | 1200.568 | 1171.937 | 1129.307 | 1133.647 | 1137.381 | 1083.908 | 8.074094 | 61.08436 | 39 | 35 | 26 | 51 | 18 | 20 | 54 | 1359 | 30 | 2200
3.1788 | 1.8731 | 0.5926 | 0.0438 | 0.1408 | 0.0642 | 0.0937 | 0.0042 | 0.0874 | 0.0183 | 0.0011 | 0.0007 | 0.0001 | 0.0206 | 0.011 | 0.0013 | 1201.036 | 1175.473 | 1132.492 | 1136.082 | 1139.151 | 1089.468 | 6.65899 | 61.43692 | 44 | 27 | 24 | 57 | 19 | 21 | 57 | 1351 | 30 | 2186
3.2447 | 1.8761 | 0.5913 | 0.0433 | 0.1449 | 0.0624 | 0.0898 | 0.0041 | 0.0909 | 0.0183 | 0.0009 | 0.0007 | 0.0001 | 0.0203 | 0.0111 | 0.0012 | 1199.076 | 1173.019 | 1133.252 | 1136.661 | 1140.301 | 1087.389 | 7.048492 | 58.93555 | 42 | 26 | 23 | 53 | 18 | 25 | 56 | 1348 | 30 | 2194
3.1399 | 1.8658 | 0.5931 | 0.0433 | 0.1493 | 0.0723 | 0.0806 | 0.007 | 0.0785 | 0.019 | 0.0001 | 0.0011 | 0.0001 | 0.03 | 0.0115 | 0.0019 | 1205.557 | 1175.254 | 1133.56 | 1137.753 | 1140.324 | 1082.848 | 6.763693 | 58.67288 | 35 | 38 | 20 | 38 | 17 | 15 | 51 | 1358 | 28.75 | 2204
3.1241 | 1.862 | 0.5954 | 0.0415 | 0.1495 | 0.0715 | 0.0792 | 0.0067 | 0.0786 | 0.0187 | 0.0001 | 0.0007 | 0.0001 | 0.0297 | 0.0112 | 0.0019 | 1204.568 | 1177.337 | 1133.561 | 1138.26 | 1141.386 | 1093.46 | 7.824657 | 63.90765 | 44 | 39 | 21 | 47 | 19 | 20 | 59 | 1340 | 28.75 | 2210
3.1716 | 1.8182 | 0.5785 | 0.042 | 0.1474 | 0.0733 | 0.0794 | 0.0071 | 0.0779 | 0.017 | 0.0001 | 0.0008 | 0.0001 | 0.031 | 0.0111 | 0.002 | 1206.28 | 1179.144 | 1135.873 | 1141.107 | 1142.859 | 1089.464 | 6.985748 | 60.27167 | 37 | 26 | 21 | 44 | 22 | 15 | 50 | 1358 | 28.75 | 2204
3.1151 | 1.8393 | 0.5819 | 0.0416 | 0.1502 | 0.0743 | 0.0828 | 0.0069 | 0.0759 | 0.0173 | 0.0001 | 0.0009 | 0.0001 | 0.0308 | 0.0111 | 0.002 | 1203.051 | 1177.735 | 1135.541 | 1139.975 | 1142.499 | 1089.008 | 6.958059 | 59.19662 | 38 | 29 | 19 | 43 | 19 | 16 | 51 | 1349 | 28.75 | 2220
3.153 | 1.8578 | 0.592 | 0.0419 | 0.1484 | 0.0741 | 0.0834 | 0.0067 | 0.076 | 0.0173 | 0.0001 | 0.0011 | 0.0001 | 0.0307 | 0.0112 | 0.002 | 1202.734 | 1180.829 | 1137.439 | 1140.973 | 1143.498 | 1089.723 | 6.058552 | 57.77751 | 41 | 27 | 16 | 49 | 19 | 19 | 55 | 1341 | 28.75 | 2210
3.1613 | 1.9292 | 0.6086 | 0.0405 | 0.1474 | 0.0753 | 0.0822 | 0.0071 | 0.0756 | 0.0181 | 0.0001 | 0.0011 | 0.0001 | 0.0295 | 0.0117 | 0.0021 | 1203.627 | 1171.577 | 1134.705 | 1137.152 | 1139.312 | 1075.827 | 4.606579 | 53.92924 | 28 | 37 | 19 | 29 | 12 | 14 | 46 | 1359 | 28.75 | 2200
3.1817 | 1.9364 | 0.6101 | 0.0403 | 0.1486 | 0.0759 | 0.0805 | 0.0067 | 0.0751 | 0.0185 | 0.0001 | 0.0012 | 0.0001 | 0.0286 | 0.0119 | 0.0021 | 1201.283 | 1176.229 | 1134.627 | 1138.277 | 1140.894 | 1084.902 | 6.267577 | 57.27456 | 33 | 25 | 16 | 38 | 16 | 17 | 46 | 1358 | 29.75 | 2198
3.1847 | 1.9065 | 0.6108 | 0.0393 | 0.1469 | 0.0764 | 0.0842 | 0.0071 | 0.075 | 0.0178 | 0.0001 | 0.001 | 0.0001 | 0.0303 | 0.0117 | 0.0021 | 1200.971 | 1174.949 | 1134.861 | 1137.458 | 1141.167 | 1087.944 | 6.306175 | 58.49041 | 33 | 23 | 17 | 38 | 12 | 22 | 45 | 1343 | 29.75 | 2200
3.1738 | 1.9533 | 0.6005 | 0.0391 | 0.1522 | 0.0776 | 0.0834 | 0.0071 | 0.073 | 0.0173 | 0.0001 | 0.0008 | 0.0001 | 0.0306 | 0.0117 | 0.0019 | 1200.697 | 1178.506 | 1135.155 | 1139.235 | 1141.036 | 1089.654 | 5.880632 | 59.02421 | 37 | 23 | 14 | 44 | 21 | 15 | 49 | 1350 | 29.75 | 2196
3.2126 | 1.918 | 0.6139 | 0.0395 | 0.1454 | 0.0789 | 0.086 | 0.0075 | 0.0758 | 0.0175 | 0.0001 | 0.0009 | 0.0001 | 0.0315 | 0.0118 | 0.002 | 1131.302 | 1131.302 | 1131.302 | 1135.265 | 1137.981 | 1072.012 | 6.679631 | 0 | 23 | 38 | 0 | 0 | 13 | 12 | 41 | 1345 | 29.75 | 2204
3.1572 | 1.927 | 0.605 | 0.0407 | 0.1508 | 0.0796 | 0.0868 | 0.0075 | 0.0763 | 0.0176 | 0.0001 | 0.0009 | 0.0001 | 0.0314 | 0.0117 | 0.0021 | 1199.736 | 1178.2 | 1135.131 | 1138.315 | 1141.578 | 1091.63 | 6.446737 | 59.76088 | 40 | 29 | 17 | 48 | 16 | 21 | 53 | 1348 | 29.75 | 2192
3.1571 | 1.9217 | 0.5971 | 0.0412 | 0.1469 | 0.0826 | 0.0921 | 0.0079 | 0.0757 | 0.0178 | 0.0001 | 0.001 | 0.0001 | 0.032 | 0.0114 | 0.0026 | 1202.376 | 1182.098 | 1134.993 | 1139.386 | 1143.201 | 1090.205 | 8.207318 | 60.07119 | 37 | 24 | 15 | 48 | 18 | 26 | 49 | 1353 | 29.75 | 2194
3.1374 | 1.9535 | 0.5984 | 0.0414 | 0.1433 | 0.0836 | 0.0956 | 0.008 | 0.0743 | 0.0177 | 0.0001 | 0.001 | 0.0001 | 0.0322 | 0.0113 | 0.0026 | 1199.808 | 1175.313 | 1137.119 | 1139.906 | 1141.863 | 1090.849 | 4.743957 | 57.53506 | 41 | 30 | 18 | 43 | 18 | 17 | 55 | 1348 | 29.75 | 2192
3.1289 | 1.9597 | 0.6075 | 0.041 | 0.1494 | 0.0799 | 0.0938 | 0.0074 | 0.0802 | 0.0184 | 0.0001 | 0.0009 | 0.0001 | 0.0305 | 0.0111 | 0.0022 | 1200.504 | 1177.992 | 1134.622 | 1138.831 | 1141.276 | 1087.825 | 6.654056 | 58.46911 | 37 | 29 | 17 | 42 | 20 | 17 | 51 | 1344 | 28.75 | 2186
3.1527 | 1.9858 | 0.6111 | 0.039 | 0.1458 | 0.0786 | 0.0905 | 0.0072 | 0.0814 | 0.0183 | 0.0001 | 0.0009 | 0.0001 | 0.0302 | 0.0111 | 0.0021 | 1207.794 | 1179.848 | 1135.641 | 1140.185 | 1143.704 | 1089.866 | 8.063085 | 61.18413 | 47 | 32 | 29 | 58 | 21 | 23 | 64 | 1348 | 28.75 | 2188
3.1346 | 1.9811 | 0.6117 | 0.0393 | 0.1461 | 0.0786 | 0.0926 | 0.0072 | 0.0804 | 0.018 | 0.0001 | 0.0006 | 0.0001 | 0.0306 | 0.011 | 0.002 | 1200.22 | 1178.569 | 1135.1 | 1139.035 | 1142.498 | 1090.041 | 7.397919 | 59.10319 | 45 | 31 | 22 | 55 | 20 | 22 | 61 | 1348 | 28.75 | 2194
3.1277 | 1.9613 | 0.6071 | 0.0405 | 0.1444 | 0.0787 | 0.0905 | 0.0072 | 0.0798 | 0.0182 | 0.0001 | 0.0007 | 0.0001 | 0.0303 | 0.0108 | 0.002 | 1199.434 | 1177.694 | 1134.067 | 1138.688 | 1141.369 | 1089.242 | 7.302655 | 59.32149 | 41 | 32 | 20 | 49 | 21 | 19 | 56 | 1358 | 28.75 | 2192
3.1315 | 1.887 | 0.5965 | 0.04 | 0.1491 | 0.0785 | 0.0903 | 0.0072 | 0.0796 | 0.0182 | 0.0001 | 0.0006 | 0.0001 | 0.0302 | 0.0107 | 0.002 | 1206.837 | 1183.491 | 1134.682 | 1138.17 | 1140.894 | 1089.811 | 6.212291 | 61.65742 | 46 | 29 | 25 | 61 | 20 | 21 | 60 | 1347 | 28.75 | 2184
3.1055 | 1.8363 | 0.5749 | 0.0386 | 0.1476 | 0.0856 | 0.0874 | 0.0076 | 0.0795 | 0.0182 | 0.0008 | 0.0007 | 0.0001 | 0.0297 | 0.0107 | 0.0019 | 1203.174 | 1180.198 | 1134.649 | 1137.314 | 1139.575 | 1088.74 | 4.925998 | 59.88127 | 42 | 30 | 18 | 54 | 17 | 18 | 56 | 1345 | 28.75 | 2194
3.11 | 1.8402 | 0.5865 | 0.0393 | 0.1476 | 0.0844 | 0.0847 | 0.0067 | 0.0809 | 0.0182 | 0.0001 | 0.0008 | 0.0001 | 0.0289 | 0.0107 | 0.0019 | 1204.678 | 1186.162 | 1134.061 | 1137.449 | 1140.323 | 1088.596 | 6.261859 | 60.83358 | 43 | 31 | 17 | 60 | 19 | 20 | 58 | 1347 | 28.75 | 2196
3.1244 | 1.8246 | 0.5883 | 0.0391 | 0.153 | 0.0818 | 0.0845 | 0.0068 | 0.0825 | 0.0175 | 0.0001 | 0.0008 | 0.0001 | 0.0292 | 0.0106 | 0.0019 | 1205.656 | 1180.521 | 1131.826 | 1136.321 | 1139.047 | 1087.539 | 7.220093 | 62.50571 | 40 | 31 | 22 | 57 | 20 | 18 | 55 | 1347 | 28.75 | 2212
3.1566 | 1.8002 | 0.5828 | 0.0397 | 0.1568 | 0.0792 | 0.0836 | 0.0071 | 0.0826 | 0.0175 | 0.0001 | 0.0009 | 0.0001 | 0.0297 | 0.0106 | 0.0018 | 1204.886 | 1176.609 | 1132.653 | 1136.437 | 1139.63 | 1088.106 | 6.977122 | 61.8537 | 36 | 26 | 21 | 46 | 17 | 19 | 48 | 1349 | 28.75 | 2198
3.1622 | 1.8329 | 0.5845 | 0.0398 | 0.154 | 0.0824 | 0.0853 | 0.0079 | 0.0794 | 0.0172 | 0.0001 | 0.001 | 0.0001 | 0.0313 | 0.0108 | 0.0019 | 1204.532 | 1182.855 | 1135.269 | 1138.877 | 1141.918 | 1091.425 | 6.648727 | 61.23722 | 44 | 30 | 19 | 54 | 18 | 20 | 57 | 1362 | 28.75 | 2210
3.184 | 1.8373 | 0.5802 | 0.0407 | 0.1527 | 0.0832 | 0.0874 | 0.0084 | 0.0799 | 0.0168 | 0.0001 | 0.001 | 0.0001 | 0.0324 | 0.0108 | 0.002 | 1202.686 | 1174.699 | 1133.483 | 1136.587 | 1140.282 | 1090.339 | 6.79848 | 61.59785 | 38 | 27 | 19 | 42 | 12 | 21 | 50 | 1357 | 28.75 | 2188
3.2081 | 1.8147 | 0.5959 | 0.0401 | 0.1575 | 0.084 | 0.0881 | 0.0085 | 0.0809 | 0.0169 | 0.0001 | 0.0011 | 0.0001 | 0.0329 | 0.0109 | 0.002 | 1201.07 | 1174.358 | 1134.435 | 1138.488 | 1141.311 | 1086.321 | 6.876764 | 58.07081 | 39 | 34 | 21 | 41 | 18 | 17 | 54 | 1355 | 29.75 | 2206
3.1876 | 1.8347 | 0.5873 | 0.0396 | 0.1491 | 0.089 | 0.0891 | 0.0085 | 0.0814 | 0.0174 | 0.0001 | 0.001 | 0.0001 | 0.0325 | 0.0114 | 0.002 | 1197.251 | 1173.79 | 1135.357 | 1138.769 | 1141.387 | 1091.378 | 6.029995 | 58.46054 | 41 | 26 | 20 | 47 | 19 | 20 | 54 | 1350 | 29.75 | 2204
3.085 | 1.7539 | 0.5591 | 0.0416 | 0.1489 | 0.0706 | 0.0755 | 0.0064 | 0.0843 | 0.017 | 0.0001 | 0.0009 | 0.0001 | 0.028 | 0.0105 | 0.0013 | 1211.015 | 1181.055 | 1131.887 | 1135.277 | 1138.224 | 1086.79 | 6.336584 | 63.6975 | 40 | 31 | 25 | 53 | 15 | 18 | 54 | 1356 | 30 | 2210
3.0191 | 1.7404 | 0.5513 | 0.0414 | 0.1555 | 0.0765 | 0.0792 | 0.0073 | 0.0791 | 0.0165 | 0.0001 | 0.0009 | 0.0001 | 0.0301 | 0.0104 | 0.0014 | 1212.988 | 1185.993 | 1131.172 | 1135.064 | 1138.444 | 1091.22 | 7.271625 | 67.19007 | 33 | 38 | 21 | 59 | 17 | 23 | 46 | 1365 | 30 | 2214
3.044 | 1.8594 | 0.6043 | 0.0405 | 0.1572 | 0.0774 | 0.0767 | 0.0069 | 0.0779 | 0.0182 | 0.0006 | 0.001 | 0.0001 | 0.0291 | 0.0109 | 0.0015 | 1209.323 | 1179.875 | 1132.103 | 1135.769 | 1138.316 | 1088.393 | 6.213154 | 63.85503 | 38 | 30 | 22 | 52 | 17 | 17 | 52 | 1354 | 30 | 2234
3.1587 | 1.9125 | 0.6356 | 0.0408 | 0.152 | 0.074 | 0.0801 | 0.0067 | 0.0821 | 0.0192 | 0.0001 | 0.001 | 0.0001 | 0.0306 | 0.0109 | 0.0016 | 1203.677 | 1179.209 | 1134.119 | 1136.997 | 1139.401 | 1087.866 | 5.282008 | 60.06163 | 44 | 29 | 21 | 56 | 18 | 19 | 58 | 1358 | 30 | 2218
3.1478 | 1.9847 | 0.6422 | 0.0405 | 0.1459 | 0.0706 | 0.0781 | 0.0057 | 0.0758 | 0.0199 | 0.0001 | 0.0007 | 0.0001 | 0.0278 | 0.0108 | 0.0017 | 1196.073 | 1170.35 | 1135.077 | 1139.621 | 1141.975 | 1085.187 | 6.898709 | 55.00825 | 41 | 33 | 23 | 40 | 19 | 17 | 56 | 1374 | 30 | 2210
3.1602 | 1.9782 | 0.6302 | 0.0401 | 0.1484 | 0.0704 | 0.0797 | 0.0057 | 0.0734 | 0.0188 | 0.0001 | 0.0008 | 0.0001 | 0.0273 | 0.0105 | 0.006 | 1192.675 | 1168.479 | 1134.159 | 1137.88 | 1140.43 | 1089.473 | 6.270763 | 56.7 | 45 | 31 | 23 | 43 | 20 | 19 | 59 | 1372 | 30 | 2176
3.1554 | 2.0538 | 0.6397 | 0.0395 | 0.151 | 0.076 | 0.0778 | 0.006 | 0.0711 | 0.019 | 0.0001 | 0.0008 | 0.0001 | 0.0311 | 0.0107 | 0.0072 | 1197.058 | 1171.682 | 1134.921 | 1138.665 | 1141.082 | 1089.634 | 6.161122 | 57.84226 | 46 | 30 | 25 | 50 | 21 | 19 | 60 | 1370 | 30 | 2192
3.1916 | 1.9576 | 0.6284 | 0.035 | 0.137 | 0.0752 | 0.0882 | 0.0077 | 0.0734 | 0.018 | 0.0001 | 0.0003 | 0.0001 | 0.0369 | 0.0122 | 0.0015 | 1202.533 | 1177.027 | 1134.483 | 1138.661 | 1142.244 | 1091.277 | 7.761368 | 61.16536 | 42 | 33 | 19 | 42 | 19 | 21 | 57 | 1354 | 28.75 | 2186
3.189 | 1.9976 | 0.6249 | 0.0336 | 0.1391 | 0.0777 | 0.0894 | 0.0081 | 0.0708 | 0.0177 | 0.0001 | 0.0002 | 0.0001 | 0.039 | 0.0121 | 0.0015 | 1202.318 | 1177.75 | 1134.655 | 1138.702 | 1141.772 | 1090.638 | 7.116917 | 60.58657 | 42 | 29 | 18 | 50 | 19 | 19 | 55 | 1344 | 28.75 | 2178
3.1564 | 1.9873 | 0.6364 | 0.0338 | 0.1416 | 0.0786 | 0.0893 | 0.0082 | 0.0717 | 0.0173 | 0.0001 | 0.0007 | 0.0001 | 0.0395 | 0.0122 | 0.0015 | 1203.284 | 1181.121 | 1134.066 | 1137.887 | 1140.422 | 1088.756 | 6.356144 | 60.43744 | 36 | 27 | 15 | 45 | 18 | 17 | 49 | 1355 | 28.75 | 2182
3.1658 | 1.9529 | 0.6344 | 0.0342 | 0.1446 | 0.079 | 0.0899 | 0.0085 | 0.0717 | 0.0169 | 0.0001 | 0.0006 | 0.0001 | 0.0405 | 0.0121 | 0.0015 | 1206.715 | 1182.712 | 1132.717 | 1136.427 | 1139.694 | 1087.103 | 6.977449 | 61.8654 | 33 | 25 | 17 | 45 | 16 | 20 | 45 | 1347 | 28.75 | 2200
3.0868 | 1.9549 | 0.6585 | 0.0309 | 0.151 | 0.0798 | 0.0852 | 0.0081 | 0.0709 | 0.0175 | 0.0001 | 0.0001 | 0.0001 | 0.0392 | 0.0123 | 0.0015 | 1208.727 | 1182.531 | 1134.777 | 1137.706 | 1140.109 | 1087.449 | 5.331649 | 60.97574 | 37 | 27 | 16 | 48 | 17 | 16 | 50 | 1345 | 28.75 | 2204
3.0847 | 1.9089 | 0.6396 | 0.0347 | 0.1486 | 0.0842 | 0.0907 | 0.0087 | 0.0725 | 0.0168 | 0.0001 | 0.0006 | 0.0001 | 0.0416 | 0.0118 | 0.0016 | 1212.496 | 1184.455 | 1133.654 | 1138.316 | 1142.093 | 1090.388 | 8.438673 | 64.56741 | 38 | 29 | 24 | 55 | 18 | 21 | 52 | 1352 | 28.75 | 2202
3.1303 | 1.9326 | 0.6477 | 0.0348 | 0.1425 | 0.0875 | 0.0939 | 0.0091 | 0.0699 | 0.0164 | 0.0001 | 0.0005 | 0.0001 | 0.0434 | 0.0116 | 0.0015 | 1208.55 | 1185.809 | 1137.837 | 1141.353 | 1144.056 | 1093.322 | 6.219369 | 61.36806 | 41 | 26 | 18 | 52 | 19 | 20 | 54 | 1350 | 28.75 | 2196
3.2122 | 1.9408 | 0.6279 | 0.0344 | 0.1402 | 0.0898 | 0.0982 | 0.0094 | 0.0711 | 0.0159 | 0.0001 | 0.0007 | 0.0001 | 0.0433 | 0.0112 | 0.0015 | 1204.722 | 1181.172 | 1136.341 | 1140.283 | 1143.574 | 1091.817 | 7.232989 | 60.56514 | 37 | 28 | 19 | 45 | 18 | 21 | 50 | 1344 | 28.75 | 2206
3.1433 | 1.9059 | 0.631 | 0.0342 | 0.1349 | 0.087 | 0.0953 | 0.0088 | 0.0719 | 0.016 | 0.0001 | 0.0006 | 0.0001 | 0.0411 | 0.0112 | 0.0016 | 1205.712 | 1177.955 | 1137 | 1141.299 | 1143.922 | 1087.558 | 6.921754 | 58.15448 | 37 | 33 | 20 | 40 | 17 | 16 | 52 | 1346 | 28.75 | 2184
3.1637 | 1.909 | 0.6226 | 0.0346 | 0.1358 | 0.0835 | 0.0941 | 0.0085 | 0.072 | 0.0157 | 0.0001 | 0.0005 | 0.0001 | 0.0408 | 0.011 | 0.0016 | 1203.625 | 1178.958 | 1136.431 | 1140.323 | 1143.134 | 1092.487 | 6.702578 | 60.46004 | 45 | 27 | 23 | 54 | 20 | 20 | 58 | 1352 | 28.75 | 2192
3.171 | 1.893 | 0.6428 | 0.035 | 0.145 | 0.0834 | 0.0931 | 0.0085 | 0.0724 | 0.0159 | 0.0001 | 0.0007 | 0.0001 | 0.0408 | 0.0112 | 0.0016 | 1204.957 | 1177.921 | 1136.201 | 1139.805 | 1143.028 | 1090.557 | 6.826547 | 60.10142 | 42 | 26 | 23 | 46 | 17 | 20 | 55 | 1354 | 28.75 | 2178
3.1198 | 1.9139 | 0.6353 | 0.0343 | 0.1372 | 0.082 | 0.0933 | 0.0082 | 0.0716 | 0.0161 | 0.0001 | 0.0007 | 0.0001 | 0.0401 | 0.0114 | 0.0016 | 1203.599 | 1181.19 | 1134.834 | 1138.93 | 1141.456 | 1091.174 | 6.622151 | 61.16511 | 44 | 29 | 21 | 56 | 21 | 17 | 58 | 1358 | 28.75 | 2194
3.1699 | 1.9216 | 0.6346 | 0.0344 | 0.1372 | 0.0784 | 0.0907 | 0.0078 | 0.0782 | 0.0172 | 0.0001 | 0.0005 | 0.0001 | 0.0389 | 0.0114 | 0.0016 | 1202.176 | 1172.978 | 1133.944 | 1137.945 | 1141.216 | 1082.8 | 7.27237 | 57.15706 | 38 | 38 | 22 | 39 | 17 | 18 | 56 | 1364 | 30 | 2190
3.1497 | 1.8886 | 0.6241 | 0.035 | 0.1361 | 0.0792 | 0.0915 | 0.0078 | 0.0774 | 0.017 | 0.0001 | 0.0005 | 0.0001 | 0.0386 | 0.011 | 0.0015 | 1203.657 | 1179.799 | 1134.874 | 1137.77 | 1141.017 | 1089.547 | 6.142891 | 60.27749 | 41 | 26 | 20 | 55 | 16 | 22 | 55 | 1351 | 30 | 2180
3.1436 | 1.9087 | 0.6249 | 0.0347 | 0.1311 | 0.0823 | 0.094 | 0.0081 | 0.0762 | 0.0167 | 0.0001 | 0.0006 | 0.0001 | 0.0392 | 0.0111 | 0.0015 | 1206.283 | 1183.904 | 1133.68 | 1136.992 | 1140.503 | 1088.393 | 6.823139 | 61.58531 | 40 | 33 | 18 | 52 | 17 | 22 | 54 | 1349 | 28.75 | 2196
3.1825 | 1.8999 | 0.6333 | 0.0356 | 0.1354 | 0.0831 | 0.0947 | 0.0085 | 0.0778 | 0.0167 | 0.0001 | 0.0009 | 0.0001 | 0.0397 | 0.0112 | 0.0015 | 1207.151 | 1180.632 | 1133.747 | 1137.474 | 1140.185 | 1086.954 | 6.437945 | 61.06957 | 40 | 29 | 19 | 48 | 17 | 19 | 54 | 1349 | 28.75 | 2206
3.1692 | 1.906 | 0.6207 | 0.0351 | 0.1335 | 0.0821 | 0.0947 | 0.0086 | 0.0773 | 0.0167 | 0.0001 | 0.0009 | 0.0001 | 0.0399 | 0.0112 | 0.0015 | 1205.322 | 1177.397 | 1131.217 | 1135.091 | 1139.232 | 1088.073 | 8.014723 | 63.20254 | 38 | 29 | 22 | 47 | 16 | 22 | 51 | 1349 | 28.75 | 2196
3.1356 | 1.913 | 0.6216 | 0.034 | 0.1355 | 0.0808 | 0.0946 | 0.0084 | 0.0765 | 0.0171 | 0.0012 | 0.0005 | 0.0001 | 0.0401 | 0.0112 | 0.0015 | 1204.004 | 1177.895 | 1131.722 | 1135.254 | 1138.116 | 1087.824 | 6.394372 | 62.21568 | 40 | 27 | 21 | 56 | 18 | 19 | 53 | 1342 | 34.5 | 2192
3.1818 | 1.9063 | 0.6239 | 0.0346 | 0.138 | 0.0808 | 0.0958 | 0.0085 | 0.0766 | 0.0167 | 0.0001 | 0.0008 | 0.0001 | 0.0407 | 0.0112 | 0.0015 | 1204.247 | 1179.693 | 1131.737 | 1135.385 | 1138.206 | 1087.449 | 6.469279 | 62.08168 | 40 | 28 | 20 | 55 | 20 | 19 | 53 | 1344 | 34.5 | 2198
3.1384 | 1.8946 | 0.6142 | 0.0344 | 0.1339 | 0.0809 | 0.0965 | 0.0084 | 0.0761 | 0.0165 | 0.0001 | 0.0006 | 0.0001 | 0.0411 | 0.0112 | 0.0016 | 1208.876 | 1176.805 | 1131.653 | 1136.212 | 1139.785 | 1084.141 | 8.131841 | 61.90965 | 34 | 39 | 24 | 42 | 16 | 17 | 49 | 1350 | 34.5 | 2192
3.2014 | 1.916 | 0.6192 | 0.0327 | 0.1339 | 0.0811 | 0.0962 | 0.0087 | 0.0757 | 0.0166 | 0.0001 | 0.0004 | 0.0001 | 0.0415 | 0.0113 | 0.0015 | 1205.851 | 1181.574 | 1133.592 | 1137.191 | 1140.239 | 1087.959 | 6.646864 | 61.29272 | 40 | 28 | 19 | 53 | 18 | 20 | 54 | 1353 | 34.5 | 2192
3.2036 | 1.9254 | 0.6294 | 0.033 | 0.1333 | 0.0818 | 0.0966 | 0.0085 | 0.0757 | 0.017 | 0.0001 | 0.0007 | 0.0001 | 0.0415 | 0.0115 | 0.0016 | 1203.9 | 1178.275 | 1132.49 | 1136.199 | 1139.567 | 1083.02 | 7.077176 | 59.07496 | 38 | 36 | 19 | 47 | 17 | 19 | 54 | 1355 | 28.75 | 2198
3.2433 | 1.9697 | 0.644 | 0.032 | 0.1329 | 0.0815 | 0.0945 | 0.0078 | 0.0703 | 0.0177 | 0.0004 | 0.0006 | 0.0001 | 0.0383 | 0.0119 | 0.0015 | 1204.405 | 1178.779 | 1135.434 | 1139.026 | 1141.927 | 1089.101 | 6.493217 | 59.81726 | 42 | 28 | 22 | 50 | 19 | 20 | 55 | 1343 | 28.75 | 2196
3.2363 | 1.9673 | 0.634 | 0.0309 | 0.1186 | 0.0809 | 0.095 | 0.0075 | 0.069 | 0.0173 | 0.0001 | 0.0002 | 0.0001 | 0.0378 | 0.0116 | 0.0015 | 1201.329 | 1179.703 | 1134.114 | 1137.524 | 1140.135 | 1088.075 | 6.021506 | 59.3491 | 40 | 28 | 15 | 49 | 19 | 18 | 54 | 1341 | 28.75 | 2184
3.1877 | 1.9815 | 0.6345 | 0.0327 | 0.13 | 0.0824 | 0.093 | 0.0074 | 0.0696 | 0.0175 | 0.0001 | 0.0002 | 0.0001 | 0.0367 | 0.0116 | 0.0015 | 1203.551 | 1180.786 | 1132.76 | 1138.116 | 1139.804 | 1088.471 | 7.04425 | 61.51473 | 41 | 30 | 17 | 51 | 23 | 14 | 54 | 1335 | 28.75 | 2186
3.1547 | 1.9731 | 0.6559 | 0.0324 | 0.133 | 0.0839 | 0.0929 | 0.0075 | 0.0701 | 0.0174 | 0.0001 | 0.0003 | 0.0001 | 0.0366 | 0.0116 | 0.0015 | 1202.638 | 1179.434 | 1133.002 | 1136.985 | 1140.409 | 1084.307 | 7.406254 | 58.84822 | 34 | 30 | 17 | 47 | 17 | 22 | 49 | 1345 | 28.75 | 2186
3.1894 | 2.0022 | 0.6439 | 0.0326 | 0.1346 | 0.0845 | 0.094 | 0.0078 | 0.0705 | 0.0175 | 0.0007 | 0.0002 | 0.0001 | 0.0371 | 0.0114 | 0.0015 | 1203.612 | 1179.026 | 1132.351 | 1136.816 | 1139.496 | 1082.457 | 7.144816 | 58.81805 | 36 | 39 | 17 | 43 | 17 | 16 | 52 | 1347 | 28.75 | 2192
3.1475 | 2.0045 | 0.6602 | 0.0335 | 0.1345 | 0.0883 | 0.0921 | 0.0079 | 0.0706 | 0.0174 | 0.0007 | 0.0007 | 0.0001 | 0.0366 | 0.0117 | 0.0016 | 1201.083 | 1179.858 | 1136.693 | 1140.164 | 1142.913 | 1090.544 | 6.219855 | 58.25102 | 43 | 30 | 20 | 53 | 20 | 20 | 57 | 1348 | 28.75 | 2188
3.2809 | 2.1146 | 0.6606 | 0.0283 | 0.1121 | 0.0886 | 0.087 | 0.0076 | 0.0689 | 0.0174 | 0.0001 | 0.0001 | 0.0001 | 0.0349 | 0.0119 | 0.0016 | 1204.223 | 1182.688 | 1136.308 | 1140.482 | 1143.135 | 1092.798 | 6.826325 | 60.95103 | 45 | 29 | 18 | 51 | 19 | 16 | 58 | 1352 | 28.75 | 2188
3.1674 | 1.9481 | 0.6587 | 0.0338 | 0.1332 | 0.0872 | 0.0941 | 0.0081 | 0.0709 | 0.0168 | 0.0001 | 0.0007 | 0.0001 | 0.0379 | 0.0115 | 0.0016 | 1204.059 | 1182.198 | 1134.911 | 1140.641 | 1142.692 | 1092.405 | 7.781155 | 61.9303 | 43 | 28 | 18 | 51 | 23 | 16 | 56 | 1341 | 29.5 | 2186
3.1529 | 1.938 | 0.6406 | 0.0336 | 0.1311 | 0.0841 | 0.0939 | 0.0082 | 0.0704 | 0.0167 | 0.0001 | 0.0006 | 0.0001 | 0.0383 | 0.0114 | 0.0016 | 1203.381 | 1179.587 | 1134.305 | 1138.079 | 1141.266 | 1087.967 | 6.960856 | 59.85071 | 41 | 33 | 20 | 55 | 19 | 21 | 57 | 1344 | 30 | 2182
3.177 | 1.9105 | 0.6366 | 0.0335 | 0.1265 | 0.0824 | 0.0921 | 0.0084 | 0.069 | 0.0165 | 0.0001 | 0.0006 | 0.0001 | 0.0394 | 0.0112 | 0.0016 | 1205.174 | 1181.417 | 1136.285 | 1140.627 | 1142.63 | 1091.613 | 6.345061 | 60.66267 | 42 | 29 | 20 | 56 | 22 | 16 | 56 | 1344 | 30 | 2190
3.1614 | 1.9142 | 0.6358 | 0.0334 | 0.1321 | 0.0816 | 0.092 | 0.0086 | 0.0651 | 0.0163 | 0.0001 | 0.0006 | 0.0001 | 0.0399 | 0.0112 | 0.0015 | 1203.349 | 1179.592 | 1140.325 | 1143.466 | 1146.27 | 1095.927 | 5.944876 | 58.6692 | 47 | 29 | 23 | 54 | 20 | 22 | 61 | 1341 | 30 | 2180
3.1814 | 1.7486 | 0.6064 | 0.0338 | 0.1303 | 0.0792 | 0.0919 | 0.0089 | 0.0611 | 0.0156 | 0.0001 | 0.0006 | 0.0001 | 0.0391 | 0.0108 | 0.0016 | 1206.298 | 1181.639 | 1135.085 | 1139.051 | 1142.077 | 1092.271 | 6.991848 | 62.45327 | 41 | 30 | 24 | 52 | 20 | 21 | 55 | 1340 | 30 | 2188
3.2121 | 1.7795 | 0.5931 | 0.0339 | 0.1269 | 0.0744 | 0.0856 | 0.0081 | 0.0603 | 0.0161 | 0.0001 | 0.0004 | 0.0001 | 0.0363 | 0.0108 | 0.0014 | 1208.532 | 1180.669 | 1135.165 | 1138.201 | 1141.259 | 1090.09 | 6.09342 | 61.94293 | 43 | 27 | 25 | 57 | 19 | 23 | 57 | 1340 | 30 | 2202
3.145 | 1.7899 | 0.6154 | 0.0316 | 0.1373 | 0.0917 | 0.0812 | 0.0095 | 0.0952 | 0.0191 | 0.0004 | 0.0009 | 0.0001 | 0.0368 | 0.0104 | 0.0016 | 1207.85 | 1186.185 | 1133.059 | 1136.304 | 1138.767 | 1087.951 | 5.707723 | 62.37855 | 40 | 28 | 16 | 60 | 19 | 20 | 53 | 1351 | 29.75 | 2186
3.14 | 1.7687 | 0.5882 | 0.0313 | 0.1233 | 0.0866 | 0.0805 | 0.0093 | 0.0932 | 0.0186 | 0.0001 | 0.0004 | 0.0001 | 0.0369 | 0.0103 | 0.0015 | 1206.14 | 1182.809 | 1134.425 | 1138.058 | 1140.245 | 1087.636 | 5.820785 | 60.51765 | 37 | 27 | 15 | 46 | 18 | 16 | 51 | 1340 | 30 | 2202
3.1654 | 1.7961 | 0.5918 | 0.0309 | 0.1227 | 0.0791 | 0.078 | 0.0082 | 0.0928 | 0.0184 | 0.0001 | 0.0004 | 0.0001 | 0.0333 | 0.0102 | 0.0014 | 1208.64 | 1181.29 | 1131.909 | 1136.361 | 1139.216 | 1084.235 | 7.307156 | 61.67879 | 39 | 34 | 21 | 50 | 19 | 17 | 54 | 1340 | 30 | 2194
3.1752 | 1.8185 | 0.5927 | 0.0326 | 0.1232 | 0.0783 | 0.0777 | 0.0082 | 0.0921 | 0.0182 | 0.0001 | 0.0008 | 0.0001 | 0.0331 | 0.0102 | 0.0014 | 1210.044 | 1181.155 | 1131.035 | 1135.222 | 1138.549 | 1084.943 | 7.514545 | 63.15646 | 37 | 30 | 21 | 50 | 17 | 16 | 51 | 1348 | 28.75 | 2192
3.1684 | 1.8526 | 0.6138 | 0.0307 | 0.1232 | 0.0786 | 0.0782 | 0.0084 | 0.0867 | 0.0182 | 0.0001 | 0.0004 | 0.0001 | 0.0339 | 0.0101 | 0.0014 | 1206.727 | 1183.093 | 1131.378 | 1135.502 | 1138.633 | 1082.193 | 7.255427 | 60.50495 | 35 | 39 | 17 | 49 | 18 | 16 | 52 | 1351 | 30 | 2188
3.1796 | 1.8436 | 0.6067 | 0.0312 | 0.1219 | 0.0789 | 0.0802 | 0.0082 | 0.0844 | 0.0177 | 0.0001 | 0.0007 | 0.0001 | 0.0348 | 0.0099 | 0.0015 | 1133.747 | 1131.308 | 1130.465 | 1134.419 | 1136.486 | 1046.527 | 6.021662 | 3.763423 | 28 | 9 | 1 | 5 | 14 | 12 | 57 | 1350 | 30.5 | 2208
3.1458 | 1.8887 | 0.6163 | 0.0303 | 0.1229 | 0.0817 | 0.0772 | 0.0081 | 0.0787 | 0.0181 | 0.0013 | 0.0005 | 0.0001 | 0.0347 | 0.01 | 0.0015 | 1207.872 | 1184.249 | 1133.506 | 1136.954 | 1139.13 | 1088.502 | 5.62368 | 62.29875 | 39 | 29 | 16 | 51 | 18 | 14 | 53 | 1354 | 30.5 | 2194
3.0787 | 1.9139 | 0.6207 | 0.0305 | 0.1275 | 0.0815 | 0.0778 | 0.0079 | 0.0773 | 0.0182 | 0.0004 | 0.0003 | 0.0001 | 0.0347 | 0.01 | 0.0015 | 1207.384 | 1176.477 | 1131.04 | 1134.806 | 1137.459 | 1085.703 | 6.418827 | 62.74038 | 38 | 30 | 20 | 44 | 18 | 14 | 51 | 1353 | 30.5 | 2200
3.1133 | 1.9461 | 0.6216 | 0.0297 | 0.1247 | 0.0802 | 0.0782 | 0.0078 | 0.0776 | 0.0186 | 0.0003 | 0.0002 | 0.0001 | 0.0345 | 0.0103 | 0.0016 | 1209.576 | 1185.931 | 1131.732 | 1136.203 | 1139.035 | 1086.213 | 7.302914 | 63.10171 | 36 | 30 | 16 | 54 | 20 | 17 | 51 | 1341 | 30.5 | 2196
3.0947 | 1.9139 | 0.6216 | 0.031 | 0.1266 | 0.0796 | 0.08 | 0.0079 | 0.0776 | 0.0183 | 0.0001 | 0.0007 | 0.0001 | 0.0351 | 0.0102 | 0.0017 | 1209.511 | 1187.164 | 1130.542 | 1134.656 | 1137.697 | 1087.447 | 7.155876 | 64.69545 | 36 | 27 | 16 | 58 | 18 | 18 | 49 | 1344 | 30 | 2200
3.0981 | 1.8646 | 0.6055 | 0.0304 | 0.1248 | 0.0836 | 0.0787 | 0.0085 | 0.0743 | 0.0175 | 0.0002 | 0.0004 | 0.0001 | 0.0351 | 0.0098 | 0.0016 | 1207.745 | 1182.856 | 1134.656 | 1137.93 | 1140.342 | 1087.087 | 5.685534 | 60.57548 | 40 | 29 | 17 | 54 | 15 | 19 | 54 | 1342 | 30 | 2196
3.1246 | 1.8545 | 0.5927 | 0.0301 | 0.1256 | 0.0828 | 0.0792 | 0.0084 | 0.0718 | 0.0167 | 0.0001 | 0.0004 | 0.0001 | 0.0352 | 0.0095 | 0.0016 | 1208.765 | 1179.995 | 1130.212 | 1135.584 | 1138.51 | 1082.399 | 8.298118 | 62.16307 | 32 | 34 | 18 | 45 | 17 | 13 | 48 | 1352 | 30 | 2198
3.0707 | 1.8516 | 0.5971 | 0.0298 | 0.1227 | 0.0832 | 0.0801 | 0.0086 | 0.0736 | 0.0163 | 0.0001 | 0.0002 | 0.0001 | 0.0354 | 0.0097 | 0.0016 | 1212.555 | 1182.882 | 1131.125 | 1137.349 | 1139.127 | 1086.988 | 8.002722 | 64.84979 | 35 | 31 | 19 | 48 | 21 | 12 | 49 | 1340 | 30 | 2180
3.132 | 1.8246 | 0.5924 | 0.0262 | 0.1146 | 0.0824 | 0.0781 | 0.0084 | 0.0725 | 0.0166 | 0.0002 | 0.0001 | 0.0001 | 0.035 | 0.0093 | 0.0016 | 1211.484 | 1184.621 | 1128.145 | 1132.932 | 1136.414 | 1081.94 | 8.269348 | 64.33288 | 31 | 30 | 18 | 51 | 17 | 18 | 45 | 1347 | 30 | 2194
3.056 | 1.8444 | 0.5979 | 0.03 | 0.1225 | 0.0871 | 0.0827 | 0.0092 | 0.0736 | 0.0156 | 0.0001 | 0.0005 | 0.0001 | 0.0362 | 0.0097 | 0.0017 | 1213.555 | 1181.308 | 1132.002 | 1137.281 | 1139.617 | 1086.434 | 7.614229 | 64.15347 | 34 | 32 | 22 | 47 | 20 | 15 | 48 | 1348 | 30 | 2198
3.1028 | 1.8867 | 0.6224 | 0.0308 | 0.1265 | 0.0954 | 0.0815 | 0.0095 | 0.0784 | 0.016 | 0.0002 | 0.0007 | 0.0001 | 0.0358 | 0.0107 | 0.0017 | 1201.767 | 1173.56 | 1131.961 | 1136.361 | 1139.9 | 1086.468 | 7.938817 | 60.54369 | 38 | 31 | 24 | 45 | 20 | 20 | 52 | 1358 | 30 | 2194
3.1235 | 1.8234 | 0.6045 | 0.031 | 0.1231 | 0.0948 | 0.0816 | 0.0088 | 0.079 | 0.0152 | 0.0001 | 0.0007 | 0.0001 | 0.034 | 0.0108 | 0.0015 | 1205.994 | 1174.757 | 1134.71 | 1139.027 | 1142.523 | 1091.198 | 7.813498 | 62.09654 | 41 | 34 | 27 | 45 | 18 | 21 | 56 | 1345 | 30 | 2198
3.1848 | 1.8296 | 0.6153 | 0.0301 | 0.1186 | 0.0909 | 0.0808 | 0.0085 | 0.0785 | 0.0152 | 0.0001 | 0.0005 | 0.0001 | 0.033 | 0.0109 | 0.0016 | 1203.413 | 1175.415 | 1134.625 | 1139.282 | 1142.694 | 1089.913 | 8.069599 | 60.60636 | 42 | 31 | 26 | 49 | 21 | 23 | 57 | 1342 | 30 | 2192
3.1734 | 1.8968 | 0.6162 | 0.0288 | 0.114 | 0.0896 | 0.0777 | 0.0078 | 0.0764 | 0.0153 | 0.0001 | 0.0002 | 0.0001 | 0.0311 | 0.011 | 0.0015 | 1202.074 | 1172.928 | 1134.082 | 1139.125 | 1142.377 | 1087.635 | 8.295343 | 59.41315 | 38 | 32 | 22 | 40 | 19 | 19 | 54 | 1351 | 30 | 2194
3.1593 | 1.8367 | 0.5961 | 0.0315 | 0.1211 | 0.0893 | 0.0831 | 0.0078 | 0.076 | 0.0151 | 0.0001 | 0.0006 | 0.0001 | 0.032 | 0.0107 | 0.0014 | 1201.567 | 1180.708 | 1134.013 | 1137.861 | 1140.162 | 1087.559 | 6.148526 | 59.25325 | 41 | 30 | 18 | 55 | 21 | 18 | 56 | 1351 | 30 | 2200
3.2205 | 1.8462 | 0.5986 | 0.031 | 0.123 | 0.0886 | 0.0832 | 0.0071 | 0.0754 | 0.0153 | 0.0001 | 0.0006 | 0.0001 | 0.0309 | 0.0106 | 0.0013 | 1201.247 | 1179.043 | 1133.892 | 1137.418 | 1139.538 | 1086.339 | 5.645348 | 58.61606 | 40 | 26 | 16 | 48 | 18 | 16 | 53 | 1352 | 30 | 2192
3.1844 | 1.8733 | 0.6158 | 0.0309 | 0.1264 | 0.0911 | 0.0845 | 0.0072 | 0.0734 | 0.0157 | 0.0001 | 0.0007 | 0.0001 | 0.0315 | 0.0109 | 0.0014 | 1206.622 | 1182.496 | 1131.529 | 1135.597 | 1138.345 | 1087.037 | 6.816455 | 62.79463 | 37 | 26 | 18 | 53 | 18 | 17 | 50 | 1351 | 30 | 2184
3.1885 | 1.9264 | 0.6181 | 0.0304 | 0.1215 | 0.089 | 0.0861 | 0.0073 | 0.0734 | 0.0164 | 0.0001 | 0.0006 | 0.0001 | 0.0327 | 0.011 | 0.0014 | 1208.088 | 1183.218 | 1130.66 | 1134.401 | 1136.691 | 1087.771 | 6.03143 | 64.35322 | 38 | 31 | 17 | 57 | 19 | 16 | 50 | 1357 | 30 | 2186
3.2705 | 1.9784 | 0.6165 | 0.0269 | 0.1188 | 0.0876 | 0.0842 | 0.0074 | 0.0741 | 0.0169 | 0.0008 | 0.0002 | 0.0001 | 0.0319 | 0.011 | 0.0014 | 1213.655 | 1183.182 | 1130.33 | 1133.932 | 1137.791 | 1084.506 | 7.460898 | 64.51852 | 33 | 37 | 22 | 54 | 15 | 20 | 48 | 1369 | 30 | 2190
3.2326 | 1.9334 | 0.6222 | 0.0287 | 0.1234 | 0.1095 | 0.0886 | 0.0079 | 0.0761 | 0.0163 | 0.0001 | 0.0005 | 0.0001 | 0.0341 | 0.0112 | 0.0015 | 1211.71 | 1182.894 | 1133.589 | 1137.378 | 1140.011 | 1087.435 | 6.42208 | 62.86152 | 39 | 25 | 23 | 53 | 19 | 17 | 53 | 1350 | 30 | 2188
3.2135 | 1.9193 | 0.6153 | 0.015 | 0.0693 | 0.1059 | 0.0868 | 0.0077 | 0.0746 | 0.0163 | 0.0001 | 0.0008 | 0.0001 | 0.034 | 0.0111 | 0.0015 | 1212.665 | 1184.673 | 1132.736 | 1137.546 | 1140.421 | 1089.764 | 7.684798 | 65.03548 | 42 | 27 | 23 | 57 | 21 | 14 | 56 | 1362 | 30 | 2186
3.1742 | 1.8517 | 0.6189 | 0.0307 | 0.1284 | 0.1018 | 0.0874 | 0.0082 | 0.0752 | 0.0157 | 0.0001 | 0.0009 | 0.0001 | 0.0344 | 0.0112 | 0.0015 | 1208.434 | 1181.006 | 1132.635 | 1136.47 | 1140.201 | 1086.188 | 7.56561 | 62.00503 | 41 | 34 | 21 | 48 | 14 | 17 | 57 | 1358 | 30 | 2200
3.24 | 1.8638 | 0.6022 | 0.025 | 0.1111 | 0.1146 | 0.0816 | 0.008 | 0.0727 | 0.0155 | 0.0001 | 0.0001 | 0.0001 | 0.0334 | 0.0113 | 0.0015 | 1209.726 | 1190.014 | 1134.83 | 1138.592 | 1141.651 | 1090.873 | 6.821178 | 63.01572 | 41 | 29 | 16 | 58 | 20 | 21 | 55 | 1357 | 30 | 2194
3.111 | 1.9232 | 0.6241 | 0.0312 | 0.1345 | 0.0886 | 0.0784 | 0.0089 | 0.0777 | 0.0154 | 0.0001 | 0.0009 | 0.0001 | 0.0422 | 0.0115 | 0.0017 | 1206.309 | 1181.125 | 1134.831 | 1138.951 | 1141.765 | 1088.529 | 6.934285 | 60.68771 | 42 | 26 | 20 | 50 | 20 | 19 | 55 | 1351 | 30 | 2196
3.1181 | 1.9006 | 0.6086 | 0.0305 | 0.1344 | 0.0885 | 0.0809 | 0.0089 | 0.0771 | 0.016 | 0.0001 | 0.0007 | 0.0001 | 0.0426 | 0.0113 | 0.0017 | 1211.167 | 1186.119 | 1135.346 | 1138.409 | 1141.692 | 1091.077 | 6.345571 | 63.13675 | 44 | 28 | 23 | 62 | 17 | 22 | 58 | 1350 | 30 | 2206
3.1428 | 1.9672 | 0.6329 | 0.0294 | 0.1273 | 0.1159 | 0.0766 | 0.0082 | 0.0776 | 0.0159 | 0.0001 | 0.0003 | 0.0001 | 0.0406 | 0.0116 | 0.0018 | 1208.706 | 1181.216 | 1134.741 | 1138.177 | 1140.933 | 1090.103 | 6.191654 | 62.36354 | 42 | 25 | 21 | 52 | 19 | 21 | 54 | 1353 | 30 | 2198
3.1918 | 2.0175 | 0.6386 | 0.0299 | 0.1292 | 0.1188 | 0.0779 | 0.0081 | 0.0786 | 0.0159 | 0.0001 | 0.0007 | 0.0001 | 0.0402 | 0.0114 | 0.0017 | 1205.003 | 1180.226 | 1136.533 | 1141.232 | 1142.485 | 1089.209 | 5.952621 | 59.13116 | 40 | 26 | 18 | 42 | 27 | 14 | 53 | 1353 | 30 | 2192
3.2198 | 2.0251 | 0.6614 | 0.0304 | 0.1293 | 0.1146 | 0.0779 | 0.0082 | 0.0815 | 0.0166 | 0.0001 | 0.0007 | 0.0001 | 0.0397 | 0.0116 | 0.0018 | 1199.485 | 1177.152 | 1137.527 | 1140.825 | 1143.641 | 1087.789 | 6.113801 | 55.46993 | 45 | 24 | 22 | 53 | 19 | 24 | 60 | 1350 | 28.75 | 2184
3.1561 | 1.9595 | 0.6185 | 0.0297 | 0.1297 | 0.1098 | 0.0805 | 0.0087 | 0.085 | 0.0155 | 0.0001 | 0.0005 | 0.0001 | 0.0389 | 0.0116 | 0.0017 | 1199.768 | 1172.742 | 1136.066 | 1139.966 | 1143.392 | 1088.744 | 7.326876 | 57.37693 | 45 | 29 | 23 | 43 | 18 | 20 | 60 | 1350 | 30 | 2196
3.2335 | 1.924 | 0.6317 | 0.0308 | 0.1223 | 0.1522 | 0.0867 | 0.0105 | 0.0916 | 0.0155 | 0.0001 | 0.0007 | 0.0001 | 0.0385 | 0.0124 | 0.0021 | 1206.325 | 1177.649 | 1134.348 | 1138.241 | 1142.225 | 1088.122 | 7.876871 | 60.89267 | 41 | 32 | 26 | 51 | 17 | 23 | 57 | 1360 | 28.75 | 2206
3.2221 | 1.92 | 0.652 | 0.0302 | 0.1223 | 0.1276 | 0.0848 | 0.0121 | 0.0902 | 0.0156 | 0.0001 | 0.0006 | 0.0001 | 0.0416 | 0.0124 | 0.0025 | 1211.33 | 1183.623 | 1132.242 | 1136.416 | 1140.466 | 1087.907 | 8.223506 | 64.07855 | 41 | 30 | 26 | 56 | 19 | 23 | 55 | 1355 | 28.75 | 2198
3.2025 | 1.9487 | 0.656 | 0.0276 | 0.1217 | 0.1314 | 0.0814 | 0.0126 | 0.0895 | 0.0162 | 0.0001 | 0.0002 | 0.0001 | 0.0427 | 0.0126 | 0.0025 | 1204.427 | 1180.267 | 1137.192 | 1140.165 | 1143.472 | 1092.025 | 6.279803 | 59.8163 | 47 | 16 | 21 | 55 | 16 | 22 | 56 | 1360 | 28.75 | 2200
3.1597 | 1.8604 | 0.6735 | 0.0288 | 0.1231 | 0.1053 | 0.0808 | 0.0093 | 0.0805 | 0.0162 | 0.0001 | 0.0005 | 0.0001 | 0.0357 | 0.0117 | 0.0021 | 1204.605 | 1172.3 | 1133.211 | 1138.144 | 1141.129 | 1083.639 | 7.917687 | 59.01968 | 36 | 37 | 26 | 39 | 18 | 18 | 53 | 1360 | 28.75 | 2192
3.188 | 1.8276 | 0.6704 | 0.0286 | 0.1202 | 0.1049 | 0.0788 | 0.0088 | 0.0791 | 0.0163 | 0.0001 | 0.0005 | 0.0001 | 0.0348 | 0.0117 | 0.002 | 1208.23 | 1181.175 | 1133.753 | 1138.142 | 1140.606 | 1089.646 | 6.852822 | 62.80506 | 46 | 24 | 26 | 60 | 22 | 17 | 59 | 1353 | 28.75 | 2196
3.1878 | 1.7822 | 0.6565 | 0.029 | 0.1194 | 0.1035 | 0.0789 | 0.0088 | 0.079 | 0.016 | 0.0001 | 0.0005 | 0.0001 | 0.0349 | 0.0115 | 0.002 | 1206.491 | 1182.24 | 1133.077 | 1137.174 | 1139.634 | 1086.849 | 6.556291 | 61.36094 | 43 | 22 | 19 | 55 | 21 | 18 | 55 | 1355 | 28.75 | 2194
3.1934 | 1.7819 | 0.6653 | 0.0282 | 0.1197 | 0.1019 | 0.0767 | 0.0086 | 0.0797 | 0.0163 | 0.0001 | 0.0002 | 0.0001 | 0.0342 | 0.0116 | 0.002 | 1132.363 | 1132.363 | 1132.363 | 1136.543 | 1139.647 | 1085.003 | 7.284297 | 0 | 33 | 22 | 0 | 0 | 15 | 17 | 45 | 1351 | 28.75 | 2212
3.184 | 1.781 | 0.6674 | 0.029 | 0.1245 | 0.1003 | 0.0797 | 0.0088 | 0.0807 | 0.0162 | 0.0001 | 0.0007 | 0.0001 | 0.0348 | 0.0117 | 0.002 | 1206.551 | 1185.4 | 1132.76 | 1137.024 | 1139.853 | 1087.921 | 7.0934 | 62.20278 | 44 | 25 | 21 | 63 | 22 | 20 | 57 | 1352 | 29.5 | 2200
3.1996 | 1.7782 | 0.6554 | 0.0284 | 0.1242 | 0.097 | 0.081 | 0.0089 | 0.0818 | 0.0162 | 0.0028 | 0.0007 | 0.0001 | 0.0349 | 0.0116 | 0.002 | 1207.422 | 1180.043 | 1132.371 | 1136.909 | 1139.812 | 1089.274 | 7.441299 | 63.52308 | 42 | 25 | 24 | 55 | 20 | 18 | 54 | 1352 | 30 | 2194
3.2086 | 1.7576 | 0.64 | 0.0293 | 0.1254 | 0.0951 | 0.083 | 0.0087 | 0.0827 | 0.0161 | 0.0002 | 0.0005 | 0.0001 | 0.0353 | 0.0114 | 0.002 | 1211.476 | 1180.717 | 1131.632 | 1138.265 | 1140.447 | 1083.675 | 8.815747 | 62.47543 | 33 | 41 | 23 | 49 | 23 | 12 | 50 | 1350 | 30 | 2192
3.1402 | 1.7444 | 0.6358 | 0.0284 | 0.1304 | 0.0977 | 0.0817 | 0.0088 | 0.0787 | 0.0164 | 0.0001 | 0.0007 | 0.0001 | 0.0357 | 0.0116 | 0.002 | 1210.38 | 1184.019 | 1132.413 | 1136.299 | 1139.154 | 1089.065 | 6.740586 | 64.26799 | 43 | 26 | 22 | 58 | 19 | 19 | 56 | 1349 | 30 | 2212
3.1945 | 1.7478 | 0.6401 | 0.0288 | 0.1294 | 0.0987 | 0.0821 | 0.0089 | 0.0785 | 0.0163 | 0.0001 | 0.0007 | 0.0001 | 0.0361 | 0.0117 | 0.0019 | 1209.282 | 1178.717 | 1134.581 | 1138.236 | 1141.097 | 1090.5 | 6.516815 | 62.88954 | 41 | 23 | 22 | 49 | 20 | 19 | 54 | 1346 | 30 | 2196
3.1807 | 1.741 | 0.6379 | 0.029 | 0.1264 | 0.0962 | 0.0817 | 0.0085 | 0.0776 | 0.0165 | 0.0001 | 0.0006 | 0.0001 | 0.0354 | 0.0116 | 0.0019 | 1207.362 | 1179.03 | 1133.585 | 1138.103 | 1141.26 | 1089.752 | 7.674556 | 62.73019 | 44 | 26 | 24 | 53 | 21 | 21 | 58 | 1353 | 30 | 2198
3.1927 | 1.7287 | 0.6226 | 0.0289 | 0.1247 | 0.0918 | 0.0822 | 0.0085 | 0.0789 | 0.0161 | 0.0001 | 0.0008 | 0.0001 | 0.0353 | 0.0112 | 0.0018 | 1205.312 | 1179.497 | 1135.339 | 1139.368 | 1142.287 | 1088.977 | 6.947922 | 60.14794 | 41 | 24 | 21 | 46 | 18 | 21 | 55 | 1360 | 30 | 2206
3.2343 | 1.8045 | 0.6226 | 0.0273 | 0.1198 | 0.0904 | 0.0775 | 0.0081 | 0.082 | 0.0164 | 0.0001 | 0.0006 | 0.0001 | 0.0339 | 0.0112 | 0.0017 | 1205.414 | 1178.03 | 1132.1 | 1135.693 | 1139.35 | 1088.62 | 7.249814 | 62.77232 | 43 | 25 | 23 | 53 | 17 | 19 | 55 | 1353 | 30 | 2188
3.1845 | 1.807 | 0.6203 | 0.0286 | 0.1269 | 0.091 | 0.0758 | 0.0081 | 0.0821 | 0.0165 | 0.0001 | 0.0008 | 0.0001 | 0.0342 | 0.011 | 0.0017 | 1205.335 | 1171.885 | 1132.785 | 1137.504 | 1140.973 | 1089.36 | 8.187489 | 62.55676 | 43 | 25 | 28 | 45 | 19 | 20 | 56 | 1348 | 30 | 2206
3.1967 | 1.824 | 0.5834 | 0.0282 | 0.1225 | 0.0868 | 0.0733 | 0.0078 | 0.0875 | 0.0172 | 0.0005 | 0.0006 | 0.0001 | 0.0326 | 0.0111 | 0.0017 | 1205.829 | 1180.116 | 1133.356 | 1137.224 | 1140.184 | 1086.82 | 6.827773 | 60.89705 | 37 | 27 | 20 | 48 | 18 | 19 | 51 | 1342 | 30 | 2198
3.2144 | 1.9125 | 0.5906 | 0.0274 | 0.1215 | 0.0828 | 0.0725 | 0.0072 | 0.087 | 0.0171 | 0.0003 | 0.0005 | 0.0001 | 0.0318 | 0.011 | 0.0016 | 1208.468 | 1178.234 | 1133.001 | 1137.416 | 1140.962 | 1084.828 | 7.961161 | 61.03816 | 39 | 36 | 24 | 43 | 18 | 19 | 55 | 1358 | 30 | 2198
3.2949 | 1.9274 | 0.581 | 0.0252 | 0.1203 | 0.0793 | 0.068 | 0.0067 | 0.0841 | 0.0167 | 0.0001 | 0.0005 | 0.0001 | 0.0298 | 0.0109 | 0.0015 | 1210.088 | 1182.112 | 1134.404 | 1138.676 | 1142.47 | 1091.493 | 8.065812 | 63.81718 | 47 | 29 | 26 | 56 | 20 | 22 | 62 | 1352 | 30 | 2208
3.273 | 1.8984 | 0.5766 | 0.0264 | 0.1207 | 0.079 | 0.0704 | 0.0067 | 0.0849 | 0.0163 | 0.0001 | 0.0001 | 0.0001 | 0.0307 | 0.0107 | 0.0015 | 1207.593 | 1182.051 | 1134.572 | 1138.629 | 1141.969 | 1088.532 | 7.396742 | 61.33053 | 40 | 27 | 19 | 53 | 19 | 22 | 53 | 1351 | 30 | 2200
3.2289 | 1.9206 | 0.5762 | 0.0256 | 0.1209 | 0.0821 | 0.0682 | 0.0067 | 0.0838 | 0.0167 | 0.0001 | 0.0002 | 0.0001 | 0.0304 | 0.0109 | 0.0015 | 1205.101 | 1180.661 | 1133.994 | 1136.787 | 1140.243 | 1087.068 | 6.249381 | 60.24379 | 37 | 24 | 16 | 45 | 14 | 21 | 50 | 1342 | 30 | 2204
3.2074 | 1.7437 | 0.6329 | 0.0402 | 0.1271 | 0.0709 | 0.0603 | 0.0098 | 0.0866 | 0.0215 | 0.0002 | 0.0008 | 0.0001 | 0.0259 | 0.0108 | 0.0017 | 1177.815 | 1173.883 | 1128.986 | 1132.584 | 1133.448 | 1082.73 | 4.461913 | 51.3526 | 41 | 28 | 1 | 56 | 24 | 17 | 56 | 135 | 28.75 | 2182
3.135 | 1.9387 | 0.6363 | 0.0451 | 0.1888 | 0.0695 | 0.0727 | 0.0094 | 0.0886 | 0.0206 | 0.0021 | 0.0005 | 0.0015 | 0.0282 | 0.0124 | 0.0006 | 1207.802 | 1179.325 | 1133.735 | 1137.705 | 1140.227 | 1084.88 | 6.492205 | 60.25514 | 36 | 32 | 19 | 40 | 16 | 16 | 50 | 1349 | 29.75 | 2188
3.0703 | 1.9122 | 0.6289 | 0.0456 | 0.1828 | 0.0661 | 0.0703 | 0.0082 | 0.0846 | 0.0204 | 0.004 | 0.0005 | 0.0015 | 0.0269 | 0.0125 | 0.0005 | 1209.836 | 1183.734 | 1133.782 | 1137.076 | 1140.538 | 1089.34 | 6.756734548 | 63.11772 | 42 | 29 | 19 | 55 | 16 | 22 | 55 | 1348 | 29.75 | 2190
3.1112 | 1.8861 | 0.6276 | 0.0439 | 0.1838 | 0.0655 | 0.071 | 0.0081 | 0.083 | 0.02 | 0.0028 | 0.0005 | 0.0015 | 0.0271 | 0.0123 | 0.0005 | 1210.559 | 1178.603 | 1131.38 | 1135.543 | 1138.827 | 1083.346 | 7.446784 | 62.24133 | 32 | 35 | 22 | 42 | 16 | 16 | 47 | 1348 | 29.75 | 2202
3.145 | 1.9161 | 0.6284 | 0.0453 | 0.1754 | 0.0657 | 0.0722 | 0.008 | 0.0838 | 0.0204 | 0.0035 | 0.0005 | 0.0015 | 0.0268 | 0.0129 | 0.001 | 1209.585 | 1181.141 | 1134.452 | 1137.924 | 1141.223 | 1087.993 | 6.771116 | 61.79121 | 39 | 28 | 23 | 50 | 12 | 24 | 53 | 1350 | 29.75 | 2200
3.1503 | 1.9027 | 0.6169 | 0.0436 | 0.175 | 0.0647 | 0.0711 | 0.0081 | 0.0894 | 0.0198 | 0.0025 | 0.0005 | 0.0015 | 0.0258 | 0.0127 | 0.0009 | 1205.317 | 1180.286 | 1133.842 | 1138.349 | 1141.194 | 1086.628 | 7.352028 | 60.22029 | 43 | 33 | 24 | 51 | 19 | 17 | 59 | 1353 | 29.75 | 2176
3.1536 | 1.9038 | 0.6311 | 0.0455 | 0.1386 | 0.0656 | 0.0711 | 0.0055 | 0.0789 | 0.0235 | 0.0041 | 0.0009 | 0.0001 | 0.0233 | 0.0128 | 0.0014 | 1207.049 | 1180.642 | 1134.675 | 1138.053 | 1140.561 | 1090.358 | 5.886206 | 62.02252 | 42 | 26 | 23 | 55 | 19 | 19 | 55 | 1354 | 28.75 | 2176
3.1716 | 1.8536 | 0.6169 | 0.044 | 0.1382 | 0.0646 | 0.0704 | 0.0055 | 0.0796 | 0.0225 | 0.0032 | 0.0008 | 0.0001 | 0.0234 | 0.0126 | 0.0013 | 1204.865 | 1181.846 | 1135.286 | 1138.005 | 1140.978 | 1088.232 | 5.692296 | 59.65596 | 44 | 27 | 21 | 59 | 17 | 22 | 58 | 1351 | 30 | 2188
3.1332 | 1.8942 | 0.6092 | 0.0422 | 0.1454 | 0.0712 | 0.0741 | 0.007 | 0.0835 | 0.0219 | 0.0022 | 0.0006 | 0.0001 | 0.0261 | 0.0126 | 0.0017 | 1203.241 | 1179.079 | 1129.977 | 1134.482 | 1138.134 | 1087.079 | 8.156947 | 63.0706 | 42 | 31 | 23 | 60 | 20 | 20 | 56 | 1343 | 30 | 2188
3.1712 | 1.8965 | 0.613 | 0.0434 | 0.143 | 0.0719 | 0.0756 | 0.0075 | 0.0856 | 0.0226 | 0.0027 | 0.0007 | 0.0001 | 0.0266 | 0.0127 | 0.0017 | 1203.656 | 1176.577 | 1130.342 | 1134.844 | 1138.404 | 1085.075 | 8.061599 | 61.82578 | 37 | 38 | 22 | 51 | 16 | 19 | 52 | 1349 | 30 | 2202
3.1801 | 1.8854 | 0.5943 | 0.0436 | 0.1405 | 0.0702 | 0.0724 | 0.0069 | 0.0835 | 0.0223 | 0.0021 | 0.0007 | 0.0001 | 0.0254 | 0.0127 | 0.0017 | 1201.232 | 1176.687 | 1134.687 | 1138.031 | 1141.187 | 1088.76 | 6.500071 | 59.16587 | 42 | 30 | 22 | 49 | 17 | 25 | 57 | 1342 | 29.25 | 2188
3.1861 | 1.8968 | 0.5999 | 0.0423 | 0.1384 | 0.0708 | 0.0702 | 0.0068 | 0.082 | 0.0226 | 0.0022 | 0.0007 | 0.0001 | 0.0247 | 0.013 | 0.0018 | 1201.266 | 1175.312 | 1133.594 | 1137.76 | 1140.939 | 1088.576 | 7.344993 | 60.05206 | 42 | 35 | 26 | 49 | 20 | 21 | 57 | 1343 | 30 | 2192
3.274 | 1.9132 | 0.5921 | 0.0426 | 0.1345 | 0.0656 | 0.0718 | 0.0064 | 0.0824 | 0.0202 | 0.0019 | 0.0007 | 0.0001 | 0.0239 | 0.0125 | 0.0017 | 1197.359 | 1174.611 | 1133.953 | 1137.702 | 1140.579 | 1089.488 | 6.625933 | 58.77975 | 44 | 26 | 22 | 54 | 21 | 22 | 57 | 1347 | 28.5 | 2174
3.184 | 1.8403 | 0.6013 | 0.0372 | 0.1285 | 0.0738 | 0.0871 | 0.0085 | 0.086 | 0.0168 | 0.002 | 0.0006 | 0.0001 | 0.0352 | 0.0112 | 0.0015 | 1216.837 | 1185.553 | 1131.075 | 1135.24 | 1138.242 | 1084.313 | 7.16745 | 64.71486 | 36 | 39 | 27 | 56 | 18 | 17 | 52 | 1357 | 30 | 2210
3.1863 | 1.8158 | 0.5832 | 0.0359 | 0.1331 | 0.0746 | 0.0932 | 0.0093 | 0.0917 | 0.0164 | 0.0019 | 0.0007 | 0.0001 | 0.0371 | 0.0108 | 0.0014 | 1209.26 | 1181.608 | 1132.768 | 1136.878 | 1139.303 | 1087.563 | 6.535451 | 62.85475 | 39 | 26 | 20 | 51 | 20 | 16 | 52 | 1344 | 30 | 2198
3.1763 | 1.8348 | 0.5835 | 0.0339 | 0.1288 | 0.0755 | 0.0921 | 0.0095 | 0.0904 | 0.0165 | 0.0016 | 0.0007 | 0.0001 | 0.0376 | 0.0109 | 0.0014 | 1211.999 | 1183.611 | 1132.998 | 1136.943 | 1139.892 | 1088.688 | 6.893431 | 64.06596 | 40 | 25 | 23 | 58 | 19 | 20 | 52 | 1348 | 29.75 | 2210
3.1884 | 1.7602 | 0.5819 | 0.0377 | 0.1453 | 0.0786 | 0.0919 | 0.0101 | 0.092 | 0.0159 | 0.0019 | 0.0006 | 0.0001 | 0.0373 | 0.0109 | 0.0015 | 1209.711 | 1184.536 | 1135.145 | 1139.053 | 1141.496 | 1089.756 | 6.350769 | 62.16159 | 42 | 24 | 20 | 58 | 21 | 19 | 54 | 1340 | 29.75 | 2208
3.1393 | 1.8036 | 0.5818 | 0.0353 | 0.1377 | 0.0863 | 0.088 | 0.0107 | 0.0898 | 0.0162 | 0.0034 | 0.0006 | 0.0001 | 0.0394 | 0.0112 | 0.0015 | 1210.793 | 1183.251 | 1133.76 | 1137.763 | 1141.359 | 1092.662 | 7.598418 | 65.20945 | 42 | 26 | 23 | 60 | 19 | 22 | 54 | 1355 | 29.75 | 2206
3.1468 | 1.7654 | 0.5778 | 0.0374 | 0.1452 | 0.0816 | 0.0891 | 0.01 | 0.0887 | 0.0156 | 0.0018 | 0.0006 | 0.0001 | 0.0376 | 0.0106 | 0.0015 | 1211.94 | 1187.627 | 1134.423 | 1138.048 | 1141.274 | 1090.092 | 6.85066 | 63.61761 | 43 | 25 | 22 | 64 | 20 | 21 | 56 | 1351 | 29.75 | 2204
3.1802 | 1.7811 | 0.5788 | 0.0368 | 0.1464 | 0.0804 | 0.0881 | 0.01 | 0.0875 | 0.0157 | 0.0019 | 0.0007 | 0.0001 | 0.0376 | 0.0106 | 0.0015 | 1213.934 | 1182.565 | 1134.434 | 1139.004 | 1141.941 | 1091.685 | 7.506674 | 65.03124 | 46 | 29 | 28 | 58 | 22 | 20 | 59 | 1347 | 29.75 | 2204
3.1284 | 1.7989 | 0.582 | 0.0376 | 0.1432 | 0.0785 | 0.0881 | 0.0101 | 0.0879 | 0.016 | 0.0015 | 0.0009 | 0.0001 | 0.0364 | 0.0106 | 0.0016 | 1206.222 | 1177.183 | 1137.042 | 1140.603 | 1143.768 | 1091.07 | 6.725794 | 60.07702 | 43 | 24 | 25 | 48 | 19 | 22 | 56 | 1352 | 29.75 | 2206
3.1086 | 1.8887 | 0.602 | 0.0369 | 0.1331 | 0.0685 | 0.0697 | 0.007 | 0.0805 | 0.0181 | 0.0025 | 0.0005 | 0.0001 | 0.0294 | 0.0109 | 0.0017 | 1202.671 | 1178.768 | 1134.365 | 1138.457 | 1141.543 | 1090.077 | 7.178214 | 60.66567 | 43 | 29 | 22 | 53 | 19 | 22 | 57 | 1352 | 30 | 2184
3.087 | 1.8351 | 0.5992 | 0.0347 | 0.1421 | 0.0662 | 0.0688 | 0.0069 | 0.0803 | 0.0177 | 0.0017 | 0.0007 | 0.0001 | 0.0287 | 0.0108 | 0.0018 | 1209.661 | 1184.695 | 1132.814 | 1136.46 | 1139.704 | 1086.635 | 6.890091 | 62.46442 | 41 | 28 | 22 | 62 | 19 | 21 | 55 | 1357 | 28 | 2198
3.0772 | 1.8398 | 0.5994 | 0.0363 | 0.1376 | 0.0757 | 0.0792 | 0.0067 | 0.0834 | 0.0186 | 0.0021 | 0.0007 | 0.0001 | 0.0291 | 0.0106 | 0.0019 | 1208.147 | 1179.491 | 1132.15 | 1136.633 | 1139.274 | 1088.487 | 7.124016 | 63.51036 | 39 | 27 | 23 | 52 | 22 | 18 | 52 | 1357 | 28.75 | 2208
3.0306 | 1.8788 | 0.6202 | 0.037 | 0.1404 | 0.0702 | 0.0785 | 0.0058 | 0.0828 | 0.0182 | 0.0019 | 0.0006 | 0.0001 | 0.0261 | 0.0111 | 0.0017 | 1210.706 | 1184.536 | 1130.849 | 1134.615 | 1137.842 | 1089.866 | 6.992747 | 66.08456 | 44 | 32 | 25 | 63 | 19 | 21 | 58 | 1356 | 28.75 | 2188
3.0546 | 1.8719 | 0.6272 | 0.0367 | 0.1467 | 0.0694 | 0.0782 | 0.0057 | 0.0825 | 0.0186 | 0.0022 | 0.0004 | 0.0001 | 0.0258 | 0.0112 | 0.0016 | 1210.537 | 1182.345 | 1130.101 | 1134.241 | 1137.662 | 1082.918 | 7.561058 | 63.02832 | 37 | 37 | 24 | 54 | 19 | 20 | 53 | 1358 | 28.75 | 2208
3.1559 | 1.9531 | 0.6197 | 0.0375 | 0.1447 | 0.078 | 0.0774 | 0.0054 | 0.0818 | 0.0188 | 0.0014 | 0.0006 | 0.0001 | 0.027 | 0.0114 | 0.0016 | 1210.232 | 1179.712 | 1128.913 | 1133.064 | 1136.4 | 1083.396 | 7.487416 | 64.11371 | 37 | 40 | 25 | 54 | 18 | 19 | 52 | 1348 | 28.75 | 2220
3.1903 | 1.9856 | 0.6248 | 0.0376 | 0.1391 | 0.0773 | 0.0754 | 0.0054 | 0.0821 | 0.019 | 0.001 | 0.0008 | 0.0001 | 0.0262 | 0.0116 | 0.0016 | 1212.207 | 1185.098 | 1128.295 | 1133.167 | 1136.288 | 1081.877 | 7.993316 | 64.38459 | 35 | 48 | 25 | 60 | 21 | 18 | 53 | 1344 | 28.75 | 2212
3.2262 | 2.0245 | 0.6233 | 0.0384 | 0.1451 | 0.0739 | 0.0803 | 0.0053 | 0.0794 | 0.0183 | 0.0006 | 0.0006 | 0.0001 | 0.0258 | 0.0115 | 0.0016 | 1209.874 | 1179.739 | 1126.769 | 1130.977 | 1133.68 | 1079.643 | 6.910903 | 63.8133 | 31 | 49 | 24 | 53 | 17 | 16 | 48 | 1358 | 28.75 | 2215
3.207 | 2.073 | 0.6313 | 0.0386 | 0.1443 | 0.0723 | 0.0798 | 0.0049 | 0.076 | 0.018 | 0.0002 | 0.0007 | 0.0001 | 0.0249 | 0.0117 | 0.0016 | 1207.076 | 1177.296 | 1129.023 | 1133.957 | 1137.107 | 1079.984 | 8.083733 | 61.4145 | 34 | 44 | 24 | 46 | 19 | 16 | 51 | 1344 | 28.75 | 2204
3.0825 | 1.9862 | 0.6245 | 0.0412 | 0.1431 | 0.0727 | 0.0882 | 0.005 | 0.0766 | 0.0186 | 0.0001 | 0.0009 | 0.0001 | 0.0249 | 0.0117 | 0.0016 | 1203.286 | 1175.613 | 1133.751 | 1137.512 | 1140.878 | 1086.795 | 7.126901 | 59.69108 | 41 | 27 | 25 | 50 | 18 | 21 | 55 | 1349 | 28.75 | 2186
3.0973 | 2.0008 | 0.6323 | 0.0393 | 0.1407 | 0.0713 | 0.0864 | 0.0045 | 0.0743 | 0.0203 | 0.0005 | 0.0008 | 0.0001 | 0.0235 | 0.0119 | 0.0015 | 1205.867 | 1179.608 | 1130.917 | 1135.466 | 1139.393 | 1084.962 | 8.475737 | 61.99049 | 40 | 36 | 26 | 54 | 19 | 22 | 56 | 1348 | 28.75 | 2200
3.1302 | 1.9853 | 0.631 | 0.0401 | 0.1452 | 0.0707 | 0.0858 | 0.005 | 0.072 | 0.0202 | 0.003 | 0.0005 | 0.0001 | 0.0254 | 0.0117 | 0.0014 | 1209.798 | 1182.08 | 1129.268 | 1134.012 | 1137.998 | 1084.606 | 8.729981 | 64.32531 | 37 | 44 | 26 | 56 | 19 | 20 | 53 | 1348 | 28.75 | 2194
3.1522 | 1.9416 | 0.6205 | 0.0387 | 0.1427 | 0.0673 | 0.0839 | 0.0044 | 0.0705 | 0.0194 | 0.0023 | 0.0004 | 0.0001 | 0.0235 | 0.0113 | 0.0014 | 1212.959 | 1187.379 | 1133.003 | 1136.886 | 1140.605 | 1090.482 | 7.60195 | 65.28203 | 42 | 33 | 21 | 58 | 20 | 22 | 57 | 1350 | 28.75 | 2206
3.1092 | 1.9133 | 0.618 | 0.0422 | 0.1425 | 0.0669 | 0.0851 | 0.0045 | 0.072 | 0.0189 | 0.0014 | 0.0005 | 0.0001 | 0.0236 | 0.0112 | 0.0014 | 1213.97 | 1184.224 | 1130.969 | 1135.944 | 1138.307 | 1085.736 | 7.338185 | 64.72582 | 37 | 37 | 22 | 56 | 22 | 16 | 52 | 1352 | 28.75 | 2218
3.1035 | 1.9553 | 0.6243 | 0.0402 | 0.1414 | 0.067 | 0.0865 | 0.0045 | 0.0752 | 0.0194 | 0.0019 | 0.0006 | 0.0001 | 0.0237 | 0.0115 | 0.0013 | 1212.228 | 1183.909 | 1129.409 | 1133.917 | 1136.709 | 1085.895 | 7.299889 | 65.55565 | 38 | 31 | 23 | 60 | 19 | 18 | 51 | 1350 | 28.75 | 2210
3.1081 | 1.8873 | 0.6224 | 0.041 | 0.1412 | 0.0666 | 0.0895 | 0.0045 | 0.0764 | 0.0191 | 0.0021 | 0.0006 | 0.0001 | 0.0239 | 0.0111 | 0.0013 | 1216.648 | 1184.977 | 1128.957 | 1132.78 | 1135.444 | 1083.035 | 6.487252 | 65.63077 | 37 | 32 | 25 | 60 | 20 | 18 | 51 | 1355 | 28.75 | 2216
3.1014 | 1.8671 | 0.62 | 0.0413 | 0.1493 | 0.0655 | 0.0927 | 0.0047 | 0.0783 | 0.0194 | 0.0016 | 0.0005 | 0.0001 | 0.0232 | 0.0111 | 0.0013 | 1212.519 | 1184.568 | 1134.616 | 1138.377 | 1141.094 | 1086.955 | 6.478066 | 62.0425 | 40 | 32 | 21 | 49 | 13 | 24 | 55 | 1350 | 28.75 | 2214
3.1002 | 1.8701 | 0.6152 | 0.0394 | 0.1409 | 0.0647 | 0.0904 | 0.0045 | 0.0814 | 0.0193 | 0.0016 | 0.0005 | 0.0001 | 0.0224 | 0.011 | 0.0012 | 1207.685 | 1180.564 | 1132.653 | 1135.976 | 1138.898 | 1087.576 | 6.245018 | 62.46971 | 42 | 28 | 22 | 55 | 18 | 21 | 55 | 1346 | 28.75 | 2214
3.1307 | 1.889 | 0.6204 | 0.0408 | 0.1461 | 0.066 | 0.0944 | 0.0046 | 0.0818 | 0.0195 | 0.0023 | 0.0007 | 0.0001 | 0.0224 | 0.011 | 0.0013 | 1209.15 | 1178.579 | 1127.87 | 1132.001 | 1135.548 | 1082.936 | 7.677563 | 64.39819 | 34 | 44 | 26 | 55 | 18 | 20 | 50 | 1353 | 28.75 | 2204
3.3859 | 1.8839 | 0.5815 | 0.0438 | 0.1399 | 0.0693 | 0.1152 | 0.005 | 0.0851 | 0.0202 | 0.0019 | 0.0003 | 0.0001 | 0.0213 | 0.0117 | 0.0014 | 1207.909 | 1182.41 | 1132.465 | 1135.846 | 1138.365 | 1086.512 | 5.900098 | 62.14648 | 40 | 29 | 21 | 57 | 18 | 18 | 53 | 1346 | 28.75 | 2208
3.1295 | 1.8626 | 0.6044 | 0.0422 | 0.1428 | 0.0655 | 0.0973 | 0.0044 | 0.0848 | 0.0191 | 0.0015 | 0.0005 | 0.0001 | 0.022 | 0.0109 | 0.0013 | 1206.77 | 1177.747 | 1132.035 | 1135.886 | 1139.575 | 1083.148 | 7.539857 | 60.45436 | 38 | 39 | 26 | 48 | 17 | 21 | 55 | 1357 | 30 | 2202
3.1279 | 1.8889 | 0.6009 | 0.0422 | 0.1444 | 0.0653 | 0.0967 | 0.0045 | 0.0852 | 0.0192 | 0.0017 | 0.0006 | 0.0001 | 0.0217 | 0.011 | 0.0013 | 1205.122 | 1177.898 | 1133.415 | 1136.854 | 1139.748 | 1086.593 | 6.332415 | 60.49679 | 47 | 36 | 28 | 59 | 21 | 22 | 63 | 1359 | 30 | 2200
3.1886 | 1.8542 | 0.5937 | 0.0432 | 0.143 | 0.0661 | 0.097 | 0.0044 | 0.0901 | 0.0183 | 0.0013 | 0.0008 | 0.0001 | 0.0212 | 0.0109 | 0.0013 | 1200.568 | 1171.937 | 1129.307 | 1133.647 | 1137.381 | 1083.908 | 8.074094 | 61.08436 | 39 | 35 | 26 | 51 | 18 | 20 | 54 | 1349 | 30 | 2186
3.1399 | 1.8658 | 0.5931 | 0.0433 | 0.1493 | 0.0723 | 0.0806 | 0.007 | 0.0785 | 0.019 | 0.0001 | 0.0011 | 0.0001 | 0.03 | 0.0115 | 0.0019 | 1205.557 | 1175.254 | 1133.56 | 1137.753 | 1140.324 | 1082.848 | 6.763693 | 58.67288 | 35 | 38 | 20 | 38 | 17 | 15 | 51 | 1341 | 28.75 | 2204
3.153 | 1.8578 | 0.592 | 0.0419 | 0.1484 | 0.0741 | 0.0834 | 0.0067 | 0.076 | 0.0173 | 0.0001 | 0.0011 | 0.0001 | 0.0307 | 0.0112 | 0.002 | 1202.734 | 1180.829 | 1137.439 | 1140.973 | 1143.498 | 1089.723 | 6.058552 | 57.77751 | 41 | 27 | 16 | 49 | 19 | 19 | 55 | 1359 | 28.75 | 2210
3.1613 | 1.9292 | 0.6086 | 0.0405 | 0.1474 | 0.0753 | 0.0822 | 0.0071 | 0.0756 | 0.0181 | 0.0001 | 0.0011 | 0.0001 | 0.0295 | 0.0117 | 0.0021 | 1203.627 | 1171.577 | 1134.705 | 1137.152 | 1139.312 | 1075.827 | 4.606579 | 53.92924 | 28 | 37 | 19 | 29 | 12 | 14 | 46 | 1353 | 29.75 | 2200
3.1817 | 1.9364 | 0.6101 | 0.0403 | 0.1486 | 0.0759 | 0.0805 | 0.0067 | 0.0751 | 0.0185 | 0.0001 | 0.0012 | 0.0001 | 0.0286 | 0.0119 | 0.0021 | 1201.283 | 1176.229 | 1134.627 | 1138.277 | 1140.894 | 1084.902 | 6.267577 | 57.27456 | 33 | 25 | 16 | 38 | 16 | 17 | 46 | 1346 | 29.75 | 2200
3.1847 | 1.9065 | 0.6108 | 0.0393 | 0.1469 | 0.0764 | 0.0842 | 0.0071 | 0.075 | 0.0178 | 0.0001 | 0.001 | 0.0001 | 0.0303 | 0.0117 | 0.0021 | 1200.971 | 1174.949 | 1134.861 | 1137.458 | 1141.167 | 1087.944 | 6.306175 | 58.49041 | 33 | 23 | 17 | 38 | 12 | 22 | 45 | 1348 | 29.75 | 2196
3.1571 | 1.9217 | 0.5971 | 0.0412 | 0.1469 | 0.0826 | 0.0921 | 0.0079 | 0.0757 | 0.0178 | 0.0001 | 0.001 | 0.0001 | 0.032 | 0.0114 | 0.0026 | 1202.376 | 1182.098 | 1134.993 | 1139.386 | 1143.201 | 1090.205 | 8.207318 | 60.07119 | 37 | 24 | 15 | 48 | 18 | 26 | 49 | 1346 | 29.75 | 2194
3.1374 | 1.9535 | 0.5984 | 0.0414 | 0.1433 | 0.0836 | 0.0956 | 0.008 | 0.0743 | 0.0177 | 0.0001 | 0.001 | 0.0001 | 0.0322 | 0.0113 | 0.0026 | 1199.808 | 1175.313 | 1137.119 | 1139.906 | 1141.863 | 1090.849 | 4.743957 | 57.53506 | 41 | 30 | 18 | 43 | 18 | 17 | 55 | 1350 | 29.75 | 2192
3.1289 | 1.9597 | 0.6075 | 0.041 | 0.1494 | 0.0799 | 0.0938 | 0.0074 | 0.0802 | 0.0184 | 0.0001 | 0.0009 | 0.0001 | 0.0305 | 0.0111 | 0.0022 | 1200.504 | 1177.992 | 1134.622 | 1138.831 | 1141.276 | 1087.825 | 6.654056 | 58.46911 | 37 | 29 | 17 | 42 | 20 | 17 | 51 | 1348 | 29.75 | 2186
3.1346 | 1.9811 | 0.6117 | 0.0393 | 0.1461 | 0.0786 | 0.0926 | 0.0072 | 0.0804 | 0.018 | 0.0001 | 0.0006 | 0.0001 | 0.0306 | 0.011 | 0.002 | 1200.22 | 1178.569 | 1135.1 | 1139.035 | 1142.498 | 1090.041 | 7.397919 | 59.10319 | 45 | 31 | 22 | 55 | 20 | 22 | 61 | 1348 | 28.75 | 2188
3.1277 | 1.9613 | 0.6071 | 0.0405 | 0.1444 | 0.0787 | 0.0905 | 0.0072 | 0.0798 | 0.0182 | 0.0001 | 0.0007 | 0.0001 | 0.0303 | 0.0108 | 0.002 | 1199.434 | 1177.694 | 1134.067 | 1138.688 | 1141.369 | 1089.242 | 7.302655 | 59.32149 | 41 | 32 | 20 | 49 | 21 | 19 | 56 | 1358 | 28.75 | 2194
3.0865 | 1.8682 | 0.5813 | 0.0398 | 0.1446 | 0.0814 | 0.0875 | 0.0071 | 0.0793 | 0.0182 | 0.0001 | 0.0008 | 0.0001 | 0.0297 | 0.0108 | 0.0019 | 1202.117 | 1180.744 | 1134.068 | 1137.551 | 1139.78 | 1086.959 | 5.712139 | 59.09179 | 41 | 30 | 18 | 54 | 19 | 20 | 56 | 1347 | 28.75 | 2184
3.1244 | 1.8246 | 0.5883 | 0.0391 | 0.153 | 0.0818 | 0.0845 | 0.0068 | 0.0825 | 0.0175 | 0.0001 | 0.0008 | 0.0001 | 0.0292 | 0.0106 | 0.0019 | 1205.656 | 1180.521 | 1131.826 | 1136.321 | 1139.047 | 1087.539 | 7.220093 | 62.50571 | 40 | 31 | 22 | 57 | 20 | 18 | 55 | 1347 | 28.75 | 2196
3.1566 | 1.8002 | 0.5828 | 0.0397 | 0.1568 | 0.0792 | 0.0836 | 0.0071 | 0.0826 | 0.0175 | 0.0001 | 0.0009 | 0.0001 | 0.0297 | 0.0106 | 0.0018 | 1204.886 | 1176.609 | 1132.653 | 1136.437 | 1139.63 | 1088.106 | 6.977122 | 61.8537 | 36 | 26 | 21 | 46 | 17 | 19 | 48 | 1345 | 17.25 | 2212
3.1622 | 1.8329 | 0.5845 | 0.0398 | 0.154 | 0.0824 | 0.0853 | 0.0079 | 0.0794 | 0.0172 | 0.0001 | 0.001 | 0.0001 | 0.0313 | 0.0108 | 0.0019 | 1204.532 | 1182.855 | 1135.269 | 1138.877 | 1141.918 | 1091.425 | 6.648727 | 61.23722 | 44 | 30 | 19 | 54 | 18 | 20 | 57 | 1355 | 29.75 | 2188
3.184 | 1.8373 | 0.5802 | 0.0407 | 0.1527 | 0.0832 | 0.0874 | 0.0084 | 0.0799 | 0.0168 | 0.0001 | 0.001 | 0.0001 | 0.0324 | 0.0108 | 0.002 | 1202.686 | 1174.699 | 1133.483 | 1136.587 | 1140.282 | 1090.339 | 6.79848 | 61.59785 | 38 | 27 | 19 | 42 | 12 | 21 | 50 | 1348 | 29.75 | 2206
3.085 | 1.7539 | 0.5591 | 0.0416 | 0.1489 | 0.0706 | 0.0755 | 0.0064 | 0.0843 | 0.017 | 0.0001 | 0.0009 | 0.0001 | 0.028 | 0.0105 | 0.0013 | 1211.015 | 1181.055 | 1131.887 | 1135.277 | 1138.224 | 1086.79 | 6.336584 | 63.6975 | 40 | 31 | 25 | 53 | 15 | 18 | 54 | 1363 | 30 | 2210
3.0191 | 1.7404 | 0.5513 | 0.0414 | 0.1555 | 0.0765 | 0.0792 | 0.0073 | 0.0791 | 0.0165 | 0.0001 | 0.0009 | 0.0001 | 0.0301 | 0.0104 | 0.0014 | 1212.988 | 1185.993 | 1131.172 | 1135.064 | 1138.444 | 1091.22 | 7.271625 | 67.19007 | 33 | 38 | 21 | 59 | 17 | 23 | 46 | 1367 | 36 | 2214
3.1478 | 1.9847 | 0.6422 | 0.0405 | 0.1459 | 0.0706 | 0.0781 | 0.0057 | 0.0758 | 0.0199 | 0.0001 | 0.0007 | 0.0001 | 0.0278 | 0.0108 | 0.0017 | 1196.073 | 1170.35 | 1135.077 | 1139.621 | 1141.975 | 1085.187 | 6.898709 | 55.00825 | 41 | 33 | 23 | 40 | 19 | 17 | 56 | 1374 | 30 | 2176
3.189 | 1.9976 | 0.6249 | 0.0336 | 0.1391 | 0.0777 | 0.0894 | 0.0081 | 0.0708 | 0.0177 | 0.0001 | 0.0002 | 0.0001 | 0.039 | 0.0121 | 0.0015 | 1202.318 | 1177.75 | 1134.655 | 1138.702 | 1141.772 | 1090.638 | 7.116917 | 60.58657 | 42 | 29 | 18 | 50 | 19 | 19 | 55 | 1346 | 28.75 | 2178
3.0868 | 1.9549 | 0.6585 | 0.0309 | 0.151 | 0.0798 | 0.0852 | 0.0081 | 0.0709 | 0.0175 | 0.0001 | 0.0001 | 0.0001 | 0.0392 | 0.0123 | 0.0015 | 1208.727 | 1182.531 | 1134.777 | 1137.706 | 1140.109 | 1087.449 | 5.331649 | 60.97574 | 37 | 27 | 16 | 48 | 17 | 16 | 50 | 1347 | 28.75 | 2200
3.0847 | 1.9089 | 0.6396 | 0.0347 | 0.1486 | 0.0842 | 0.0907 | 0.0087 | 0.0725 | 0.0168 | 0.0001 | 0.0006 | 0.0001 | 0.0416 | 0.0118 | 0.0016 | 1212.496 | 1184.455 | 1133.654 | 1138.316 | 1142.093 | 1090.388 | 8.438673 | 64.56741 | 38 | 29 | 24 | 55 | 18 | 21 | 52 | 1352 | 28.75 | 2204
3.1303 | 1.9326 | 0.6477 | 0.0348 | 0.1425 | 0.0875 | 0.0939 | 0.0091 | 0.0699 | 0.0164 | 0.0001 | 0.0005 | 0.0001 | 0.0434 | 0.0116 | 0.0015 | 1208.55 | 1185.809 | 1137.837 | 1141.353 | 1144.056 | 1093.322 | 6.219369 | 61.36806 | 41 | 26 | 18 | 52 | 19 | 20 | 54 | 1349 | 28.75 | 2196
3.1433 | 1.9059 | 0.631 | 0.0342 | 0.1349 | 0.087 | 0.0953 | 0.0088 | 0.0719 | 0.016 | 0.0001 | 0.0006 | 0.0001 | 0.0411 | 0.0112 | 0.0016 | 1205.712 | 1177.955 | 1137 | 1141.299 | 1143.922 | 1087.558 | 6.921754 | 58.15448 | 37 | 33 | 20 | 40 | 17 | 16 | 52 | 1350 | 28.75 | 2184
3.171 | 1.893 | 0.6428 | 0.035 | 0.145 | 0.0834 | 0.0931 | 0.0085 | 0.0724 | 0.0159 | 0.0001 | 0.0007 | 0.0001 | 0.0408 | 0.0112 | 0.0016 | 1204.957 | 1177.921 | 1136.201 | 1139.805 | 1143.028 | 1090.557 | 6.826547 | 60.10142 | 42 | 26 | 23 | 46 | 17 | 20 | 55 | 1355 | 28.75 | 2194
3.1198 | 1.9139 | 0.6353 | 0.0343 | 0.1372 | 0.082 | 0.0933 | 0.0082 | 0.0716 | 0.0161 | 0.0001 | 0.0007 | 0.0001 | 0.0401 | 0.0114 | 0.0016 | 1203.599 | 1181.19 | 1134.834 | 1138.93 | 1141.456 | 1091.174 | 6.622151 | 61.16511 | 44 | 29 | 21 | 56 | 21 | 17 | 58 | 1358 | 30 | 2192
3.1497 | 1.8886 | 0.6241 | 0.035 | 0.1361 | 0.0792 | 0.0915 | 0.0078 | 0.0774 | 0.017 | 0.0001 | 0.0005 | 0.0001 | 0.0386 | 0.011 | 0.0015 | 1203.657 | 1179.799 | 1134.874 | 1137.77 | 1141.017 | 1089.547 | 6.142891 | 60.27749 | 41 | 26 | 20 | 55 | 16 | 22 | 55 | 1351 | 30 | 2190
3.1356 | 1.913 | 0.6216 | 0.034 | 0.1355 | 0.0808 | 0.0946 | 0.0084 | 0.0765 | 0.0171 | 0.0012 | 0.0005 | 0.0001 | 0.0401 | 0.0112 | 0.0015 | 1204.004 | 1177.895 | 1131.722 | 1135.254 | 1138.116 | 1087.824 | 6.394372 | 62.21568 | 40 | 27 | 21 | 56 | 18 | 19 | 53 | 1342 | 34.5 | 2196
3.1818 | 1.9063 | 0.6239 | 0.0346 | 0.138 | 0.0808 | 0.0958 | 0.0085 | 0.0766 | 0.0167 | 0.0001 | 0.0008 | 0.0001 | 0.0407 | 0.0112 | 0.0015 | 1204.247 | 1179.693 | 1131.737 | 1135.385 | 1138.206 | 1087.449 | 6.469279 | 62.08168 | 40 | 28 | 20 | 55 | 20 | 19 | 53 | 1344 | 34.5 | 2192
3.2036 | 1.9254 | 0.6294 | 0.033 | 0.1333 | 0.0818 | 0.0966 | 0.0085 | 0.0757 | 0.017 | 0.0001 | 0.0007 | 0.0001 | 0.0415 | 0.0115 | 0.0016 | 1203.9 | 1178.275 | 1132.49 | 1136.199 | 1139.567 | 1083.02 | 7.077176 | 59.07496 | 38 | 36 | 19 | 47 | 17 | 19 | 54 | 1358 | 28.75 | 2192
3.2433 | 1.9697 | 0.644 | 0.032 | 0.1329 | 0.0815 | 0.0945 | 0.0078 | 0.0703 | 0.0177 | 0.0004 | 0.0006 | 0.0001 | 0.0383 | 0.0119 | 0.0015 | 1204.405 | 1178.779 | 1135.434 | 1139.026 | 1141.927 | 1089.101 | 6.493217 | 59.81726 | 42 | 28 | 22 | 50 | 19 | 20 | 55 | 1348 | 28.75 | 2196
3.2363 | 1.9673 | 0.634 | 0.0309 | 0.1186 | 0.0809 | 0.095 | 0.0075 | 0.069 | 0.0173 | 0.0001 | 0.0002 | 0.0001 | 0.0378 | 0.0116 | 0.0015 | 1201.329 | 1179.703 | 1134.114 | 1137.524 | 1140.135 | 1088.075 | 6.021506 | 59.3491 | 40 | 28 | 15 | 49 | 19 | 18 | 54 | 1340 | 28.75 | 2184
3.1674 | 1.9481 | 0.6587 | 0.0338 | 0.1332 | 0.0872 | 0.0941 | 0.0081 | 0.0709 | 0.0168 | 0.0001 | 0.0007 | 0.0001 | 0.0379 | 0.0115 | 0.0016 | 1204.059 | 1182.198 | 1134.911 | 1140.641 | 1142.692 | 1092.405 | 7.781155 | 61.9303 | 43 | 28 | 18 | 51 | 23 | 16 | 56 | 1347 | 28.75 | 2182
3.1529 | 1.938 | 0.6406 | 0.0336 | 0.1311 | 0.0841 | 0.0939 | 0.0082 | 0.0704 | 0.0167 | 0.0001 | 0.0006 | 0.0001 | 0.0383 | 0.0114 | 0.0016 | 1203.381 | 1179.587 | 1134.305 | 1138.079 | 1141.266 | 1087.967 | 6.960856 | 59.85071 | 41 | 33 | 20 | 55 | 19 | 21 | 57 | 1346 | 30 | 2182
3.2121 | 1.7795 | 0.5931 | 0.0339 | 0.1269 | 0.0744 | 0.0856 | 0.0081 | 0.0603 | 0.0161 | 0.0001 | 0.0004 | 0.0001 | 0.0363 | 0.0108 | 0.0014 | 1208.532 | 1180.669 | 1135.165 | 1138.201 | 1141.259 | 1090.09 | 6.09342 | 61.94293 | 43 | 27 | 25 | 57 | 19 | 23 | 57 | 1342 | 30 | 2186
3.1706 | 1.8509 | 0.5929 | 0.03 | 0.1256 | 0.0935 | 0.0791 | 0.0092 | 0.0912 | 0.0195 | 0.0001 | 0.0001 | 0.0001 | 0.0359 | 0.0101 | 0.0016 | 1207.201 | 1185.417 | 1134.186 | 1136.848 | 1139.085 | 1086.503 | 4.89946 | 60.49394 | 40 | 29 | 18 | 60 | 18 | 21 | 54 | 1353 | 29.75 | 2186
3.1752 | 1.8185 | 0.5927 | 0.0326 | 0.1232 | 0.0783 | 0.0777 | 0.0082 | 0.0921 | 0.0182 | 0.0001 | 0.0008 | 0.0001 | 0.0331 | 0.0102 | 0.0014 | 1210.044 | 1181.155 | 1131.035 | 1135.222 | 1138.549 | 1084.943 | 7.514545 | 63.15646 | 37 | 30 | 21 | 50 | 17 | 16 | 51 | 1343 | 29.75 | 2192
3.1615 | 1.8266 | 0.5974 | 0.0319 | 0.1225 | 0.0764 | 0.0766 | 0.0079 | 0.0896 | 0.0181 | 0.0001 | 0.0008 | 0.0001 | 0.0324 | 0.0102 | 0.0014 | 1208.693 | 1180.832 | 1132.42 | 1137.243 | 1140.141 | 1085.64 | 7.720575 | 61.98331 | 35 | 30 | 21 | 45 | 18 | 16 | 50 | 1351 | 27.25 | 2188
3.0787 | 1.9139 | 0.6207 | 0.0305 | 0.1275 | 0.0815 | 0.0778 | 0.0079 | 0.0773 | 0.0182 | 0.0004 | 0.0003 | 0.0001 | 0.0347 | 0.01 | 0.0015 | 1207.384 | 1176.477 | 1131.04 | 1134.806 | 1137.459 | 1085.703 | 6.418827 | 62.74038 | 38 | 30 | 20 | 44 | 18 | 14 | 51 | 1350 | 30.5 | 2194
3.1133 | 1.9461 | 0.6216 | 0.0297 | 0.1247 | 0.0802 | 0.0782 | 0.0078 | 0.0776 | 0.0186 | 0.0003 | 0.0002 | 0.0001 | 0.0345 | 0.0103 | 0.0016 | 1209.576 | 1185.931 | 1131.732 | 1136.203 | 1139.035 | 1086.213 | 7.302914 | 63.10171 | 36 | 30 | 16 | 54 | 20 | 17 | 51 | 1354 | 30.5 | 2200
3.0981 | 1.8646 | 0.6055 | 0.0304 | 0.1248 | 0.0836 | 0.0787 | 0.0085 | 0.0743 | 0.0175 | 0.0002 | 0.0004 | 0.0001 | 0.0351 | 0.0098 | 0.0016 | 1207.745 | 1182.856 | 1134.656 | 1137.93 | 1140.342 | 1087.087 | 5.685534 | 60.57548 | 40 | 29 | 17 | 54 | 15 | 19 | 54 | 1341 | 30.5 | 2196
3.1246 | 1.8545 | 0.5927 | 0.0301 | 0.1256 | 0.0828 | 0.0792 | 0.0084 | 0.0718 | 0.0167 | 0.0001 | 0.0004 | 0.0001 | 0.0352 | 0.0095 | 0.0016 | 1208.765 | 1179.995 | 1130.212 | 1135.584 | 1138.51 | 1082.399 | 8.298118 | 62.16307 | 32 | 34 | 18 | 45 | 17 | 13 | 48 | 1341 | 30.5 | 2200
3.132 | 1.8246 | 0.5924 | 0.0262 | 0.1146 | 0.0824 | 0.0781 | 0.0084 | 0.0725 | 0.0166 | 0.0002 | 0.0001 | 0.0001 | 0.035 | 0.0093 | 0.0016 | 1211.484 | 1184.621 | 1128.145 | 1132.932 | 1136.414 | 1081.94 | 8.269348 | 64.33288 | 31 | 30 | 18 | 51 | 17 | 18 | 45 | 1342 | 30 | 2180
3.056 | 1.8444 | 0.5979 | 0.03 | 0.1225 | 0.0871 | 0.0827 | 0.0092 | 0.0736 | 0.0156 | 0.0001 | 0.0005 | 0.0001 | 0.0362 | 0.0097 | 0.0017 | 1213.555 | 1181.308 | 1132.002 | 1137.281 | 1139.617 | 1086.434 | 7.614229 | 64.15347 | 34 | 32 | 22 | 47 | 20 | 15 | 48 | 1340 | 30 | 2194
3.1028 | 1.8867 | 0.6224 | 0.0308 | 0.1265 | 0.0954 | 0.0815 | 0.0095 | 0.0784 | 0.016 | 0.0002 | 0.0007 | 0.0001 | 0.0358 | 0.0107 | 0.0017 | 1201.767 | 1173.56 | 1131.961 | 1136.361 | 1139.9 | 1086.468 | 7.938817 | 60.54369 | 38 | 31 | 24 | 45 | 20 | 20 | 52 | 1347 | 30 | 2198
3.1848 | 1.8296 | 0.6153 | 0.0301 | 0.1186 | 0.0909 | 0.0808 | 0.0085 | 0.0785 | 0.0152 | 0.0001 | 0.0005 | 0.0001 | 0.033 | 0.0109 | 0.0016 | 1203.413 | 1175.415 | 1134.625 | 1139.282 | 1142.694 | 1089.913 | 8.069599 | 60.60636 | 42 | 31 | 26 | 49 | 21 | 23 | 57 | 1357 | 30 | 2186
3.1593 | 1.8367 | 0.5961 | 0.0315 | 0.1211 | 0.0893 | 0.0831 | 0.0078 | 0.076 | 0.0151 | 0.0001 | 0.0006 | 0.0001 | 0.032 | 0.0107 | 0.0014 | 1201.567 | 1180.708 | 1134.013 | 1137.861 | 1140.162 | 1087.559 | 6.148526 | 59.25325 | 41 | 30 | 18 | 55 | 21 | 18 | 56 | 1350 | 30 | 2188
3.1844 | 1.8733 | 0.6158 | 0.0309 | 0.1264 | 0.0911 | 0.0845 | 0.0072 | 0.0734 | 0.0157 | 0.0001 | 0.0007 | 0.0001 | 0.0315 | 0.0109 | 0.0014 | 1206.622 | 1182.496 | 1131.529 | 1135.597 | 1138.345 | 1087.037 | 6.816455 | 62.79463 | 37 | 26 | 18 | 53 | 18 | 17 | 50 | 1358 | 30 | 2186
3.1885 | 1.9264 | 0.6181 | 0.0304 | 0.1215 | 0.089 | 0.0861 | 0.0073 | 0.0734 | 0.0164 | 0.0001 | 0.0006 | 0.0001 | 0.0327 | 0.011 | 0.0014 | 1208.088 | 1183.218 | 1130.66 | 1134.401 | 1136.691 | 1087.771 | 6.03143 | 64.35322 | 38 | 31 | 17 | 57 | 19 | 16 | 50 | 1357 | 30 | 2200
3.2326 | 1.9334 | 0.6222 | 0.0287 | 0.1234 | 0.1095 | 0.0886 | 0.0079 | 0.0761 | 0.0163 | 0.0001 | 0.0005 | 0.0001 | 0.0341 | 0.0112 | 0.0015 | 1211.71 | 1182.894 | 1133.589 | 1137.378 | 1140.011 | 1087.435 | 6.42208 | 62.86152 | 39 | 25 | 23 | 53 | 19 | 17 | 53 | 1354 | 30 | 2208
3.2135 | 1.9193 | 0.6153 | 0.015 | 0.0693 | 0.1059 | 0.0868 | 0.0077 | 0.0746 | 0.0163 | 0.0001 | 0.0008 | 0.0001 | 0.034 | 0.0111 | 0.0015 | 1212.665 | 1184.673 | 1132.736 | 1137.546 | 1140.421 | 1089.764 | 7.684798 | 65.03548 | 42 | 27 | 23 | 57 | 21 | 14 | 56 | 1355 | 30 | 2208
3.1742 | 1.8517 | 0.6189 | 0.0307 | 0.1284 | 0.1018 | 0.0874 | 0.0082 | 0.0752 | 0.0157 | 0.0001 | 0.0009 | 0.0001 | 0.0344 | 0.0112 | 0.0015 | 1208.434 | 1181.006 | 1132.635 | 1136.47 | 1140.201 | 1086.188 | 7.56561 | 62.00503 | 41 | 34 | 21 | 48 | 14 | 17 | 57 | 1348 | 30 | 2198
3.24 | 1.8638 | 0.6022 | 0.025 | 0.1111 | 0.1146 | 0.0816 | 0.008 | 0.0727 | 0.0155 | 0.0001 | 0.0001 | 0.0001 | 0.0334 | 0.0113 | 0.0015 | 1209.726 | 1190.014 | 1134.83 | 1138.592 | 1141.651 | 1090.873 | 6.821178 | 63.01572 | 41 | 29 | 16 | 58 | 20 | 21 | 55 | 1358 | 30 | 2204
3.1593 | 1.78 | 0.5914 | 0.0274 | 0.1298 | 0.1122 | 0.0951 | 0.0087 | 0.072 | 0.0147 | 0.0001 | 0.0003 | 0.0001 | 0.0356 | 0.0109 | 0.0014 | 1206.501 | 1184.779 | 1134.408 | 1138.753 | 1142.257 | 1090.255 | 7.848611 | 62.0177 | 38 | 25 | 18 | 50 | 17 | 20 | 51 | 1355 | 30 | 2200
3.1428 | 1.9672 | 0.6329 | 0.0294 | 0.1273 | 0.1159 | 0.0766 | 0.0082 | 0.0776 | 0.0159 | 0.0001 | 0.0003 | 0.0001 | 0.0406 | 0.0116 | 0.0018 | 1208.706 | 1181.216 | 1134.741 | 1138.177 | 1140.933 | 1090.103 | 6.191654 | 62.36354 | 42 | 25 | 21 | 52 | 19 | 21 | 54 | 1354 | 30 | 2206
3.1918 | 2.0175 | 0.6386 | 0.0299 | 0.1292 | 0.1188 | 0.0779 | 0.0081 | 0.0786 | 0.0159 | 0.0001 | 0.0007 | 0.0001 | 0.0402 | 0.0114 | 0.0017 | 1205.003 | 1180.226 | 1136.533 | 1141.232 | 1142.485 | 1089.209 | 5.952621 | 59.13116 | 40 | 26 | 18 | 42 | 27 | 14 | 53 | 1353 | 30 | 2198
3.1561 | 1.9595 | 0.6185 | 0.0297 | 0.1297 | 0.1098 | 0.0805 | 0.0087 | 0.085 | 0.0155 | 0.0001 | 0.0005 | 0.0001 | 0.0389 | 0.0116 | 0.0017 | 1199.768 | 1172.742 | 1136.066 | 1139.966 | 1143.392 | 1088.744 | 7.326876 | 57.37693 | 45 | 29 | 23 | 43 | 18 | 20 | 60 | 1351 | 30 | 2192
3.172 | 1.8839 | 0.6391 | 0.0308 | 0.1285 | 0.1443 | 0.0856 | 0.0112 | 0.0899 | 0.0153 | 0.0001 | 0.0006 | 0.0001 | 0.0396 | 0.0123 | 0.0021 | 1207.534 | 1184.105 | 1132.766 | 1136.681 | 1140.054 | 1088.902 | 7.288569 | 63.02562 | 41 | 28 | 20 | 59 | 19 | 22 | 56 | 1355 | 27.5 | 2202
3.2025 | 1.9487 | 0.656 | 0.0276 | 0.1217 | 0.1314 | 0.0814 | 0.0126 | 0.0895 | 0.0162 | 0.0001 | 0.0002 | 0.0001 | 0.0427 | 0.0126 | 0.0025 | 1204.427 | 1180.267 | 1137.192 | 1140.165 | 1143.472 | 1092.025 | 6.279803 | 59.8163 | 47 | 16 | 21 | 55 | 16 | 22 | 56 | 1356 | 28.75 | 2206
3.149 | 1.9373 | 0.6812 | 0.0283 | 0.1258 | 0.11 | 0.0827 | 0.0099 | 0.0813 | 0.016 | 0.0001 | 0.0005 | 0.0001 | 0.0374 | 0.0117 | 0.0021 | 1206.912 | 1183.087 | 1136.845 | 1140.727 | 1143.613 | 1090.192 | 6.767907 | 60.03008 | 49 | 22 | 21 | 51 | 20 | 16 | 62 | 1364 | 30 | 2194
3.1597 | 1.8604 | 0.6735 | 0.0288 | 0.1231 | 0.1053 | 0.0808 | 0.0093 | 0.0805 | 0.0162 | 0.0001 | 0.0005 | 0.0001 | 0.0357 | 0.0117 | 0.0021 | 1204.605 | 1172.3 | 1133.211 | 1138.144 | 1141.129 | 1083.639 | 7.917687 | 59.01968 | 36 | 37 | 26 | 39 | 18 | 18 | 53 | 1355 | 28.75 | 2198
3.184 | 1.781 | 0.6674 | 0.029 | 0.1245 | 0.1003 | 0.0797 | 0.0088 | 0.0807 | 0.0162 | 0.0001 | 0.0007 | 0.0001 | 0.0348 | 0.0117 | 0.002 | 1206.551 | 1185.4 | 1132.76 | 1137.024 | 1139.853 | 1087.921 | 7.0934 | 62.20278 | 44 | 25 | 21 | 63 | 22 | 20 | 57 | 1353 | 28.75 | 2200
3.2086 | 1.7576 | 0.64 | 0.0293 | 0.1254 | 0.0951 | 0.083 | 0.0087 | 0.0827 | 0.0161 | 0.0002 | 0.0005 | 0.0001 | 0.0353 | 0.0114 | 0.002 | 1211.476 | 1180.717 | 1131.632 | 1138.265 | 1140.447 | 1083.675 | 8.815747 | 62.47543 | 33 | 41 | 23 | 49 | 23 | 12 | 50 | 1350 | 30 | 2212
3.1402 | 1.7444 | 0.6358 | 0.0284 | 0.1304 | 0.0977 | 0.0817 | 0.0088 | 0.0787 | 0.0164 | 0.0001 | 0.0007 | 0.0001 | 0.0357 | 0.0116 | 0.002 | 1210.38 | 1184.019 | 1132.413 | 1136.299 | 1139.154 | 1089.065 | 6.740586 | 64.26799 | 43 | 26 | 22 | 58 | 19 | 19 | 56 | 1349 | 30 | 2196
3.1807 | 1.741 | 0.6379 | 0.029 | 0.1264 | 0.0962 | 0.0817 | 0.0085 | 0.0776 | 0.0165 | 0.0001 | 0.0006 | 0.0001 | 0.0354 | 0.0116 | 0.0019 | 1207.362 | 1179.03 | 1133.585 | 1138.103 | 1141.26 | 1089.752 | 7.674556 | 62.73019 | 44 | 26 | 24 | 53 | 21 | 21 | 58 | 1346 | 30 | 2190
3.1927 | 1.7287 | 0.6226 | 0.0289 | 0.1247 | 0.0918 | 0.0822 | 0.0085 | 0.0789 | 0.0161 | 0.0001 | 0.0008 | 0.0001 | 0.0353 | 0.0112 | 0.0018 | 1205.312 | 1179.497 | 1135.339 | 1139.368 | 1142.287 | 1088.977 | 6.947922 | 60.14794 | 41 | 24 | 21 | 46 | 18 | 21 | 55 | 1353 | 28.75 | 2198
3.2386 | 1.7288 | 0.6324 | 0.0289 | 0.1241 | 0.0915 | 0.0819 | 0.0083 | 0.0796 | 0.0161 | 0.0001 | 0.0006 | 0.0001 | 0.0352 | 0.011 | 0.0018 | 1206.503 | 1178.338 | 1132.306 | 1137 | 1140.328 | 1084.988 | 8.02238 | 61.06001 | 39 | 32 | 24 | 48 | 19 | 18 | 54 | 1353 | 28.75 | 2206
3.2343 | 1.8045 | 0.6226 | 0.0273 | 0.1198 | 0.0904 | 0.0775 | 0.0081 | 0.082 | 0.0164 | 0.0001 | 0.0006 | 0.0001 | 0.0339 | 0.0112 | 0.0017 | 1205.414 | 1178.03 | 1132.1 | 1135.693 | 1139.35 | 1088.62 | 7.249814 | 62.77232 | 43 | 25 | 23 | 53 | 17 | 19 | 55 | 1350 | 30 | 2188
3.1967 | 1.824 | 0.5834 | 0.0282 | 0.1225 | 0.0868 | 0.0733 | 0.0078 | 0.0875 | 0.0172 | 0.0005 | 0.0006 | 0.0001 | 0.0326 | 0.0111 | 0.0017 | 1205.829 | 1180.116 | 1133.356 | 1137.224 | 1140.184 | 1086.82 | 6.827773 | 60.89705 | 37 | 27 | 20 | 48 | 18 | 19 | 51 | 1341 | 30 | 2188
3.2144 | 1.9125 | 0.5906 | 0.0274 | 0.1215 | 0.0828 | 0.0725 | 0.0072 | 0.087 | 0.0171 | 0.0003 | 0.0005 | 0.0001 | 0.0318 | 0.011 | 0.0016 | 1208.468 | 1178.234 | 1133.001 | 1137.416 | 1140.962 | 1084.828 | 7.961161 | 61.03816 | 39 | 36 | 24 | 43 | 18 | 19 | 55 | 1342 | 30 | 2198
3.273 | 1.8984 | 0.5766 | 0.0264 | 0.1207 | 0.079 | 0.0704 | 0.0067 | 0.0849 | 0.0163 | 0.0001 | 0.0001 | 0.0001 | 0.0307 | 0.0107 | 0.0015 | 1207.593 | 1182.051 | 1134.572 | 1138.629 | 1141.969 | 1088.532 | 7.396742 | 61.33053 | 40 | 27 | 19 | 53 | 19 | 22 | 53 | 1358 | 30 | 2198
3.2289 | 1.9206 | 0.5762 | 0.0256 | 0.1209 | 0.0821 | 0.0682 | 0.0067 | 0.0838 | 0.0167 | 0.0001 | 0.0002 | 0.0001 | 0.0304 | 0.0109 | 0.0015 | 1205.101 | 1180.661 | 1133.994 | 1136.787 | 1140.243 | 1087.068 | 6.249381 | 60.24379 | 37 | 24 | 16 | 45 | 14 | 21 | 50 | 1350 | 30 | 2200
3.1168 | 1.8407 | 0.584 | 0.0288 | 0.1252 | 0.0654 | 0.0697 | 0.0027 | 0.074 | 0.0229 | 0.0047 | 0.0003 | 0.0001 | 0.0293 | 0.0141 | 0.0018 | 1208.37 | 1182.907 | 1129.665 | 1133.086 | 1136.112 | 1084.852 | 6.447992 | 63.71998 | 39 | 24 | 22 | 63 | 19 | 20 | 52 | 1350 | 30 | 2196
3.0836 | 1.8062 | 0.5796 | 0.0282 | 0.1278 | 0.0645 | 0.0691 | 0.0025 | 0.0724 | 0.0208 | 0.0031 | 0.0002 | 0.0001 | 0.0293 | 0.014 | 0.0018 | 1211.201 | 1185.616 | 1130.27 | 1133.657 | 1136.71 | 1087.251 | 6.43978 | 65.29353 | 37 | 28 | 21 | 64 | 17 | 20 | 49 | 1345 | 30 | 2216
3.1371 | 1.8135 | 0.5781 | 0.0271 | 0.1224 | 0.0647 | 0.0708 | 0.0027 | 0.0722 | 0.0206 | 0.0041 | 0.0002 | 0.0001 | 0.0298 | 0.0141 | 0.0018 | 1214.834 | 1186.308 | 1132.444 | 1136.26 | 1138.61 | 1088.4 | 6.16634 | 65.16452 | 36 | 27 | 17 | 52 | 18 | 16 | 49 | 1349 | 30 | 2206
3.096 | 1.7584 | 0.5686 | 0.0164 | 0.0967 | 0.0645 | 0.0714 | 0.003 | 0.0705 | 0.0209 | 0.0045 | 0.0002 | 0.0001 | 0.0306 | 0.0146 | 0.0018 | 1214.503 | 1187.423 | 1135.981 | 1138.45 | 1140.014 | 1088.082 | 4.0329 | 62.11142 | 39 | 25 | 17 | 54 | 17 | 15 | 52 | 1352 | 30 | 2186
3.1349 | 1.7488 | 0.5804 | 0.0282 | 0.127 | 0.0643 | 0.0728 | 0.0031 | 0.0686 | 0.0194 | 0.0026 | 0.0003 | 0.0001 | 0.0316 | 0.0149 | 0.0017 | 1210.555 | 1185.654 | 1133.129 | 1136.988 | 1139.444 | 1088.635 | 6.314589 | 63.50566 | 40 | 28 | 20 | 58 | 20 | 18 | 54 | 1344 | 30 | 2198
3.2184 | 1.7944 | 0.5729 | 0.0262 | 0.1224 | 0.0633 | 0.071 | 0.0031 | 0.0753 | 0.0206 | 0.0028 | 0.0002 | 0.0001 | 0.0307 | 0.0153 | 0.0016 | 1210.025 | 1187.162 | 1136.62 | 1140.206 | 1142.315 | 1090.07 | 5.694797 | 61.19388 | 42 | 27 | 17 | 56 | 21 | 17 | 56 | 1340 | 27.5 | 2196
3.1859 | 1.7134 | 0.5707 | 0.0268 | 0.1285 | 0.0626 | 0.0714 | 0.0032 | 0.079 | 0.0199 | 0.0021 | 0.0003 | 0.0001 | 0.0312 | 0.015 | 0.0015 | 1208.728 | 1184.113 | 1133.931 | 1137.336 | 1139.38 | 1089.292 | 5.449395 | 62.62564 | 43 | 26 | 20 | 58 | 18 | 17 | 56 | 1340 | 28.75 | 2196
3.1948 | 1.695 | 0.5856 | 0.0273 | 0.1234 | 0.0627 | 0.0709 | 0.0032 | 0.0835 | 0.02 | 0.0017 | 0.0002 | 0.0001 | 0.0311 | 0.0157 | 0.0015 | 1211.617 | 1186.658 | 1136.354 | 1140.47 | 1142.6 | 1089.385 | 6.246275 | 61.57449 | 46 | 25 | 17 | 53 | 15 | 14 | 60 | 1348 | 28.75 | 2196
3.2156 | 1.7048 | 0.5923 | 0.0274 | 0.1241 | 0.0632 | 0.0726 | 0.0034 | 0.0838 | 0.0201 | 0.0016 | 0.0003 | 0.0001 | 0.032 | 0.0158 | 0.0015 | 1207.819 | 1181.742 | 1134.076 | 1137.467 | 1139.66 | 1087.669 | 5.583966 | 61.3756 | 40 | 25 | 19 | 50 | 17 | 16 | 53 | 1344 | 28.75 | 2210
3.2311 | 1.7611 | 0.6079 | 0.0293 | 0.1209 | 0.0652 | 0.0819 | 0.0044 | 0.0858 | 0.022 | 0.0038 | 0.0004 | 0.0001 | 0.0357 | 0.0163 | 0.0017 | 1208.497 | 1185.216 | 1136.816 | 1139.989 | 1141.815 | 1089.729 | 4.998807 | 60.35379 | 44 | 24 | 18 | 54 | 20 | 16 | 57 | 1311 | 30 | 2224
3.496 | 1.8375 | 0.6221 | 0.0263 | 0.1233 | 0.2421 | 0.5979 | 0.0047 | 0.0801 | 0.0216 | 0.0015 | 0.0009 | 0.001 | 0.0395 | 0.0169 | 0.0018 | 1208.124 | 1177.637 | 1133.241 | 1137.929 | 1140.217 | 1086.295 | 6.976338 | 61.46592 | 33 | 31 | 21 | 42 | 18 | 13 | 47 | 1343 | 30 | 2186
3.1883 | 1.7702 | 0.598 | 0.0281 | 0.1284 | 0.0654 | 0.0843 | 0.0044 | 0.0859 | 0.0214 | 0.0022 | 0.0002 | 0.0001 | 0.0358 | 0.0161 | 0.0016 | 1210.368 | 1180.981 | 1131.645 | 1135.939 | 1138.346 | 1087.695 | 6.700726 | 64.17276 | 37 | 29 | 24 | 53 | 20 | 16 | 50 | 1354 | 28.75 | 2194
3.2196 | 1.8917 | 0.6324 | 0.0288 | 0.1291 | 0.0706 | 0.0988 | 0.0033 | 0.0867 | 0.0236 | 0.0036 | 0.0003 | 0.0001 | 0.0329 | 0.0155 | 0.002 | 1207.893 | 1182.766 | 1131.187 | 1137.712 | 1140.179 | 1091.314 | 8.992058 | 65.79773 | 37 | 36 | 22 | 57 | 25 | 12 | 51 | 1344 | 28.75 | 2196
3.1923 | 1.9254 | 0.6288 | 0.0287 | 0.125 | 0.0717 | 0.1013 | 0.0034 | 0.086 | 0.0236 | 0.0034 | 0.0003 | 0.0001 | 0.0331 | 0.0155 | 0.002 | 1204.175 | 1181.065 | 1132.494 | 1136.277 | 1138.798 | 1088.352 | 6.30339 | 61.88789 | 41 | 27 | 20 | 57 | 18 | 19 | 53 | 1355 | 28.75 | 2180
3.1973 | 1.9492 | 0.6528 | 0.0276 | 0.13 | 0.0758 | 0.1089 | 0.0035 | 0.0856 | 0.0241 | 0.0031 | 0.0002 | 0.0001 | 0.0332 | 0.0158 | 0.002 | 1203.08 | 1177.078 | 1131.077 | 1135.505 | 1138.554 | 1088.03 | 7.477003 | 62.58409 | 36 | 28 | 20 | 45 | 17 | 17 | 48 | 1347 | 28.75 | 2186
3.1765 | 1.9364 | 0.6426 | 0.0283 | 0.1274 | 0.081 | 0.1227 | 0.0036 | 0.0871 | 0.0247 | 0.0032 | 0.0004 | 0.0001 | 0.0335 | 0.0151 | 0.002 | 1205.677 | 1176.896 | 1133.406 | 1137.375 | 1140.465 | 1089.671 | 7.059661 | 62.29937 | 38 | 30 | 24 | 50 | 17 | 18 | 51 | 1346 | 30 | 2192
3.1718 | 1.9031 | 0.6438 | 0.0275 | 0.1265 | 0.0792 | 0.1211 | 0.0033 | 0.0905 | 0.0246 | 0.0027 | 0.0003 | 0.0001 | 0.0326 | 0.0141 | 0.002 | 1208.611 | 1182.9 | 1131.947 | 1135.472 | 1138.364 | 1086.426 | 6.416544 | 62.74395 | 39 | 28 | 22 | 56 | 18 | 19 | 53 | 1343 | 30 | 2184
3.1586 | 1.8853 | 0.6372 | 0.0272 | 0.1185 | 0.0786 | 0.1201 | 0.0038 | 0.0918 | 0.0249 | 0.0034 | 0.0004 | 0.0001 | 0.0324 | 0.0138 | 0.002 | 1209.202 | 1182.053 | 1131.457 | 1135.692 | 1138.506 | 1086.554 | 7.048807 | 63.38858 | 38 | 28 | 19 | 52 | 18 | 16 | 52 | 1350 | 30 | 2192
3.2938 | 1.9548 | 0.6662 | 0.0263 | 0.1137 | 0.0734 | 0.1075 | 0.0028 | 0.0954 | 0.0262 | 0.005 | 0.0004 | 0.0001 | 0.0311 | 0.0129 | 0.0019 | 1202.472 | 1177.46 | 1132.467 | 1135.529 | 1137.782 | 1087.17 | 5.315363 | 60.71499 | 41 | 29 | 22 | 60 | 19 | 19 | 54 | 1351 | 30 | 2186
3.1854 | 1.8022 | 0.6168 | 0.0412 | 0.1295 | 0.0644 | 0.0695 | 0.006 | 0.0784 | 0.0174 | 0.0023 | 0.0007 | 0.0001 | 0.0257 | 0.012 | 0.0017 | 1205.324 | 1176.465 | 1129.093 | 1133.148 | 1136.322 | 1079.862 | 7.228419 | 60.75958 | 36 | 44 | 21 | 49 | 18 | 19 | 53 | 1351 | 30 | 2204
3.2061 | 1.8283 | 0.611 | 0.0405 | 0.1289 | 0.0645 | 0.0691 | 0.0061 | 0.0795 | 0.0177 | 0.0043 | 0.0006 | 0.0001 | 0.0259 | 0.0119 | 0.0016 | 1138.256 | 1138.256 | 1138.256 | 1140.412 | 1141.847 | 1083.279 | 3.590916 | 0 | 31 | 24 | 0 | 0 | 15 | 15 | 49 | 1349 | 30 | 2210
3.1952 | 1.8329 | 0.6227 | 0.0384 | 0.1316 | 0.0708 | 0.0772 | 0.0072 | 0.085 | 0.0181 | 0.0019 | 0.0005 | 0.0001 | 0.0315 | 0.0114 | 0.0015 | 1204.51 | 1178.46 | 1138.337 | 1140.013 | 1141.355 | 1083.86 | 3.017464 | 54.84678 | 32 | 24 | 15 | 37 | 15 | 19 | 45 | 1348 | 29.75 | 2200
3.169 | 1.8276 | 0.6077 | 0.0372 | 0.1297 | 0.072 | 0.0843 | 0.0081 | 0.0882 | 0.0175 | 0.0016 | 0.0007 | 0.0001 | 0.0343 | 0.0112 | 0.0015 | 1206.304 | 1183.742 | 1131.94 | 1137.238 | 1140.197 | 1086.305 | 8.256291 | 61.9704 | 39 | 31 | 17 | 50 | 20 | 18 | 54 | 1340 | 29.75 | 2190
3.1545 | 1.8256 | 0.6076 | 0.0377 | 0.1302 | 0.0717 | 0.0843 | 0.0081 | 0.088 | 0.0175 | 0.0014 | 0.0007 | 0.0001 | 0.0342 | 0.0112 | 0.0015 | 1207.471 | 1180.318 | 1133.084 | 1136.449 | 1139.586 | 1090.204 | 6.502323 | 63.43426 | 42 | 27 | 22 | 54 | 18 | 21 | 54 | 1351 | 29.75 | 2194
3.1715 | 1.9429 | 0.6735 | 0.0276 | 0.1358 | 0.0702 | 0.0886 | 0.0042 | 0.051 | 0.0222 | 0.0021 | 0.0004 | 0.0001 | 0.0353 | 0.0154 | 0.002 | 1196.195 | 1177.597 | 1139.492 | 1142.13 | 1144.23 | 1089.872 | 4.738333 | 53.33103 | 47 | 27 | 16 | 50 | 17 | 18 | 63 | 1354 | 30 | 2164
3.1552 | 1.9271 | 0.6829 | 0.0271 | 0.1319 | 0.0674 | 0.0752 | 0.0032 | 0.0513 | 0.0223 | 0.0017 | 0.0006 | 0.0001 | 0.03 | 0.0155 | 0.0016 | 1206.191 | 1185.633 | 1132.27 | 1135.769 | 1137.807 | 1086.95 | 5.536934 | 61.99298 | 41 | 28 | 16 | 60 | 20 | 16 | 54 | 1340 | 28.75 | 2174
3.1687 | 1.8969 | 0.679 | 0.0265 | 0.1289 | 0.0662 | 0.0732 | 0.0031 | 0.0557 | 0.0218 | 0.0014 | 0.0004 | 0.0001 | 0.0294 | 0.0149 | 0.0016 | 1204.465 | 1181.164 | 1132.303 | 1135.424 | 1137.968 | 1087.5 | 5.665421 | 61.69568 | 39 | 27 | 18 | 57 | 18 | 19 | 52 | 1345 | 28.75 | 2184
3.1104 | 1.8945 | 0.6407 | 0.0257 | 0.1344 | 0.0832 | 0.1222 | 0.0043 | 0.0728 | 0.0199 | 0.0022 | 0.0007 | 0.0001 | 0.0305 | 0.0102 | 0.0024 | 1203.055 | 1181.94 | 1135.265 | 1138.754 | 1141.43 | 1088.935 | 6.164798 | 59.40237 | 40 | 27 | 17 | 50 | 20 | 18 | 54 | 1344 | 30 | 2200
3.1857 | 1.9092 | 0.6376 | 0.0262 | 0.1343 | 0.0831 | 0.1253 | 0.0046 | 0.0712 | 0.0215 | 0.0053 | 0.0005 | 0.0001 | 0.0317 | 0.0106 | 0.0023 | 1197.74 | 1171.805 | 1136.182 | 1140.167 | 1142.929 | 1087.53 | 6.747302 | 55.85569 | 41 | 30 | 22 | 40 | 18 | 19 | 55 | 1344 | 30 | 2182
3.154 | 1.8777 | 0.6499 | 0.0252 | 0.1376 | 0.0831 | 0.1256 | 0.0044 | 0.0714 | 0.0211 | 0.0028 | 0.0004 | 0.0001 | 0.0318 | 0.0107 | 0.0023 | 1197.203 | 1174.904 | 1135.894 | 1138.93 | 1141.657 | 1088.979 | 5.763168 | 56.65052 | 47 | 28 | 21 | 51 | 19 | 21 | 62 | 1341 | 30 | 2182
3.1286 | 1.8796 | 0.6278 | 0.0249 | 0.1356 | 0.0845 | 0.1285 | 0.0049 | 0.0724 | 0.0205 | 0.0027 | 0.0005 | 0.0001 | 0.0333 | 0.0106 | 0.0024 | 1208.023 | 1183.144 | 1134.705 | 1138.06 | 1140.562 | 1088.74 | 5.856756 | 61.46563 | 48 | 31 | 26 | 62 | 17 | 21 | 63 | 1357 | 30 | 2190
3.1144 | 1.8802 | 0.6295 | 0.0249 | 0.1374 | 0.0902 | 0.1493 | 0.0047 | 0.0714 | 0.0197 | 0.0022 | 0.0004 | 0.0001 | 0.0338 | 0.0103 | 0.0024 | 1209.604 | 1178.509 | 1131.583 | 1135.826 | 1139.131 | 1082.674 | 7.548505 | 61.46806 | 35 | 36 | 25 | 47 | 16 | 18 | 52 | 1342 | 30 | 2192
3.0678 | 1.8939 | 0.6246 | 0.0259 | 0.1397 | 0.0903 | 0.1553 | 0.0048 | 0.0738 | 0.0189 | 0.0023 | 0.0006 | 0.0001 | 0.0337 | 0.0102 | 0.0025 | 1210.92 | 1180.468 | 1131.947 | 1136.587 | 1140.209 | 1088.849 | 8.262119 | 64.69467 | 40 | 43 | 25 | 47 | 18 | 20 | 57 | 1342 | 30 | 2208
3.101 | 1.9177 | 0.6227 | 0.0257 | 0.1369 | 0.0871 | 0.1391 | 0.0049 | 0.0742 | 0.0192 | 0.0031 | 0.0004 | 0.0001 | 0.0329 | 0.0103 | 0.0027 | 1208.396 | 1179.738 | 1132.107 | 1136.268 | 1139.253 | 1081.168 | 7.146451 | 59.96273 | 36 | 45 | 24 | 46 | 17 | 17 | 55 | 1352 | 30 | 2206
3.1172 | 1.9513 | 0.6298 | 0.0253 | 0.1353 | 0.0827 | 0.1218 | 0.0051 | 0.0774 | 0.0198 | 0.0027 | 0.0005 | 0.0001 | 0.0337 | 0.0104 | 0.0027 | 1207.777 | 1179.142 | 1132.388 | 1136.21 | 1139.406 | 1083.362 | 7.018249 | 60.59532 | 35 | 31 | 21 | 46 | 16 | 18 | 50 | 1348 | 30 | 2180
3.1338 | 1.9507 | 0.6199 | 0.0243 | 0.1275 | 0.0789 | 0.1018 | 0.0052 | 0.0755 | 0.0202 | 0.0022 | 0.0003 | 0.0001 | 0.032 | 0.0104 | 0.0025 | 1198.26 | 1177.562 | 1133.637 | 1137.043 | 1139.873 | 1088.076 | 6.235412 | 58.64976 | 44 | 28 | 17 | 55 | 20 | 21 | 57 | 1355 | 30 | 2180
3.1474 | 1.9415 | 0.6078 | 0.0254 | 0.1296 | 0.0752 | 0.0973 | 0.0048 | 0.082 | 0.0191 | 0.0021 | 0.0004 | 0.0001 | 0.0314 | 0.01 | 0.0025 | 1203.199 | 1180.817 | 1133.711 | 1137.296 | 1139.804 | 1089.272 | 6.092906 | 60.99401 | 44 | 28 | 19 | 57 | 20 | 18 | 57 | 1349 | 30 | 2172
3.1623 | 1.9563 | 0.6168 | 0.0254 | 0.1298 | 0.0739 | 0.0952 | 0.0048 | 0.0864 | 0.0188 | 0.0023 | 0.0004 | 0.0001 | 0.0308 | 0.0101 | 0.0025 | 1204.772 | 1179.003 | 1133.793 | 1137.401 | 1140.29 | 1088.675 | 6.497058 | 61.13783 | 42 | 32 | 22 | 55 | 19 | 19 | 57 | 1340 | 30 | 2188
3.1355 | 1.9394 | 0.6124 | 0.0256 | 0.1316 | 0.0727 | 0.0939 | 0.0048 | 0.0882 | 0.0185 | 0.0017 | 0.0006 | 0.0001 | 0.0302 | 0.01 | 0.0024 | 1206.934 | 1185.831 | 1131.3 | 1134.521 | 1136.618 | 1086.053 | 5.317909 | 62.56862 | 42 | 30 | 17 | 65 | 20 | 17 | 56 | 1344 | 30 | 2198
3.1845 | 1.92 | 0.6241 | 0.0244 | 0.1216 | 0.0736 | 0.0983 | 0.0044 | 0.0824 | 0.0181 | 0.0021 | 0.0004 | 0.0001 | 0.0298 | 0.0094 | 0.0024 | 1205.733 | 1182.208 | 1131.906 | 1135.607 | 1138.563 | 1088.211 | 6.657374 | 62.81967 | 36 | 31 | 18 | 58 | 20 | 24 | 49 | 1355 | 30 | 2194
3.0883 | 1.8482 | 0.6415 | 0.0244 | 0.1309 | 0.0768 | 0.1095 | 0.0048 | 0.0807 | 0.0186 | 0.0019 | 0.0005 | 0.0001 | 0.0318 | 0.0089 | 0.0023 | 1204.966 | 1178.116 | 1131.447 | 1135.332 | 1138.437 | 1089.182 | 6.99 | 63.49652 | 40 | 26 | 21 | 51 | 17 | 17 | 52 | 1341 | 30 | 2188
3.0584 | 1.9551 | 0.6242 | 0.0278 | 0.1374 | 0.0769 | 0.0887 | 0.0056 | 0.0827 | 0.0219 | 0.0028 | 0.0005 | 0.0001 | 0.0347 | 0.0115 | 0.0014 | 1207.239 | 1182.568 | 1134.676 | 1137.776 | 1139.923 | 1087.625 | 5.247222 | 60.66423 | 46 | 29 | 24 | 62 | 20 | 18 | 60 | 1347 | 30 | 2192
3.0284 | 1.8124 | 0.6138 | 0.0289 | 0.1396 | 0.0771 | 0.09 | 0.006 | 0.0852 | 0.0214 | 0.0019 | 0.0006 | 0.0001 | 0.0367 | 0.0117 | 0.0013 | 1209.777 | 1181.617 | 1132.273 | 1135.951 | 1139.089 | 1083.541 | 6.816204 | 61.39627 | 35 | 38 | 21 | 44 | 15 | 16 | 52 | 1346 | 30 | 2204
3.0635 | 1.7911 | 0.6053 | 0.0285 | 0.1407 | 0.0767 | 0.092 | 0.0061 | 0.0888 | 0.0214 | 0.0018 | 0.0006 | 0.0001 | 0.0367 | 0.0119 | 0.0013 | 1209.332 | 1180.771 | 1132.83 | 1136.194 | 1138.706 | 1089.819 | 5.87574 | 64.01143 | 42 | 33 | 27 | 62 | 19 | 20 | 56 | 1356 | 30 | 2206
3.1033 | 1.8681 | 0.6365 | 0.0279 | 0.1429 | 0.0759 | 0.0893 | 0.0057 | 0.0887 | 0.0231 | 0.0021 | 0.0006 | 0.0001 | 0.0358 | 0.0123 | 0.0013 | 1201.663 | 1180.691 | 1135.183 | 1137.895 | 1140.745 | 1089.613 | 5.56266 | 59.33105 | 47 | 28 | 21 | 58 | 18 | 22 | 60 | 1358 | 30 | 2192
3.1442 | 1.8959 | 0.6344 | 0.0278 | 0.1422 | 0.0756 | 0.0919 | 0.0059 | 0.088 | 0.0233 | 0.0016 | 0.0006 | 0.0001 | 0.0372 | 0.012 | 0.0013 | 1199.269 | 1171.841 | 1134.998 | 1138.269 | 1140.742 | 1089.158 | 5.744244 | 58.36954 | 40 | 25 | 22 | 44 | 18 | 18 | 52 | 1361 | 30 | 2180
3.0975 | 1.8978 | 0.6327 | 0.0278 | 0.14 | 0.076 | 0.0953 | 0.0061 | 0.0866 | 0.0237 | 0.0018 | 0.0006 | 0.0001 | 0.0381 | 0.012 | 0.0013 | 1201.77 | 1178.191 | 1133.54 | 1137.085 | 1139.689 | 1087.658 | 6.149408 | 59.79197 | 39 | 24 | 19 | 49 | 18 | 19 | 51 | 1350 | 30 | 2180
3.1104 | 1.9664 | 0.6359 | 0.0267 | 0.1344 | 0.0766 | 0.0967 | 0.0059 | 0.0835 | 0.0245 | 0.0024 | 0.0005 | 0.0001 | 0.0367 | 0.0121 | 0.0013 | 1201.513 | 1175.531 | 1135.777 | 1138.513 | 1140.351 | 1087.857 | 4.574369 | 57.83822 | 42 | 30 | 22 | 51 | 19 | 17 | 57 | 1350 | 30 | 2182
3.1488 | 1.9971 | 0.6514 | 0.0284 | 0.1394 | 0.0753 | 0.1013 | 0.006 | 0.0873 | 0.0259 | 0.0029 | 0.0006 | 0.0001 | 0.0381 | 0.0122 | 0.0013 | 1198.527 | 1180.57 | 1140.188 | 1142.123 | 1143.848 | 1089.491 | 3.65992 | 53.50408 | 44 | 33 | 13 | 52 | 16 | 19 | 59 | 1353 | 30 | 2174
3.1181 | 1.982 | 0.6576 | 0.0285 | 0.1419 | 0.0759 | 0.1009 | 0.0061 | 0.088 | 0.0261 | 0.0023 | 0.0008 | 0.0001 | 0.0384 | 0.0125 | 0.0013 | 1201.017 | 1176.414 | 1136.571 | 1139.288 | 1142.04 | 1089.588 | 5.468757 | 57.83608 | 39 | 30 | 19 | 46 | 17 | 21 | 54 | 1354 | 30 | 2172
3.0657 | 1.9541 | 0.6243 | 0.0288 | 0.142 | 0.0752 | 0.0993 | 0.0064 | 0.0851 | 0.0241 | 0.0021 | 0.0007 | 0.0001 | 0.0384 | 0.0121 | 0.0013 | 1205.677 | 1184.492 | 1134.346 | 1137.387 | 1139.754 | 1088.055 | 5.407974 | 60.64409 | 40 | 27 | 18 | 54 | 18 | 18 | 53 | 1350 | 30 | 2166
3.0805 | 1.9448 | 0.632 | 0.0297 | 0.1404 | 0.075 | 0.0995 | 0.0066 | 0.0853 | 0.0234 | 0.002 | 0.0007 | 0.0001 | 0.0387 | 0.0121 | 0.0013 | 1208.775 | 1178.975 | 1132.127 | 1136.009 | 1138.782 | 1086.257 | 6.655076 | 62.5606 | 38 | 28 | 23 | 49 | 18 | 17 | 51 | 1354 | 30 | 2168
3.0408 | 1.9161 | 0.618 | 0.0287 | 0.1426 | 0.0736 | 0.1014 | 0.0064 | 0.0848 | 0.0224 | 0.0019 | 0.0006 | 0.0001 | 0.0393 | 0.0119 | 0.0013 | 1208.163 | 1181.545 | 1132.404 | 1136.057 | 1139.476 | 1088.175 | 7.071251 | 63.13842 | 39 | 29 | 22 | 54 | 18 | 22 | 52 | 1356 | 30 | 2194
3.0862 | 1.9756 | 0.6227 | 0.0253 | 0.1254 | 0.0745 | 0.0986 | 0.0061 | 0.0849 | 0.0237 | 0.0029 | 0.0002 | 0.0001 | 0.0385 | 0.0126 | 0.0014 | 1209 | 1182.276 | 1141.171 | 1144.277 | 1146.561 | 1095.27 | 5.389971 | 59.64039 | 44 | 23 | 23 | 51 | 17 | 18 | 56 | 1347 | 30 | 2196
3.0788 | 1.985 | 0.6068 | 0.0273 | 0.1353 | 0.0737 | 0.1022 | 0.0059 | 0.078 | 0.0233 | 0.0041 | 0.0005 | 0.0001 | 0.038 | 0.0128 | 0.0012 | 1201.047 | 1178.455 | 1140.867 | 1144.54 | 1147.166 | 1093.515 | 6.298679 | 55.96477 | 48 | 27 | 24 | 50 | 19 | 21 | 63 | 1361 | 30 | 2206
3.1219 | 1.93 | 0.6273 | 0.0279 | 0.1405 | 0.0752 | 0.1018 | 0.0063 | 0.0709 | 0.0254 | 0.0054 | 0.0004 | 0.0001 | 0.0396 | 0.0127 | 0.0012 | 1206.717 | 1184.117 | 1137.14 | 1141.044 | 1143.924 | 1093.021 | 6.783486 | 61.19578 | 42 | 25 | 17 | 49 | 18 | 18 | 54 | 1350 | 30 | 2188
3.1353 | 2.0055 | 0.6438 | 0.0129 | 0.092 | 0.0759 | 0.0928 | 0.0055 | 0.0654 | 0.026 | 0.005 | 0.0002 | 0.0001 | 0.037 | 0.0127 | 0.0012 | 1206.701 | 1183.139 | 1133.728 | 1138.104 | 1141.242 | 1089.178 | 7.513772 | 62.09242 | 40 | 36 | 21 | 51 | 20 | 20 | 55 | 1347 | 30 | 2188
3.101 | 1.9598 | 0.6354 | 0.0287 | 0.1433 | 0.0759 | 0.0971 | 0.0058 | 0.0718 | 0.0248 | 0.0039 | 0.0006 | 0.0001 | 0.0383 | 0.0121 | 0.0014 | 1208.23 | 1178.031 | 1131.988 | 1136.095 | 1140.402 | 1084.338 | 8.414561 | 61.53914 | 36 | 36 | 24 | 46 | 15 | 21 | 52 | 1344 | 30 | 2182
3.0826 | 1.9679 | 0.6271 | 0.0285 | 0.1389 | 0.0756 | 0.0989 | 0.0061 | 0.0729 | 0.024 | 0.0031 | 0.0007 | 0.0001 | 0.0388 | 0.0123 | 0.0014 | 1207.5 | 1183.562 | 1134.973 | 1139.249 | 1141.821 | 1089.866 | 6.847948 | 61.65492 | 39 | 28 | 18 | 49 | 19 | 19 | 52 | 1343 | 30 | 2188
3.0615 | 1.8988 | 0.5864 | 0.0292 | 0.1445 | 0.0778 | 0.0928 | 0.0078 | 0.0695 | 0.0194 | 0.0014 | 0.0007 | 0.0001 | 0.0333 | 0.0113 | 0.0015 | 1212.26 | 1185.798 | 1137.157 | 1140.618 | 1143.034 | 1089.494 | 5.876792 | 61.1754 | 35 | 25 | 17 | 47 | 18 | 18 | 48 | 1340 | 30 | 2216
3.4157 | 1.9992 | 0.6123 | 0.0268 | 0.142 | 0.2383 | 0.161 | 0.1053 | 0.0681 | 0.0204 | 0.0002 | 0.0005 | 0.0001 | 0.0363 | 0.0126 | 0.0018 | 1213.417 | 1187.056 | 1134.003 | 1136.649 | 1138.423 | 1088.227 | 4.419828 | 63.43502 | 41 | 30 | 19 | 59 | 17 | 14 | 54 | 1346 | 30 | 2208
3.0381 | 1.8592 | 0.5826 | 0.0288 | 0.1343 | 0.0809 | 0.0957 | 0.012 | 0.0743 | 0.019 | 0.0018 | 0.0007 | 0.0001 | 0.0355 | 0.0113 | 0.0014 | 1210.065 | 1184.083 | 1136.262 | 1139.678 | 1141.681 | 1089.096 | 5.418735 | 61.00992 | 39 | 25 | 18 | 50 | 19 | 17 | 51 | 1340 | 30 | 2202
3.0644 | 1.8424 | 0.5872 | 0.0295 | 0.1349 | 0.0836 | 0.1006 | 0.0149 | 0.0737 | 0.0202 | 0.0025 | 0.0005 | 0.0001 | 0.0369 | 0.0114 | 0.0015 | 1205.656 | 1180.963 | 1134.56 | 1138.066 | 1140.501 | 1090.614 | 5.940917 | 61.79985 | 40 | 24 | 18 | 50 | 19 | 18 | 51 | 1348 | 30 | 2198
3.1078 | 1.8128 | 0.5791 | 0.0287 | 0.1359 | 0.0866 | 0.0989 | 0.017 | 0.0704 | 0.0199 | 0.0026 | 0.0006 | 0.0001 | 0.0365 | 0.0111 | 0.0015 | 1209.411 | 1185.71 | 1134.109 | 1137.965 | 1141.035 | 1094.99 | 6.925508 | 65.81069 | 44 | 21 | 19 | 55 | 18 | 19 | 52 | 1350 | 30 | 2190
3.1511 | 1.8509 | 0.5864 | 0.029 | 0.1303 | 0.0886 | 0.0985 | 0.0177 | 0.0689 | 0.0206 | 0.0036 | 0.0006 | 0.0001 | 0.0364 | 0.0113 | 0.0016 | 1204.425 | 1179.902 | 1134.354 | 1137.754 | 1141.133 | 1089.227 | 6.779022 | 60.82693 | 40 | 25 | 19 | 50 | 16 | 21 | 53 | 1360 | 30 | 2192
3.1129 | 1.9855 | 0.6066 | 0.0288 | 0.1357 | 0.0883 | 0.0974 | 0.0161 | 0.0595 | 0.0229 | 0.0047 | 0.0007 | 0.0001 | 0.0371 | 0.0121 | 0.0016 | 1201.98 | 1174.846 | 1135.618 | 1139.712 | 1142.108 | 1091.91 | 6.489397 | 60.29076 | 43 | 28 | 25 | 50 | 22 | 19 | 56 | 1348 | 30 | 2190
3.1146 | 1.9967 | 0.6088 | 0.0269 | 0.1285 | 0.0884 | 0.0978 | 0.0156 | 0.0599 | 0.0235 | 0.0042 | 0.0004 | 0.0001 | 0.0369 | 0.0123 | 0.0015 | 1199.86 | 1175.128 | 1132.593 | 1137.282 | 1140.504 | 1086.778 | 7.910999 | 59.48504 | 38 | 28 | 19 | 45 | 20 | 19 | 52 | 1352 | 30 | 2172
3.0643 | 2.1076 | 0.6442 | 0.0285 | 0.1434 | 0.0886 | 0.1001 | 0.0168 | 0.0575 | 0.0234 | 0.0045 | 0.0006 | 0.0001 | 0.0365 | 0.0128 | 0.0016 | 1207.952 | 1184.855 | 1134.718 | 1138.359 | 1140.505 | 1088.46 | 5.786762 | 61.28759 | 39 | 31 | 18 | 56 | 20 | 17 | 54 | 1347 | 30 | 2182
3.0273 | 2.1006 | 0.6587 | 0.028 | 0.1478 | 0.0894 | 0.0998 | 0.0175 | 0.0598 | 0.023 | 0.0053 | 0.0005 | 0.0001 | 0.0363 | 0.0127 | 0.0016 | 1212.607 | 1187.994 | 1134.216 | 1137.809 | 1140.673 | 1090.734 | 6.456934 | 64.32247 | 37 | 29 | 20 | 55 | 17 | 18 | 50 | 1355 | 30 | 2212
3.0647 | 1.996 | 0.6419 | 0.028 | 0.1409 | 0.0932 | 0.0995 | 0.0153 | 0.0692 | 0.0238 | 0.0046 | 0.0008 | 0.0001 | 0.0391 | 0.0136 | 0.0017 | 1208.125 | 1183.423 | 1136.773 | 1141.242 | 1143.593 | 1091.723 | 6.820356 | 61.29828 | 38 | 28 | 20 | 44 | 20 | 16 | 51 | 1341 | 30 | 2202
3.0618 | 1.9049 | 0.612 | 0.0284 | 0.1412 | 0.0919 | 0.0994 | 0.0212 | 0.0714 | 0.0219 | 0.0014 | 0.0005 | 0.0001 | 0.0361 | 0.0119 | 0.0015 | 1206.272 | 1180.254 | 1130.726 | 1135.428 | 1139.075 | 1089.184 | 8.349724 | 64.52108 | 39 | 35 | 24 | 59 | 21 | 18 | 54 | 1393 | 24 | 2222
3.1097 | 1.8471 | 0.6132 | 0.029 | 0.1299 | 0.0738 | 0.0905 | 0.0074 | 0.0695 | 0.0197 | 0.0023 | 0.0005 | 0.0001 | 0.0398 | 0.0134 | 0.0019 | 1209.628 | 1184.883 | 1134.919 | 1138.244 | 1141.567 | 1089.621 | 6.647421 | 62.2541 | 41 | 27 | 20 | 53 | 17 | 21 | 54 | 1354 | 30 | 2190
3.0699 | 1.8788 | 0.6235 | 0.0287 | 0.1289 | 0.0789 | 0.0938 | 0.0082 | 0.0721 | 0.0198 | 0.0025 | 0.0006 | 0.0001 | 0.0428 | 0.0138 | 0.0019 | 1209.702 | 1185.518 | 1134.069 | 1137.494 | 1140.172 | 1090.576 | 6.103038 | 63.49038 | 43 | 27 | 21 | 59 | 19 | 20 | 56 | 1340 | 30 | 2190
3.1273 | 1.8211 | 0.6078 | 0.0288 | 0.1304 | 0.0787 | 0.0949 | 0.0088 | 0.0744 | 0.0192 | 0.0021 | 0.0006 | 0.0001 | 0.0451 | 0.0135 | 0.0017 | 1207.543 | 1182.825 | 1132.319 | 1135.796 | 1138.189 | 1085.858 | 5.87069 | 61.81904 | 41 | 35 | 21 | 63 | 20 | 17 | 57 | 1367 | 30 | 2202
3.1464 | 1.8501 | 0.6208 | 0.0282 | 0.1332 | 0.0779 | 0.0938 | 0.0087 | 0.0749 | 0.0196 | 0.0023 | 0.0008 | 0.0001 | 0.0447 | 0.0137 | 0.0017 | 1207.046 | 1183.681 | 1137.872 | 1141.157 | 1143.116 | 1092.447 | 5.244305 | 60.36213 | 42 | 28 | 19 | 53 | 23 | 17 | 55 | 1350 | 30 | 2192
3.1261 | 1.8657 | 0.6123 | 0.0275 | 0.1265 | 0.0732 | 0.0885 | 0.0073 | 0.0727 | 0.0195 | 0.0015 | 0.0005 | 0.0001 | 0.0404 | 0.0137 | 0.002 | 1211.354 | 1187.167 | 1133.299 | 1137.476 | 1140.647 | 1089.8 | 7.347897 | 64.21432 | 38 | 27 | 18 | 53 | 19 | 19 | 50 | 1345 | 30 | 2196
3.0914 | 1.8851 | 0.6217 | 0.0277 | 0.1296 | 0.0823 | 0.089 | 0.0085 | 0.0789 | 0.0202 | 0.002 | 0.0007 | 0.0001 | 0.0415 | 0.0146 | 0.0023 | 1210.562 | 1187.961 | 1138.457 | 1142.242 | 1144.634 | 1093.065 | 6.176756 | 61.36742 | 42 | 25 | 17 | 52 | 19 | 17 | 55 | 1366 | 30 | 2202
3.1172 | 1.9284 | 0.6029 | 0.028 | 0.1301 | 0.084 | 0.0863 | 0.0075 | 0.0696 | 0.0186 | 0.0021 | 0.0006 | 0.0001 | 0.0397 | 0.0145 | 0.0023 | 1201.915 | 1181.306 | 1137.131 | 1140.768 | 1143.792 | 1092.565 | 6.661473 | 59.24502 | 47 | 28 | 19 | 56 | 19 | 21 | 60 | 1351 | 30 | 2190
3.1418 | 1.9146 | 0.6066 | 0.0281 | 0.1299 | 0.0825 | 0.0869 | 0.0072 | 0.0683 | 0.0185 | 0.0018 | 0.0006 | 0.0001 | 0.0392 | 0.0144 | 0.0022 | 1204.127 | 1187.173 | 1137.416 | 1140.774 | 1143.655 | 1091.417 | 6.238437 | 59.18822 | 42 | 28 | 15 | 56 | 19 | 22 | 55 | 1342 | 30 | 2194
3.2233 | 2.0356 | 0.6491 | 0.0284 | 0.1307 | 0.0789 | 0.0941 | 0.0078 | 0.0699 | 0.0209 | 0.0031 | 0.0005 | 0.0001 | 0.0426 | 0.0146 | 0.0021 | 1200.935 | 1178.606 | 1137.809 | 1141.902 | 1144.475 | 1092.49 | 6.666324 | 58.21031 | 45 | 25 | 20 | 47 | 20 | 18 | 58 | 1342 | 28.75 | 2174
3.1223 | 2.1148 | 0.6327 | 0.0269 | 0.1403 | 0.0723 | 0.0877 | 0.0073 | 0.0762 | 0.0246 | 0.0033 | 0.0008 | 0.0001 | 0.0394 | 0.0144 | 0.0024 | 1205.252 | 1180.02 | 1135.113 | 1139.02 | 1141.853 | 1088.109 | 6.739862 | 59.87497 | 40 | 30 | 22 | 50 | 19 | 20 | 54 | 1344 | 30 | 2184
3.0782 | 2.082 | 0.6375 | 0.027 | 0.1437 | 0.0725 | 0.088 | 0.007 | 0.075 | 0.0245 | 0.0029 | 0.0007 | 0.0001 | 0.0394 | 0.014 | 0.0023 | 1207.074 | 1180.789 | 1132.999 | 1138.086 | 1141.508 | 1089.591 | 8.50907 | 63.05162 | 38 | 42 | 23 | 48 | 20 | 20 | 53 | 1347 | 30 | 2182
3.0783 | 2.1108 | 0.6418 | 0.0252 | 0.1368 | 0.0751 | 0.0896 | 0.0069 | 0.075 | 0.0239 | 0.0041 | 0.0006 | 0.0001 | 0.0395 | 0.0138 | 0.0024 | 1202.988 | 1178.958 | 1135.001 | 1138.216 | 1141.4 | 1088.285 | 6.398101 | 59.27203 | 40 | 29 | 20 | 50 | 17 | 20 | 54 | 1354 | 30 | 2192
3.1277 | 2.0926 | 0.6183 | 0.0262 | 0.1462 | 0.0748 | 0.0933 | 0.0075 | 0.0793 | 0.0231 | 0.0029 | 0.0006 | 0.0001 | 0.0412 | 0.013 | 0.0023 | 1206.106 | 1186.36 | 1134.361 | 1138.445 | 1141.665 | 1089.119 | 7.304509 | 61.3271 | 45 | 35 | 19 | 65 | 21 | 22 | 61 | 1349 | 30 | 2200
3.0557 | 1.9042 | 0.6308 | 0.029 | 0.1391 | 0.0701 | 0.0906 | 0.0055 | 0.0835 | 0.019 | 0.0022 | 0.0006 | 0.0001 | 0.0402 | 0.0103 | 0.0017 | 1205.636 | 1180.291 | 1131.678 | 1135.318 | 1138.122 | 1088.089 | 6.44393 | 62.9174 | 40 | 30 | 22 | 55 | 18 | 19 | 54 | 1338 | 30 | 2198
3.1112 | 1.9373 | 0.6376 | 0.0281 | 0.1349 | 0.0728 | 0.0932 | 0.0057 | 0.0816 | 0.0193 | 0.0019 | 0.0006 | 0.0001 | 0.0419 | 0.0103 | 0.0018 | 1204.773 | 1174.796 | 1132.787 | 1136.698 | 1139.924 | 1088.465 | 7.136663 | 61.89193 | 39 | 31 | 25 | 49 | 17 | 20 | 53 | 1350 | 30 | 2196
3.09 | 2.0087 | 0.6701 | 0.0275 | 0.1375 | 0.0726 | 0.0931 | 0.0056 | 0.077 | 0.0202 | 0.0022 | 0.0008 | 0.0001 | 0.0427 | 0.0105 | 0.0017 | 1205.165 | 1177.56 | 1131.69 | 1135.562 | 1138.834 | 1086.326 | 7.14465 | 61.82768 | 40 | 34 | 23 | 51 | 16 | 19 | 54 | 1358 | 30 | 2202
3.1933 | 2.0674 | 0.6858 | 0.0268 | 0.1339 | 0.0733 | 0.0961 | 0.0054 | 0.0771 | 0.02 | 0.0022 | 0.0006 | 0.0001 | 0.0434 | 0.0104 | 0.0016 | 1201.296 | 1173.816 | 1132.023 | 1137.614 | 1140.244 | 1080.572 | 8.221195 | 57.38102 | 37 | 48 | 23 | 42 | 17 | 15 | 57 | 1350 | 30 | 2194
3.2037 | 2.0888 | 0.667 | 0.0263 | 0.1369 | 0.0738 | 0.0956 | 0.0053 | 0.0778 | 0.0207 | 0.0022 | 0.0005 | 0.0001 | 0.0429 | 0.0101 | 0.0015 | 1199.898 | 1175.228 | 1134.512 | 1137.453 | 1140.245 | 1088.536 | 5.732174 | 58.71467 | 41 | 34 | 22 | 56 | 18 | 22 | 56 | 1344 | 30 | 2176
3.1767 | 2.0765 | 0.6472 | 0.0271 | 0.134 | 0.0723 | 0.0951 | 0.0053 | 0.0782 | 0.0204 | 0.0023 | 0.0007 | 0.0001 | 0.0425 | 0.0101 | 0.0015 | 1198.735 | 1173.1 | 1134.791 | 1138.271 | 1141.081 | 1089.521 | 6.290209 | 58.54919 | 44 | 33 | 23 | 51 | 19 | 19 | 59 | 1351 | 30 | 2180
3.1582 | 1.9764 | 0.6432 | 0.0267 | 0.1336 | 0.0714 | 0.0954 | 0.0055 | 0.0815 | 0.0192 | 0.0022 | 0.0007 | 0.0001 | 0.0431 | 0.0103 | 0.0016 | 1202.502 | 1176.799 | 1137.609 | 1141.703 | 1144.116 | 1091.882 | 6.507257 | 58.66266 | 44 | 24 | 23 | 48 | 21 | 18 | 58 | 1346 | 30 | 2176
3.1852 | 1.9664 | 0.6536 | 0.027 | 0.1376 | 0.0699 | 0.0937 | 0.0054 | 0.0813 | 0.0191 | 0.0016 | 0.0007 | 0.0001 | 0.0428 | 0.0102 | 0.0015 | 1202.463 | 1175.952 | 1135.559 | 1139.56 | 1142.638 | 1091.44 | 7.079607 | 60.26127 | 44 | 29 | 23 | 49 | 19 | 19 | 58 | 1344 | 30 | 2194
3.2113 | 1.9689 | 0.6512 | 0.0265 | 0.1317 | 0.0683 | 0.094 | 0.0058 | 0.0804 | 0.0202 | 0.0025 | 0.0008 | 0.0001 | 0.0428 | 0.0104 | 0.0015 | 1201.696 | 1172.329 | 1133.201 | 1137.639 | 1140.778 | 1085.443 | 7.576987 | 58.91862 | 42 | 37 | 26 | 46 | 19 | 19 | 58 | 1346 | 30 | 2176
3.1736 | 1.9529 | 0.6476 | 0.0257 | 0.1364 | 0.0686 | 0.0936 | 0.0058 | 0.0814 | 0.0191 | 0.0024 | 0.0007 | 0.0001 | 0.0427 | 0.0103 | 0.0015 | 1204.403 | 1175.758 | 1132.666 | 1136.029 | 1139.385 | 1083.758 | 6.718636 | 59.46103 | 42 | 41 | 25 | 51 | 17 | 22 | 60 | 1354 | 30 | 2186
3.1742 | 1.9425 | 0.6486 | 0.0252 | 0.1331 | 0.0696 | 0.0931 | 0.0058 | 0.0822 | 0.0198 | 0.0022 | 0.0005 | 0.0001 | 0.0429 | 0.0102 | 0.0015 | 1204.166 | 1181.802 | 1134.824 | 1137.981 | 1140.269 | 1087.023 | 5.444684 | 59.19441 | 47 | 32 | 23 | 66 | 21 | 18 | 63 | 1347 | 30 | 2186
3.1443 | 1.9314 | 0.633 | 0.0262 | 0.1364 | 0.0693 | 0.0949 | 0.006 | 0.0803 | 0.02 | 0.0022 | 0.0006 | 0.0001 | 0.0427 | 0.0102 | 0.0016 | 1204.832 | 1181.172 | 1134.105 | 1137.263 | 1139.221 | 1089.185 | 5.11598 | 61.15764 | 44 | 33 | 23 | 65 | 22 | 17 | 60 | 1358 | 30 | 2194
3.1793 | 1.9338 | 0.6321 | 0.0254 | 0.1394 | 0.0692 | 0.0956 | 0.0058 | 0.0798 | 0.0204 | 0.0028 | 0.0004 | 0.0001 | 0.0425 | 0.0102 | 0.0015 | 1204.053 | 1176.613 | 1133.608 | 1137.105 | 1139.396 | 1088.175 | 5.78742 | 60.79246 | 43 | 30 | 24 | 53 | 20 | 18 | 58 | 1349 | 30 | 2182
3.1643 | 1.9344 | 0.636 | 0.0262 | 0.1369 | 0.0697 | 0.0957 | 0.006 | 0.0786 | 0.0201 | 0.002 | 0.0006 | 0.0001 | 0.0427 | 0.0103 | 0.0015 | 1204.214 | 1182.249 | 1136.723 | 1140.85 | 1143.166 | 1090.037 | 6.442994 | 59.11091 | 45 | 31 | 20 | 56 | 22 | 17 | 61 | 1346 | 30 | 2188
3.0813 | 1.913 | 0.6361 | 0.0264 | 0.1355 | 0.071 | 0.0978 | 0.0061 | 0.0782 | 0.0198 | 0.0017 | 0.0006 | 0.0001 | 0.0433 | 0.0103 | 0.0015 | 1203.296 | 1182.305 | 1135.792 | 1139.117 | 1141.738 | 1090.733 | 5.945948 | 59.96951 | 48 | 29 | 22 | 61 | 21 | 20 | 62 | 1347 | 30 | 2188
3.0793 | 1.9211 | 0.6375 | 0.0261 | 0.1364 | 0.0717 | 0.0986 | 0.006 | 0.0781 | 0.0197 | 0.0018 | 0.0006 | 0.0001 | 0.0435 | 0.0104 | 0.0015 | 1203.662 | 1181.756 | 1133.781 | 1137.138 | 1139.932 | 1087.441 | 6.151173 | 60.12755 | 39 | 26 | 16 | 49 | 17 | 19 | 52 | 1347 | 28.75 | 2188
3.1428 | 1.9396 | 0.6517 | 0.0267 | 0.1353 | 0.0711 | 0.0976 | 0.0058 | 0.0794 | 0.0206 | 0.0019 | 0.0008 | 0.0001 | 0.0427 | 0.0106 | 0.0016 | 1202.965 | 1182.37 | 1138.841 | 1141.825 | 1143.309 | 1087.898 | 4.467977 | 55.72712 | 42 | 29 | 16 | 47 | 20 | 14 | 58 | 1344 | 30 | 2184
3.1375 | 1.8332 | 0.6245 | 0.0267 | 0.1366 | 0.0648 | 0.0879 | 0.0047 | 0.0789 | 0.0184 | 0.0019 | 0.0008 | 0.0001 | 0.0393 | 0.0099 | 0.0015 | 1205.405 | 1182.023 | 1132.065 | 1135.438 | 1138.29 | 1089.843 | 6.225396 | 63.46412 | 41 | 31 | 20 | 63 | 19 | 21 | 55 | 1351 | 30 | 2194
3.127 | 1.8619 | 0.5995 | 0.0262 | 0.1354 | 0.0636 | 0.0894 | 0.0044 | 0.0794 | 0.0191 | 0.0017 | 0.0006 | 0.0001 | 0.0386 | 0.0098 | 0.0016 | 1200.689 | 1172.95 | 1132.552 | 1136.248 | 1139.083 | 1087.132 | 6.53104 | 60.00256 | 41 | 29 | 26 | 54 | 19 | 20 | 56 | 1358 | 30 | 2174
3.1222 | 1.902 | 0.6106 | 0.0249 | 0.122 | 0.0647 | 0.0885 | 0.0043 | 0.086 | 0.0199 | 0.002 | 0.0004 | 0.0001 | 0.0381 | 0.01 | 0.0021 | 1203.915 | 1178.33 | 1132.68 | 1136.759 | 1140.006 | 1084.629 | 7.325378 | 59.71764 | 37 | 35 | 22 | 49 | 17 | 19 | 53 | 1348 | 30 | 2198
3.0858 | 1.9277 | 0.6069 | 0.0265 | 0.1315 | 0.0643 | 0.0912 | 0.0047 | 0.0878 | 0.0199 | 0.0018 | 0.0009 | 0.0001 | 0.0392 | 0.0098 | 0.0022 | 1202.754 | 1176.452 | 1132.379 | 1136.174 | 1138.67 | 1086.281 | 6.290489 | 60.42146 | 39 | 29 | 21 | 52 | 19 | 17 | 54 | 1346 | 28.75 | 2182
3.0437 | 1.9105 | 0.6104 | 0.0263 | 0.1278 | 0.0637 | 0.0894 | 0.0047 | 0.0922 | 0.0202 | 0.0014 | 0.001 | 0.0001 | 0.0392 | 0.0099 | 0.0023 | 1207.833 | 1181.2 | 1131.353 | 1135.097 | 1137.592 | 1085.975 | 6.239171 | 62.76165 | 39 | 36 | 22 | 55 | 18 | 20 | 54 | 1342 | 28.75 | 2184
3.0313 | 1.9063 | 0.6031 | 0.0264 | 0.1305 | 0.0636 | 0.0898 | 0.0048 | 0.0914 | 0.0202 | 0.0014 | 0.0007 | 0.0001 | 0.0391 | 0.0098 | 0.0022 | 1207.628 | 1179.828 | 1132.803 | 1136.903 | 1140.352 | 1087.368 | 7.549122 | 62.21923 | 42 | 35 | 26 | 57 | 18 | 20 | 58 | 1348 | 30 | 2204
3.0734 | 1.8253 | 0.6154 | 0.0267 | 0.1357 | 0.0632 | 0.0874 | 0.0044 | 0.0924 | 0.0204 | 0.0013 | 0.0005 | 0.0001 | 0.0388 | 0.0096 | 0.0022 | 1207.961 | 1181.853 | 1133.491 | 1136.702 | 1139.162 | 1089.983 | 5.67088 | 63.12155 | 42 | 27 | 22 | 57 | 19 | 18 | 55 | 1339 | 30 | 2194
3.055 | 1.8164 | 0.5967 | 0.0258 | 0.1246 | 0.0635 | 0.085 | 0.0045 | 0.0886 | 0.0197 | 0.0024 | 0.0006 | 0.0001 | 0.0385 | 0.0097 | 0.0023 | 1204.137 | 1181.156 | 1132.184 | 1136.058 | 1138.986 | 1088.698 | 6.8015 | 62.32979 | 43 | 32 | 22 | 58 | 21 | 21 | 57 | 1355 | 30 | 2198
3.0919 | 1.781 | 0.6005 | 0.0264 | 0.1267 | 0.0655 | 0.0841 | 0.0042 | 0.0868 | 0.0199 | 0.0017 | 0.0005 | 0.0001 | 0.0396 | 0.0093 | 0.0022 | 1203.7 | 1175.84 | 1131.908 | 1135.698 | 1138.73 | 1088.338 | 6.822003 | 62.2317 | 43 | 34 | 25 | 53 | 19 | 20 | 57 | 1349 | 30 | 2200
3.1732 | 1.8376 | 0.6214 | 0.0265 | 0.1316 | 0.0676 | 0.0848 | 0.0041 | 0.0812 | 0.0213 | 0.0014 | 0.0004 | 0.0001 | 0.0396 | 0.0095 | 0.0022 | 1200.342 | 1179.616 | 1141.594 | 1144.899 | 1147.336 | 1095.475 | 5.742469 | 56.02129 | 50 | 23 | 22 | 54 | 19 | 20 | 63 | 1341 | 30 | 2200
3.1283 | 1.8554 | 0.6272 | 0.027 | 0.1289 | 0.0668 | 0.0879 | 0.0044 | 0.0787 | 0.021 | 0.0023 | 0.0008 | 0.0001 | 0.04 | 0.0097 | 0.0023 | 1199.264 | 1176.332 | 1138.18 | 1141.686 | 1145.229 | 1092.234 | 7.049292 | 57.0717 | 44 | 29 | 22 | 44 | 17 | 23 | 59 | 1346 | 30 | 2180
3.1146 | 1.8595 | 0.6287 | 0.0268 | 0.1301 | 0.0662 | 0.088 | 0.0044 | 0.0783 | 0.021 | 0.0019 | 0.0007 | 0.0001 | 0.04 | 0.0098 | 0.0023 | 1198.415 | 1176.394 | 1137.748 | 1140.623 | 1143.232 | 1090.668 | 5.484259 | 56.30524 | 43 | 27 | 17 | 49 | 18 | 21 | 57 | 1339 | 28.75 | 2176
3.0916 | 1.853 | 0.6102 | 0.0277 | 0.1281 | 0.0654 | 0.0883 | 0.0044 | 0.0792 | 0.0198 | 0.0013 | 0.0008 | 0.0001 | 0.0398 | 0.0097 | 0.0022 | 1203.135 | 1177.657 | 1137.372 | 1139.965 | 1141.739 | 1090.028 | 4.366596 | 58.1419 | 40 | 28 | 18 | 45 | 18 | 17 | 54 | 1336 | 28.75 | 2174
3.0582 | 1.8277 | 0.6072 | 0.0269 | 0.13 | 0.0657 | 0.0888 | 0.0047 | 0.0776 | 0.0195 | 0.0018 | 0.0007 | 0.0001 | 0.0405 | 0.0097 | 0.002 | 1206.856 | 1181.39 | 1134.92 | 1138.003 | 1140.13 | 1088.171 | 5.209784 | 60.61048 | 44 | 26 | 21 | 57 | 20 | 18 | 57 | 1346 | 28.75 | 2174
3.0678 | 1.8139 | 0.6093 | 0.0279 | 0.1314 | 0.0672 | 0.091 | 0.0052 | 0.0737 | 0.0194 | 0.0025 | 0.0007 | 0.0001 | 0.0422 | 0.0096 | 0.0019 | 1206.391 | 1183.194 | 1135.096 | 1138.731 | 1141.291 | 1088.798 | 6.195938 | 60.62898 | 42 | 29 | 17 | 52 | 18 | 17 | 56 | 1350 | 28.75 | 2204
3.1212 | 1.7985 | 0.5917 | 0.0274 | 0.1292 | 0.0682 | 0.0934 | 0.0055 | 0.0702 | 0.0186 | 0.0028 | 0.0007 | 0.0001 | 0.0425 | 0.0095 | 0.0018 | 1205.255 | 1178.04 | 1135.97 | 1139.115 | 1141.707 | 1088.869 | 5.737653 | 59.53027 | 43 | 37 | 19 | 48 | 18 | 19 | 59 | 1355 | 28.75 | 2202
3.1138 | 1.8296 | 0.6205 | 0.0273 | 0.1355 | 0.0754 | 0.0921 | 0.0051 | 0.0818 | 0.0192 | 0.0041 | 0.0008 | 0.0001 | 0.0417 | 0.0084 | 0.0019 | 1207.047 | 1179.787 | 1132.845 | 1137.135 | 1140.718 | 1088.086 | 7.872336 | 62.37487 | 39 | 29 | 24 | 52 | 19 | 19 | 53 | 1350 | 28.75 | 2208
3.1335 | 1.8715 | 0.6415 | 0.0261 | 0.1345 | 0.0776 | 0.0903 | 0.0049 | 0.084 | 0.0203 | 0.0025 | 0.0007 | 0.0001 | 0.0413 | 0.0086 | 0.0019 | 1203.053 | 1178.273 | 1134.947 | 1138.799 | 1141.862 | 1090.53 | 6.915046 | 60.52659 | 38 | 29 | 20 | 46 | 18 | 20 | 51 | 1349 | 28.75 | 2206
3.2201 | 1.9357 | 0.6554 | 0.026 | 0.1285 | 0.0794 | 0.0908 | 0.0049 | 0.0863 | 0.0205 | 0.002 | 0.0008 | 0.0001 | 0.0421 | 0.0087 | 0.0018 | 1199.25 | 1176.475 | 1136.912 | 1140.205 | 1142.934 | 1089.993 | 6.022294 | 57.05647 | 42 | 28 | 18 | 44 | 18 | 20 | 55 | 1340 | 28.75 | 2206
3.2184 | 1.9259 | 0.6359 | 0.0258 | 0.1317 | 0.0779 | 0.0918 | 0.0054 | 0.0854 | 0.0206 | 0.0023 | 0.0008 | 0.0001 | 0.0419 | 0.0086 | 0.0018 | 1197.301 | 1173.988 | 1137.059 | 1141.357 | 1143.802 | 1091.772 | 6.742669 | 57.08577 | 43 | 31 | 22 | 47 | 21 | 19 | 57 | 1343 | 28.75 | 2192
3.2814 | 1.9367 | 0.6799 | 0.0253 | 0.1248 | 0.0756 | 0.0928 | 0.0045 | 0.081 | 0.0201 | 0.002 | 0.0006 | 0.0001 | 0.0425 | 0.0085 | 0.0017 | 1193.942 | 1169.715 | 1137.237 | 1140.536 | 1142.423 | 1088.703 | 5.185824 | 53.88217 | 43 | 29 | 22 | 41 | 20 | 16 | 57 | 1347 | 30 | 2178
3.2685 | 1.9313 | 0.6847 | 0.0271 | 0.1313 | 0.0754 | 0.0992 | 0.0046 | 0.083 | 0.0204 | 0.0017 | 0.0009 | 0.0001 | 0.043 | 0.0085 | 0.0016 | 1193.09 | 1170.191 | 1138.041 | 1141.561 | 1144.42 | 1094.87 | 6.378632 | 56.04664 | 46 | 25 | 21 | 42 | 21 | 22 | 59 | 1340 | 30 | 2176
3.1038 | 1.9153 | 0.6266 | 0.0264 | 0.134 | 0.0752 | 0.1041 | 0.0051 | 0.0869 | 0.0187 | 0.0009 | 0.0007 | 0.0001 | 0.0423 | 0.0082 | 0.0015 | 1200.531 | 1173.483 | 1134.925 | 1137.568 | 1141.141 | 1091.464 | 6.216469 | 60.1519 | 44 | 32 | 26 | 52 | 17 | 24 | 58 | 1339 | 30 | 2176
3.0779 | 1.9083 | 0.6203 | 0.0269 | 0.1318 | 0.0758 | 0.1009 | 0.0047 | 0.0883 | 0.0186 | 0.0011 | 0.0007 | 0.0001 | 0.0416 | 0.0079 | 0.0016 | 1203.926 | 1178.754 | 1133.535 | 1136.602 | 1139.817 | 1087.227 | 6.281075 | 60.31777 | 41 | 28 | 22 | 48 | 15 | 21 | 54 | 1342 | 30 | 2180
3.0555 | 1.8676 | 0.5985 | 0.0269 | 0.1345 | 0.0735 | 0.1002 | 0.0047 | 0.0904 | 0.0179 | 0.0014 | 0.0005 | 0.0001 | 0.0415 | 0.0076 | 0.0016 | 1207.916 | 1180.591 | 1136.915 | 1139.512 | 1142.204 | 1087.115 | 5.288586 | 58.77502 | 40 | 29 | 18 | 45 | 14 | 18 | 56 | 1343 | 28.75 | 2186
3.0305 | 1.835 | 0.5884 | 0.0265 | 0.1308 | 0.0721 | 0.0993 | 0.0047 | 0.0892 | 0.0177 | 0.001 | 0.0007 | 0.0001 | 0.0413 | 0.0076 | 0.0015 | 1209.057 | 1181.217 | 1136.327 | 1140.112 | 1142.549 | 1089.741 | 6.222436 | 60.95569 | 38 | 24 | 19 | 46 | 19 | 18 | 51 | 1344 | 28.75 | 2194
3.1157 | 1.8216 | 0.5802 | 0.0262 | 0.1316 | 0.0708 | 0.1028 | 0.005 | 0.0902 | 0.017 | 0.0011 | 0.0006 | 0.0001 | 0.0424 | 0.0074 | 0.0016 | 1204.442 | 1181.249 | 1136.95 | 1139.841 | 1142.822 | 1092.781 | 5.871692 | 60.44417 | 44 | 25 | 19 | 53 | 17 | 22 | 57 | 1340 | 28.75 | 2212
3.1194 | 1.9337 | 0.6286 | 0.0247 | 0.1294 | 0.0689 | 0.0917 | 0.0044 | 0.0847 | 0.0196 | 0.0017 | 0.0007 | 0.0001 | 0.0381 | 0.008 | 0.0023 | 1203.92 | 1182.709 | 1140.426 | 1143.497 | 1145.249 | 1090.4 | 4.822102 | 55.93178 | 43 | 35 | 16 | 49 | 20 | 15 | 60 | 1340 | 28.75 | 2180
3.178 | 2.0327 | 0.6396 | 0.0218 | 0.1168 | 0.069 | 0.0861 | 0.0037 | 0.0832 | 0.0201 | 0.002 | 0.0004 | 0.0001 | 0.0363 | 0.0083 | 0.0023 | 1203.802 | 1179.991 | 1135.226 | 1138.735 | 1141.731 | 1088.149 | 6.505454 | 59.29464 | 39 | 27 | 17 | 48 | 18 | 20 | 53 | 1349 | 28.75 | 2184
3.1777 | 2.0545 | 0.6505 | 0.0204 | 0.1149 | 0.0689 | 0.0842 | 0.0036 | 0.0825 | 0.0199 | 0.0017 | 0.0003 | 0.0001 | 0.0363 | 0.0084 | 0.0024 | 1203.062 | 1178.231 | 1133.261 | 1136.622 | 1139.101 | 1088.187 | 5.840464 | 60.76249 | 42 | 31 | 22 | 55 | 21 | 19 | 56 | 1351 | 30 | 2188
3.1348 | 1.9282 | 0.629 | 0.0241 | 0.1328 | 0.0684 | 0.0904 | 0.0043 | 0.0834 | 0.0185 | 0.0014 | 0.0008 | 0.0001 | 0.0387 | 0.0078 | 0.0023 | 1200.828 | 1177.548 | 1134.233 | 1138.069 | 1140.84 | 1090.244 | 6.60681 | 60.22127 | 41 | 27 | 18 | 49 | 20 | 19 | 53 | 1344 | 30 | 2182
3.1137 | 1.9748 | 0.6422 | 0.0229 | 0.1278 | 0.0699 | 0.0889 | 0.004 | 0.0817 | 0.0186 | 0.0021 | 0.0006 | 0.0001 | 0.0383 | 0.008 | 0.0025 | 1200.165 | 1174.365 | 1133.94 | 1137.875 | 1140.444 | 1088.855 | 6.503954 | 59.49599 | 41 | 25 | 21 | 50 | 20 | 18 | 54 | 1354 | 30 | 2180
3.132 | 2.0059 | 0.6441 | 0.0237 | 0.13 | 0.071 | 0.091 | 0.0039 | 0.0822 | 0.0176 | 0.0017 | 0.0007 | 0.0001 | 0.0387 | 0.0078 | 0.0024 | 1199.447 | 1178.809 | 1134.647 | 1137.743 | 1141.2 | 1087.506 | 6.552852 | 57.88818 | 42 | 31 | 18 | 53 | 16 | 22 | 58 | 1351 | 30 | 2186
3.154 | 1.9862 | 0.6199 | 0.0232 | 0.1325 | 0.071 | 0.0996 | 0.0041 | 0.083 | 0.0169 | 0.0018 | 0.0007 | 0.0001 | 0.0399 | 0.0074 | 0.0022 | 1199.955 | 1178.119 | 1135.565 | 1139.444 | 1142.544 | 1091.751 | 6.979089 | 59.50798 | 43 | 28 | 19 | 54 | 20 | 22 | 56 | 1349 | 30 | 2184
3.1887 | 2.0322 | 0.6265 | 0.0227 | 0.1294 | 0.0699 | 0.0933 | 0.0037 | 0.0824 | 0.0172 | 0.0014 | 0.0007 | 0.0001 | 0.0389 | 0.0074 | 0.0021 | 1200.786 | 1179.097 | 1134.934 | 1137.679 | 1140.409 | 1088.404 | 5.474349 | 58.5965 | 42 | 29 | 18 | 53 | 17 | 19 | 56 | 1350 | 30 | 2194
3.1233 | 2.0086 | 0.6211 | 0.0229 | 0.1308 | 0.0695 | 0.0944 | 0.0039 | 0.0819 | 0.0171 | 0.0013 | 0.0009 | 0.0001 | 0.0393 | 0.0074 | 0.002 | 1203.625 | 1178.142 | 1132.933 | 1136.926 | 1139.819 | 1088.118 | 6.886243 | 61.20155 | 41 | 31 | 23 | 58 | 20 | 21 | 54 | 1345 | 30 | 2190
3.1515 | 1.9703 | 0.6168 | 0.0222 | 0.1127 | 0.0695 | 0.0964 | 0.0041 | 0.0814 | 0.0161 | 0.0013 | 0.0005 | 0.0001 | 0.0404 | 0.0074 | 0.0021 | 1206.504 | 1183.118 | 1133.805 | 1136.275 | 1138.486 | 1086.85 | 4.681122 | 60.75761 | 40 | 35 | 19 | 63 | 18 | 19 | 55 | 1342 | 30 | 2200
3.1737 | 1.9038 | 0.6067 | 0.0239 | 0.1304 | 0.0775 | 0.1066 | 0.0047 | 0.0818 | 0.0168 | 0.0023 | 0.0007 | 0.0001 | 0.0409 | 0.0074 | 0.0022 | 1204.548 | 1180.72 | 1137.15 | 1141.764 | 1144.38 | 1094.813 | 7.230436 | 61.41915 | 43 | 26 | 23 | 56 | 22 | 20 | 56 | 1361 | 30 | 2212
3.1528 | 1.8314 | 0.5973 | 0.0232 | 0.1277 | 0.0789 | 0.1104 | 0.0048 | 0.0802 | 0.0157 | 0.0017 | 0.0006 | 0.0001 | 0.0414 | 0.0075 | 0.0023 | 1206.119 | 1180.375 | 1134.101 | 1138.145 | 1141.126 | 1092.584 | 7.025278 | 63.43263 | 42 | 29 | 25 | 57 | 20 | 19 | 55 | 1355 | 30 | 2192
3.2115 | 1.9068 | 0.6086 | 0.0242 | 0.1275 | 0.0825 | 0.1157 | 0.0054 | 0.0889 | 0.0171 | 0.0013 | 0.0009 | 0.0001 | 0.0431 | 0.0076 | 0.0023 | 1200.191 | 1177.264 | 1135.732 | 1139.385 | 1142.027 | 1090.477 | 6.295013 | 58.75214 | 43 | 27 | 21 | 56 | 21 | 21 | 57 | 1343 | 30 | 2200
3.2761 | 1.8965 | 0.6125 | 0.0224 | 0.1209 | 0.0776 | 0.1051 | 0.0047 | 0.0883 | 0.0181 | 0.0018 | 0.0003 | 0.0001 | 0.0411 | 0.0074 | 0.0022 | 1197.476 | 1176.564 | 1136.116 | 1139.719 | 1142.531 | 1090.976 | 6.415401 | 57.61543 | 45 | 28 | 20 | 54 | 21 | 22 | 59 | 1354 | 30 | 2196
3.1962 | 1.8177 | 0.6055 | 0.0239 | 0.1266 | 0.077 | 0.105 | 0.005 | 0.091 | 0.017 | 0.0012 | 0.0007 | 0.0001 | 0.0416 | 0.0076 | 0.0023 | 1200.787 | 1173.989 | 1131.954 | 1136.641 | 1139.324 | 1081.425 | 7.370044 | 57.66754 | 35 | 36 | 22 | 42 | 17 | 16 | 52 | 1346 | 30 | 2194
3.143 | 1.9841 | 0.6218 | 0.0234 | 0.1235 | 0.0774 | 0.0975 | 0.0065 | 0.0805 | 0.0201 | 0.002 | 0.0003 | 0.0001 | 0.0484 | 0.0086 | 0.0027 | 1206.135 | 1182.529 | 1132.335 | 1135.979 | 1138.076 | 1087.745 | 5.741133 | 62.33665 | 38 | 30 | 19 | 59 | 22 | 17 | 52 | 1367 | 30 | 2184
3.1928 | 2.0225 | 0.6335 | 0.023 | 0.1253 | 0.0817 | 0.0988 | 0.0066 | 0.0807 | 0.0201 | 0.0038 | 0.0003 | 0.0001 | 0.0488 | 0.0088 | 0.0027 | 1205.79 | 1180.335 | 1132.031 | 1135.671 | 1137.521 | 1084.483 | 5.490532 | 60.8037 | 42 | 33 | 18 | 54 | 20 | 13 | 57 | 1345 | 30 | 2206
3.1897 | 1.9301 | 0.6119 | 0.0246 | 0.1257 | 0.0795 | 0.1035 | 0.0066 | 0.0804 | 0.0192 | 0.0021 | 0.0005 | 0.0001 | 0.05 | 0.0082 | 0.0024 | 1206.923 | 1185.95 | 1132.223 | 1136.805 | 1139.291 | 1087.788 | 7.068474 | 62.70236 | 41 | 28 | 16 | 56 | 21 | 15 | 55 | 1351 | 30 | 2196
3.0479 | 2.0069 | 0.6268 | 0.025 | 0.1269 | 0.0787 | 0.1004 | 0.0064 | 0.0795 | 0.0201 | 0.0015 | 0.0006 | 0.0001 | 0.0496 | 0.0085 | 0.0026 | 1204.507 | 1177.19 | 1131.872 | 1136.102 | 1138.797 | 1085.293 | 6.925012 | 60.92878 | 38 | 29 | 20 | 49 | 18 | 16 | 52 | 1348 | 30 | 2198
3.0607 | 1.9318 | 0.5983 | 0.0251 | 0.131 | 0.0762 | 0.0944 | 0.0064 | 0.0742 | 0.0185 | 0.0018 | 0.0003 | 0.0001 | 0.0528 | 0.008 | 0.0025 | 1206.906 | 1177.982 | 1129.698 | 1134.481 | 1137.57 | 1083.308 | 7.872151 | 62.46744 | 33 | 31 | 20 | 46 | 17 | 17 | 47 | 1347 | 30 | 2190
3.0318 | 1.9394 | 0.5982 | 0.0247 | 0.1271 | 0.0755 | 0.0949 | 0.0061 | 0.0733 | 0.0182 | 0.0017 | 0.0005 | 0.0001 | 0.0535 | 0.008 | 0.0025 | 1205.676 | 1176.72 | 1132.363 | 1136.551 | 1139.885 | 1086.7 | 7.522417 | 61.62042 | 38 | 36 | 22 | 46 | 16 | 18 | 53 | 1349 | 30 | 2202
3.0395 | 1.9548 | 0.5969 | 0.0255 | 0.128 | 0.0757 | 0.0964 | 0.0061 | 0.0723 | 0.0189 | 0.0027 | 0.0005 | 0.0001 | 0.0527 | 0.0081 | 0.0025 | 1205.119 | 1179.079 | 1130.562 | 1134.353 | 1137.534 | 1084.302 | 6.972167 | 61.71082 | 36 | 28 | 20 | 49 | 17 | 18 | 50 | 1352 | 30 | 2210
3.1563 | 1.9584 | 0.5964 | 0.0241 | 0.1229 | 0.0713 | 0.0953 | 0.0052 | 0.0679 | 0.0192 | 0.0025 | 0.0003 | 0.0001 | 0.05 | 0.0082 | 0.0022 | 1205.387 | 1178.276 | 1135.872 | 1140.131 | 1143.012 | 1089.976 | 7.14051 | 60.23287 | 41 | 33 | 23 | 50 | 21 | 20 | 57 | 1347 | 30 | 2190
3.1461 | 1.9381 | 0.6213 | 0.0312 | 0.1441 | 0.0938 | 0.0851 | 0.0082 | 0.0821 | 0.02 | 0.0051 | 0.0005 | 0.0001 | 0.049 | 0.0101 | 0.0026 | 1204.453 | 1176.235 | 1133.536 | 1137.302 | 1140.702 | 1088.971 | 7.165791 | 61.40976 | 43 | 34 | 25 | 50 | 18 | 20 | 58 | 1354 | 30 | 2184
3.204 | 1.9004 | 0.6199 | 0.0304 | 0.144 | 0.0936 | 0.086 | 0.0074 | 0.0851 | 0.0196 | 0.001 | 0.0003 | 0.0001 | 0.0478 | 0.0098 | 0.0025 | 1203.661 | 1176.14 | 1133.794 | 1136.838 | 1139.172 | 1088.097 | 5.378076 | 60.45745 | 45 | 29 | 25 | 59 | 19 | 20 | 59 | 1342 | 30 | 2186
3.1543 | 1.8023 | 0.629 | 0.0293 | 0.1467 | 0.0873 | 0.0834 | 0.0061 | 0.0889 | 0.0189 | 0.0007 | 0.0002 | 0.0001 | 0.0459 | 0.0093 | 0.0024 | 1203.541 | 1177.667 | 1135.217 | 1138.814 | 1141.228 | 1090.081 | 6.011213 | 60.21851 | 42 | 26 | 22 | 53 | 19 | 18 | 56 | 1351 | 30 | 2188
3.1457 | 1.8009 | 0.6208 | 0.0306 | 0.1358 | 0.0849 | 0.0871 | 0.006 | 0.0863 | 0.0198 | 0.0016 | 0.0004 | 0.0001 | 0.0454 | 0.0094 | 0.0025 | 1202.863 | 1180.77 | 1134.298 | 1138.99 | 1141.43 | 1089.794 | 7.132137 | 60.64021 | 47 | 27 | 15 | 48 | 16 | 11 | 61 | 1342 | 28.75 | 2176
3.11 | 1.7569 | 0.6046 | 0.03 | 0.136 | 0.0823 | 0.0891 | 0.0054 | 0.0796 | 0.0183 | 0.0013 | 0.0002 | 0.0001 | 0.0453 | 0.0092 | 0.0026 | 1202.338 | 1175.84 | 1133.53 | 1136.689 | 1139.107 | 1089.15 | 5.57689 | 60.7906 | 43 | 28 | 22 | 54 | 19 | 19 | 56 | 1341 | 27.5 | 2188
3.0564 | 1.7277 | 0.5979 | 0.0305 | 0.1372 | 0.0799 | 0.0863 | 0.0051 | 0.0781 | 0.018 | 0.0011 | 0.0004 | 0.0001 | 0.0442 | 0.0091 | 0.0025 | 1204.948 | 1179.014 | 1135.215 | 1139.175 | 1142.283 | 1091.184 | 7.067855 | 61.29622 | 41 | 25 | 21 | 48 | 18 | 20 | 54 | 1351 | 27.5 | 2190
3.0699 | 1.7809 | 0.607 | 0.0294 | 0.1348 | 0.0789 | 0.0846 | 0.0048 | 0.0746 | 0.0183 | 0.0024 | 0.0002 | 0.0001 | 0.0433 | 0.0091 | 0.0024 | 1204.159 | 1180.183 | 1134.795 | 1138.649 | 1142.119 | 1091.599 | 7.324213 | 61.6241 | 44 | 28 | 22 | 56 | 18 | 21 | 58 | 1342 | 27.5 | 2198
3.116 | 1.7789 | 0.6098 | 0.0313 | 0.1375 | 0.078 | 0.0881 | 0.0048 | 0.0752 | 0.018 | 0.0025 | 0.0003 | 0.0001 | 0.0447 | 0.009 | 0.0023 | 1207.09 | 1183.03 | 1137.03 | 1140.319 | 1142.598 | 1089.817 | 5.567374 | 59.74079 | 42 | 28 | 19 | 54 | 19 | 19 | 56 | 1350 | 28.75 | 2176
3.0953 | 1.8261 | 0.62 | 0.0304 | 0.1391 | 0.0761 | 0.0846 | 0.0042 | 0.0755 | 0.0191 | 0.0037 | 0.0002 | 0.0001 | 0.0427 | 0.009 | 0.0022 | 1205.619 | 1182.079 | 1135.33 | 1139.782 | 1142.647 | 1090.239 | 7.317655 | 60.91972 | 45 | 28 | 19 | 53 | 20 | 19 | 59 | 1349 | 28.75 | 2176
3.1138 | 1.8484 | 0.6298 | 0.0302 | 0.1389 | 0.0747 | 0.0828 | 0.0036 | 0.0759 | 0.0198 | 0.0032 | 0.0005 | 0.0001 | 0.0413 | 0.009 | 0.0022 | 1203.47 | 1181.486 | 1135.029 | 1139.09 | 1142.104 | 1090.81 | 7.075371 | 60.75006 | 43 | 44 | 19 | 54 | 19 | 19 | 58 | 1352 | 28.75 | 2178
3.208 | 2.0652 | 0.6652 | 0.0237 | 0.1157 | 0.0776 | 0.0768 | 0.0027 | 0.074 | 0.0221 | 0.0039 | 0.0001 | 0.0001 | 0.0384 | 0.01 | 0.0023 | 1202.002 | 1182.451 | 1136.497 | 1140.258 | 1144.041 | 1093.567 | 7.544027 | 60.40978 | 42 | 26 | 16 | 53 | 17 | 23 | 55 | 1343 | 28.75 | 2190
3.193 | 1.959 | 0.6297 | 0.0309 | 0.1393 | 0.0778 | 0.0893 | 0.0043 | 0.0755 | 0.0213 | 0.0034 | 0.0003 | 0.0001 | 0.0427 | 0.0093 | 0.0022 | 1203.932 | 1183.003 | 1138.681 | 1142.142 | 1144.349 | 1092.074 | 5.66779 | 58.3333 | 46 | 29 | 20 | 55 | 20 | 20 | 61 | 1349 | 28.75 | 2188
3.2127 | 2.0262 | 0.6239 | 0.0323 | 0.145 | 0.0777 | 0.094 | 0.0049 | 0.0738 | 0.0217 | 0.003 | 0.0006 | 0.0001 | 0.0431 | 0.0097 | 0.0021 | 1200.315 | 1178.257 | 1137.841 | 1140.306 | 1143.357 | 1090.893 | 5.515127 | 57.09392 | 48 | 30 | 22 | 56 | 16 | 25 | 63 | 1349 | 28.75 | 2178
3.1264 | 1.7259 | 0.5801 | 0.0298 | 0.143 | 0.0837 | 0.1034 | 0.0062 | 0.077 | 0.0174 | 0.0025 | 0.0003 | 0.0001 | 0.0461 | 0.0089 | 0.0024 | 1216.712 | 1188.471 | 1131.829 | 1135.944 | 1139.245 | 1088.515 | 7.415605 | 66.21258 | 37 | 37 | 25 | 61 | 19 | 21 | 51 | 1352 | 30 | 2200
3.129 | 1.6771 | 0.5894 | 0.0307 | 0.1442 | 0.0844 | 0.1027 | 0.0059 | 0.0767 | 0.0171 | 0.0021 | 0.0004 | 0.0001 | 0.0468 | 0.0087 | 0.0024 | 1213.86 | 1178.741 | 1133.389 | 1137.554 | 1142 | 1089.549 | 8.610991 | 64.73339 | 38 | 30 | 28 | 47 | 15 | 20 | 52 | 1341 | 30 | 2208
3.183 | 1.8321 | 0.6309 | 0.03 | 0.1459 | 0.0764 | 0.0856 | 0.0044 | 0.091 | 0.0209 | 0.0005 | 0.0004 | 0.0001 | 0.0423 | 0.0091 | 0.0025 | 1206.555 | 1180.981 | 1134.456 | 1137.731 | 1140.716 | 1087.731 | 6.259098 | 60.67689 | 41 | 31 | 22 | 51 | 16 | 19 | 55 | 1344 | 30 | 2180
3.1883 | 1.8192 | 0.6106 | 0.0302 | 0.1425 | 0.0755 | 0.0849 | 0.0043 | 0.0902 | 0.0202 | 0.0004 | 0.0003 | 0.0001 | 0.0417 | 0.0091 | 0.0025 | 1207.313 | 1179.117 | 1132.295 | 1136.405 | 1138.841 | 1087.912 | 6.546405154 | 62.82901 | 42 | 30 | 25 | 54 | 19 | 16 | 56 | 1341 | 30 | 2172
3.1458 | 1.8016 | 0.6115 | 0.0309 | 0.1404 | 0.0744 | 0.0826 | 0.0037 | 0.0876 | 0.0194 | 0.0008 | 0.0004 | 0.0001 | 0.0403 | 0.0089 | 0.0025 | 1204.17 | 1174.905 | 1135.021 | 1138.487 | 1141.594 | 1091.073 | 6.572817 | 61.14084 | 44 | 30 | 28 | 53 | 17 | 21 | 58 | 1340 | 30 | 2198
3.1651 | 1.8129 | 0.63 | 0.0307 | 0.1393 | 0.0725 | 0.0823 | 0.0037 | 0.0851 | 0.0198 | 0.0007 | 0.0004 | 0.0001 | 0.0402 | 0.0091 | 0.0024 | 1207.527 | 1181.881 | 1132.713 | 1137.288 | 1140.184 | 1083.867 | 7.471594 | 60.50009 | 38 | 41 | 21 | 46 | 18 | 16 | 55 | 1338 | 30 | 2192
3.1585 | 1.7193 | 0.6076 | 0.0308 | 0.1427 | 0.0689 | 0.0821 | 0.0036 | 0.0864 | 0.0184 | 0.0006 | 0.0004 | 0.0001 | 0.0404 | 0.0091 | 0.0024 | 1210.733 | 1184.026 | 1130.954 | 1134.617 | 1137.887 | 1088.66 | 6.932351 | 65.35315 | 36 | 30 | 20 | 57 | 18 | 20 | 49 | 1349 | 28.75 | 2184
3.1737 | 1.7104 | 0.6024 | 0.0321 | 0.1385 | 0.0666 | 0.0804 | 0.0034 | 0.0851 | 0.018 | 0.0006 | 0.0005 | 0.0001 | 0.0399 | 0.0093 | 0.0023 | 1212.229 | 1184.197 | 1133.882 | 1138.334 | 1140.455 | 1089.513 | 6.572558 | 63.84393 | 44 | 29 | 21 | 54 | 19 | 15 | 59 | 1351 | 28.75 | 2202
3.234 | 1.7715 | 0.6191 | 0.033 | 0.1391 | 0.0652 | 0.0805 | 0.0031 | 0.0792 | 0.0187 | 0.0015 | 0.0004 | 0.0001 | 0.039 | 0.0095 | 0.0022 | 1206.848 | 1184.401 | 1133.727 | 1136.696 | 1138.743 | 1087.444 | 5.016447 | 61.23834 | 47 | 32 | 24 | 67 | 21 | 19 | 62 | 1355 | 28.75 | 2194
3.2263 | 1.7929 | 0.6202 | 0.0326 | 0.1382 | 0.065 | 0.0818 | 0.0032 | 0.0799 | 0.0187 | 0.0008 | 0.0003 | 0.0001 | 0.0391 | 0.0097 | 0.0023 | 1204.888 | 1182.996 | 1135.569 | 1137.813 | 1139.385 | 1088.912 | 3.815603 | 59.76993 | 46 | 29 | 19 | 62 | 19 | 16 | 60 | 1359 | 28.75 | 2176
3.1277 | 1.875 | 0.602 | 0.0326 | 0.1406 | 0.0624 | 0.0815 | 0.0034 | 0.0789 | 0.0208 | 0.0001 | 0.0003 | 0.0001 | 0.0364 | 0.0088 | 0.0021 | 1206.549 | 1178.278 | 1134.966 | 1138.062 | 1140.124 | 1090.901 | 5.15845 | 61.89751 | 46 | 30 | 25 | 58 | 20 | 18 | 60 | 1346 | 30 | 2174
3.0396 | 1.8872 | 0.612 | 0.0325 | 0.1367 | 0.0646 | 0.0844 | 0.0034 | 0.0784 | 0.0204 | 0.0008 | 0.0002 | 0.0001 | 0.0375 | 0.009 | 0.0022 | 1207.883 | 1180.574 | 1131.873 | 1136.11 | 1139.776 | 1089.702 | 7.902892 | 64.31684 | 38 | 31 | 22 | 53 | 17 | 20 | 51 | 1348 | 30 | 2180
3.0485 | 1.8714 | 0.6224 | 0.0343 | 0.134 | 0.0654 | 0.0857 | 0.0035 | 0.0801 | 0.0205 | 0.0008 | 0.0003 | 0.0001 | 0.0388 | 0.0091 | 0.0022 | 1208.363 | 1181.367 | 1135.832 | 1139.388 | 1142.008 | 1088.509 | 6.175863 | 60.51579 | 41 | 25 | 20 | 49 | 16 | 19 | 55 | 1342 | 27.5 | 2186
3.1233 | 1.8229 | 0.6208 | 0.0318 | 0.1309 | 0.063 | 0.085 | 0.003 | 0.0768 | 0.0204 | 0.002 | 0.0002 | 0.0001 | 0.0384 | 0.0093 | 0.0022 | 1201.046 | 1176.197 | 1135.514 | 1139.533 | 1141.68 | 1090.162 | 6.166195 | 59.10002 | 44 | 27 | 25 | 56 | 22 | 18 | 57 | 1348 | 28 | 2174
3.192 | 1.7813 | 0.6212 | 0.0325 | 0.1248 | 0.0622 | 0.0835 | 0.0029 | 0.0741 | 0.0211 | 0.0027 | 0.0002 | 0.0001 | 0.0383 | 0.0093 | 0.0023 | 1199.361 | 1173.987 | 1134.809 | 1137.639 | 1140.213 | 1090.484 | 5.404484 | 59.2896 | 46 | 28 | 24 | 53 | 19 | 21 | 59 | 1364 | 27.5 | 2174
3.1929 | 1.7812 | 0.6398 | 0.0324 | 0.1248 | 0.0622 | 0.0842 | 0.0032 | 0.0701 | 0.0215 | 0.0029 | 0.0002 | 0.0001 | 0.0375 | 0.0094 | 0.0024 | 1201.793 | 1176.202 | 1133.34 | 1136.768 | 1139.321 | 1087.628 | 5.981079 | 59.95964 | 43 | 28 | 21 | 51 | 19 | 18 | 56 | 1365 | 27.5 | 2162
3.3224 | 1.8392 | 0.6243 | 0.0328 | 0.1278 | 0.0611 | 0.089 | 0.0034 | 0.0727 | 0.0217 | 0.0037 | 0.0002 | 0.0001 | 0.039 | 0.0092 | 0.0023 | 1203.251 | 1182.365 | 1132.984 | 1136.517 | 1138.865 | 1088.808 | 5.880794 | 61.39871 | 44 | 29 | 18 | 62 | 22 | 20 | 57 | 1340 | 27.5 | 2168
3.2796 | 1.8148 | 0.619 | 0.0324 | 0.1284 | 0.0597 | 0.0847 | 0.003 | 0.0761 | 0.0225 | 0.0027 | 0.0002 | 0.0001 | 0.0377 | 0.0091 | 0.0022 | 1199.75 | 1176.347 | 1131.071 | 1134.681 | 1136.768 | 1088.61 | 5.697791 | 61.79555 | 43 | 30 | 20 | 58 | 20 | 16 | 55 | 1356 | 27.5 | 2170
3.2459 | 1.8125 | 0.611 | 0.0317 | 0.12 | 0.0601 | 0.0808 | 0.0032 | 0.0816 | 0.0225 | 0.0019 | 0.0003 | 0.0001 | 0.0375 | 0.009 | 0.0022 | 1202.43 | 1179.989 | 1130.641 | 1133.514 | 1135.69 | 1084.3 | 5.048772 | 60.77111 | 42 | 32 | 17 | 61 | 19 | 17 | 57 | 1345 | 27.5 | 2168
3.2678 | 1.8416 | 0.6018 | 0.0289 | 0.1171 | 0.0596 | 0.0779 | 0.0029 | 0.0851 | 0.0233 | 0.0017 | 0.0001 | 0.0001 | 0.0362 | 0.0091 | 0.0021 | 1206.082 | 1181.752 | 1133.276 | 1136.657 | 1139.106 | 1087.672 | 5.830392 | 61.48634 | 43 | 30 | 23 | 60 | 20 | 18 | 57 | 1358 | 27.5 | 2176
3.2971 | 1.8751 | 0.6104 | 0.027 | 0.1048 | 0.0588 | 0.0745 | 0.0024 | 0.0837 | 0.024 | 0.002 | 0.0001 | 0.0001 | 0.0345 | 0.0093 | 0.0022 | 1204.079 | 1180.668 | 1132.447 | 1135.679 | 1138.06 | 1087.052 | 5.612917 | 61.20943 | 40 | 26 | 18 | 59 | 19 | 18 | 53 | 1348 | 27.5 | 2172
3.2295 | 1.8785 | 0.6313 | 0.0307 | 0.1195 | 0.0622 | 0.0884 | 0.003 | 0.0946 | 0.0258 | 0.0016 | 0.0003 | 0.0001 | 0.0377 | 0.0091 | 0.0021 | 1205.978 | 1180.694 | 1133.825 | 1136.796 | 1139.207 | 1090.033 | 5.381529 | 62.23001 | 43 | 32 | 24 | 62 | 18 | 20 | 57 | 1344 | 27.5 | 2166
3.2663 | 1.8964 | 0.6379 | 0.0307 | 0.1215 | 0.0614 | 0.0838 | 0.0026 | 0.0933 | 0.0264 | 0.0021 | 0.0002 | 0.0001 | 0.0374 | 0.009 | 0.002 | 1200.466 | 1174.799 | 1131.095 | 1134.303 | 1136.879 | 1085.314 | 5.784659 | 60.2434 | 41 | 28 | 21 | 53 | 17 | 17 | 54 | 1355 | 29.75 | 2154
3.2285 | 1.8997 | 0.6438 | 0.0311 | 0.1222 | 0.0623 | 0.0831 | 0.0029 | 0.0939 | 0.0262 | 0.0012 | 0.0004 | 0.0001 | 0.0377 | 0.0092 | 0.0022 | 1203.18 | 1176.936 | 1131.094 | 1133.881 | 1135.841 | 1085.159 | 4.746921 | 61.07882 | 43 | 36 | 24 | 60 | 19 | 17 | 57 | 1352 | 29.75 | 2154
3.11 | 1.9627 | 0.6569 | 0.0307 | 0.1246 | 0.0732 | 0.0914 | 0.0038 | 0.0927 | 0.0263 | 0.001 | 0.0002 | 0.0001 | 0.0416 | 0.0097 | 0.0022 | 1203.395 | 1181.28 | 1134.393 | 1137.165 | 1139.211 | 1089.135 | 4.818045 | 60.3905 | 49 | 33 | 23 | 62 | 20 | 20 | 64 | 1350 | 29.75 | 2156
3.132 | 1.8489 | 0.6324 | 0.0298 | 0.1272 | 0.0704 | 0.0909 | 0.004 | 0.0994 | 0.0238 | 0.0004 | 0.0001 | 0.0001 | 0.0413 | 0.0096 | 0.0022 | 1210.117 | 1184.266 | 1131.677 | 1135.22 | 1137.449 | 1089.593 | 5.772405 | 65.08242 | 43 | 32 | 25 | 66 | 21 | 18 | 56 | 1354 | 29.75 | 2174
3.1108 | 1.8013 | 0.6171 | 0.0305 | 0.1257 | 0.0686 | 0.0909 | 0.004 | 0.0996 | 0.0231 | 0.0004 | 0.0001 | 0.0001 | 0.0409 | 0.0096 | 0.0023 | 1208.948 | 1184.215 | 1133.199 | 1136.935 | 1139.327 | 1086.279 | 6.12808 | 61.75102 | 40 | 29 | 20 | 55 | 19 | 17 | 54 | 1351 | 30 | 2174
3.1615 | 1.7316 | 0.6123 | 0.0304 | 0.1206 | 0.0658 | 0.0899 | 0.0038 | 0.1029 | 0.0224 | 0.0001 | 0.0002 | 0.0001 | 0.04 | 0.0095 | 0.0023 | 1202.233 | 1182.251 | 1135.496 | 1138.091 | 1140.349 | 1089.442 | 4.852188 | 59.16852 | 42 | 24 | 16 | 54 | 17 | 20 | 54 | 1344 | 28.75 | 2168
3.2125 | 1.9317 | 0.6969 | 0.0294 | 0.145 | 0.0758 | 0.1035 | 0.0046 | 0.0591 | 0.0221 | 0.0022 | 0.0002 | 0.0001 | 0.0507 | 0.0166 | 0.0026 | 1203.083 | 1185.418 | 1135.428 | 1138.113 | 1141.048 | 1088.634 | 5.620121 | 59.11387 | 44 | 32 | 18 | 61 | 16 | 24 | 60 | 1339 | 30 | 2208
3.2732 | 1.8828 | 0.7022 | 0.0294 | 0.1449 | 0.0838 | 0.1159 | 0.0051 | 0.0614 | 0.0217 | 0.002 | 0.0001 | 0.0001 | 0.0536 | 0.017 | 0.0027 | 1205.603 | 1180.899 | 1133.242 | 1137.389 | 1139.329 | 1089.473 | 6.086696 | 62.31008 | 45 | 33 | 25 | 59 | 23 | 16 | 60 | 1350 | 30 | 2210
3.1972 | 1.8597 | 0.717 | 0.0288 | 0.1487 | 0.0867 | 0.1134 | 0.0053 | 0.0605 | 0.0199 | 0.0016 | 0.0002 | 0.0001 | 0.0589 | 0.0165 | 0.0027 | 1209.533 | 1179.962 | 1132.987 | 1137.13 | 1140.228 | 1083.411 | 7.24094 | 60.69177 | 36 | 41 | 25 | 48 | 17 | 18 | 54 | 1340 | 30 | 2178
3.2333 | 1.8877 | 0.7032 | 0.0284 | 0.1484 | 0.0776 | 0.1062 | 0.0053 | 0.0634 | 0.0211 | 0.0031 | 0.0002 | 0.0001 | 0.0557 | 0.017 | 0.0027 | 1203.035 | 1177.581 | 1135.127 | 1139.322 | 1142.3 | 1091.101 | 7.172536 | 60.66791 | 45 | 32 | 24 | 52 | 20 | 20 | 60 | 1354 | 30 | 2216
3.137 | 1.8957 | 0.6785 | 0.0303 | 0.1526 | 0.0736 | 0.1036 | 0.0058 | 0.0594 | 0.0208 | 0.0025 | 0.0003 | 0.0001 | 0.0551 | 0.0181 | 0.0025 | 1206.414 | 1187.174 | 1132.414 | 1136.391 | 1139.266 | 1088.005 | 6.852692 | 62.49554 | 43 | 34 | 19 | 64 | 21 | 19 | 59 | 1349 | 32.75 | 2186
3.1348 | 1.8024 | 0.6424 | 0.0296 | 0.1538 | 0.0741 | 0.1046 | 0.006 | 0.0676 | 0.0191 | 0.001 | 0.0003 | 0.0001 | 0.055 | 0.018 | 0.0024 | 1211.032 | 1188.312 | 1133.949 | 1137.627 | 1139.454 | 1088.346 | 5.505309 | 62.82971 | 40 | 28 | 17 | 55 | 20 | 15 | 53 | 1349 | 33 | 2180
3.1085 | 1.8353 | 0.6631 | 0.0305 | 0.1496 | 0.0727 | 0.1024 | 0.0052 | 0.0686 | 0.0186 | 0.0013 | 0.0003 | 0.0001 | 0.0534 | 0.0176 | 0.0024 | 1209.221 | 1185.396 | 1135.556 | 1139.796 | 1141.858 | 1088.99 | 6.302512 | 61.26958 | 43 | 28 | 21 | 57 | 20 | 15 | 57 | 1344 | 32.5 | 2190
3.1169 | 1.8007 | 0.6663 | 0.0295 | 0.1482 | 0.0765 | 0.1027 | 0.0053 | 0.0742 | 0.0183 | 0.0012 | 0.0003 | 0.0001 | 0.0535 | 0.0175 | 0.0024 | 1210.036 | 1182.562 | 1132.858 | 1136.573 | 1138.992 | 1085.197 | 6.133935 | 61.82227 | 38 | 26 | 17 | 45 | 16 | 15 | 51 | 1348 | 33 | 2214
3.1545 | 1.8237 | 0.661 | 0.0296 | 0.1481 | 0.0774 | 0.1039 | 0.0059 | 0.0686 | 0.0178 | 0.0014 | 0.0002 | 0.0001 | 0.0546 | 0.0178 | 0.0024 | 1207.68 | 1183.141 | 1133.93 | 1137.453 | 1139.907 | 1088.992 | 5.977285 | 62.13763 | 43 | 27 | 20 | 54 | 19 | 18 | 56 | 1350 | 33 | 2198
3.0821 | 1.7447 | 0.6467 | 0.0324 | 0.1546 | 0.0774 | 0.1043 | 0.0063 | 0.0701 | 0.0172 | 0.0015 | 0.0004 | 0.0001 | 0.0549 | 0.0177 | 0.0025 | 1213.468 | 1184.833 | 1132.958 | 1136.93 | 1141.117 | 1090.53 | 8.158968 | 65.48833 | 33 | 31 | 19 | 52 | 18 | 22 | 48 | 1353 | 31.5 | 2194
3.1057 | 1.8185 | 0.6522 | 0.0315 | 0.1497 | 0.0777 | 0.1021 | 0.0061 | 0.0655 | 0.0181 | 0.0017 | 0.0003 | 0.0001 | 0.0536 | 0.0182 | 0.0026 | 1210.096 | 1187.214 | 1134.82 | 1138.463 | 1141.509 | 1091.702 | 6.689887 | 63.58123 | 44 | 30 | 21 | 61 | 17 | 19 | 58 | 1345 | 29.75 | 2204
3.1318 | 1.9047 | 0.6506 | 0.0312 | 0.1482 | 0.0738 | 0.0977 | 0.0055 | 0.0602 | 0.0193 | 0.0037 | 0.0004 | 0.0001 | 0.0526 | 0.0183 | 0.0026 | 1204.473 | 1179.348 | 1134.656 | 1139.111 | 1142.158 | 1088.297 | 7.502905 | 60.09621 | 41 | 32 | 22 | 50 | 19 | 20 | 57 | 1350 | 29.75 | 2220
3.1165 | 1.8973 | 0.6735 | 0.0305 | 0.1514 | 0.0733 | 0.0956 | 0.0053 | 0.0609 | 0.0198 | 0.0036 | 0.0002 | 0.0001 | 0.0525 | 0.0185 | 0.0026 | 1207.808 | 1184.737 | 1133.443 | 1137.387 | 1140.315 | 1090.1 | 6.871445 | 63.17753 | 41 | 27 | 20 | 58 | 20 | 19 | 55 | 1343 | 29.75 | 2216
3.0594 | 1.9066 | 0.6534 | 0.0325 | 0.1564 | 0.0721 | 0.0959 | 0.0051 | 0.0678 | 0.02 | 0.002 | 0.0003 | 0.0001 | 0.0515 | 0.0183 | 0.0026 | 1210.428 | 1179.394 | 1133.333 | 1137.563 | 1140.729 | 1086.786 | 7.396712 | 62.35408 | 38 | 35 | 26 | 48 | 17 | 19 | 53 | 1340 | 32.5 | 2210
3.0542 | 1.9531 | 0.6532 | 0.0319 | 0.151 | 0.0759 | 0.1005 | 0.0052 | 0.061 | 0.0194 | 0.0021 | 0.0002 | 0.0001 | 0.0539 | 0.0183 | 0.0026 | 1212.191 | 1187.476 | 1132.664 | 1136.737 | 1139.808 | 1084.623 | 7.144153 | 62.34052 | 35 | 36 | 16 | 47 | 16 | 16 | 50 | 1349 | 32.5 | 2212
3.126 | 2.0001 | 0.6679 | 0.0332 | 0.1593 | 0.0798 | 0.1049 | 0.0054 | 0.0579 | 0.0189 | 0.002 | 0.0005 | 0.0001 | 0.0536 | 0.0178 | 0.0025 | 1201.44 | 1174.38 | 1135.531 | 1139.631 | 1141.726 | 1088.69 | 6.195596 | 58.4558 | 36 | 25 | 19 | 40 | 20 | 15 | 49 | 1349 | 32.5 | 2206
3.144 | 1.9859 | 0.6369 | 0.0322 | 0.1572 | 0.0801 | 0.1057 | 0.0053 | 0.058 | 0.019 | 0.0021 | 0.0004 | 0.0001 | 0.0532 | 0.0175 | 0.0025 | 1200.202 | 1175.118 | 1134.086 | 1137.214 | 1140.876 | 1089.147 | 6.789907 | 59.53477 | 40 | 29 | 20 | 48 | 15 | 23 | 54 | 1340 | 32.5 | 2216
3.1082 | 2.0263 | 0.6529 | 0.0309 | 0.1517 | 0.08 | 0.1086 | 0.0052 | 0.0578 | 0.0193 | 0.0025 | 0.0002 | 0.0001 | 0.0545 | 0.0174 | 0.0025 | 1207.938 | 1182.346 | 1133.272 | 1137.327 | 1139.572 | 1089.424 | 6.300546 | 63.00225 | 38 | 27 | 19 | 50 | 19 | 16 | 50 | 1342 | 32.5 | 2196
3.1 | 1.9577 | 0.6502 | 0.0314 | 0.158 | 0.0828 | 0.1134 | 0.0056 | 0.0597 | 0.0185 | 0.0022 | 0.0004 | 0.0001 | 0.0543 | 0.0165 | 0.0026 | 1207.73 | 1181.167 | 1132.168 | 1138.385 | 1140.97 | 1087.133 | 8.802259 | 62.65647 | 38 | 31 | 17 | 44 | 18 | 11 | 52 | 1350 | 32.5 | 2200
3.2029 | 2.0026 | 0.6672 | 0.0299 | 0.1514 | 0.0776 | 0.1089 | 0.0048 | 0.0646 | 0.02 | 0.0025 | 0.0001 | 0.0001 | 0.0522 | 0.0167 | 0.0022 | 1198.921 | 1174.178 | 1132.829 | 1136.835 | 1139.725 | 1087.646 | 6.896041 | 59.39468 | 43 | 33 | 23 | 53 | 21 | 21 | 58 | 1344 | 32.5 | 2214
3.0746 | 1.8843 | 0.6206 | 0.0301 | 0.1609 | 0.0797 | 0.111 | 0.0052 | 0.0614 | 0.0183 | 0.0016 | 0.0002 | 0.0001 | 0.0531 | 0.0168 | 0.0023 | 1210.32 | 1180.626 | 1131.731 | 1136.66 | 1140.352 | 1093.053 | 8.621009 | 67.01746 | 43 | 35 | 26 | 54 | 20 | 22 | 58 | 1356 | 32.5 | 2220
3.1211 | 1.9386 | 0.6282 | 0.0281 | 0.18 | 0.0751 | 0.103 | 0.0045 | 0.0609 | 0.0185 | 0.0024 | 0.0002 | 0.0001 | 0.0518 | 0.0166 | 0.002 | 1203.002 | 1182.788 | 1134.704 | 1138.102 | 1140.057 | 1089.346 | 5.35297 | 60.09165 | 43 | 35 | 19 | 65 | 22 | 18 | 59 | 1352 | 32.5 | 2220
3.1371 | 1.9718 | 0.6294 | 0.0296 | 0.155 | 0.0748 | 0.1012 | 0.0053 | 0.0605 | 0.02 | 0.0022 | 0.0004 | 0.0001 | 0.052 | 0.0163 | 0.0022 | 1206.388 | 1180.225 | 1133.438 | 1136.839 | 1139.79 | 1086.792 | 6.351334 | 60.99653 | 40 | 32 | 24 | 51 | 17 | 20 | 55 | 1347 | 32.5 | 2192
3.1501 | 1.9854 | 0.648 | 0.0296 | 0.1525 | 0.0756 | 0.1044 | 0.0057 | 0.0587 | 0.0194 | 0.0021 | 0.0004 | 0.0001 | 0.0539 | 0.0164 | 0.0024 | 1203.896 | 1180.745 | 1133.207 | 1135.76 | 1137.993 | 1086.763 | 4.78603 | 60.34943 | 44 | 30 | 22 | 60 | 18 | 19 | 59 | 1344 | 32.5 | 2192
3.1772 | 1.9894 | 0.6743 | 0.0305 | 0.1474 | 0.0745 | 0.1038 | 0.0054 | 0.0616 | 0.0207 | 0.0023 | 0.0005 | 0.0001 | 0.0539 | 0.0166 | 0.0023 | 1197.591 | 1174.513 | 1134.17 | 1137.341 | 1140.698 | 1088.505 | 6.527993 | 58.13829 | 42 | 28 | 20 | 46 | 15 | 22 | 56 | 1346 | 33 | 2196
3.2112 | 1.9396 | 0.6669 | 0.0299 | 0.1482 | 0.0718 | 0.1049 | 0.005 | 0.0677 | 0.0208 | 0.002 | 0.0004 | 0.0001 | 0.0527 | 0.0162 | 0.0022 | 1200.695 | 1174.585 | 1135.376 | 1138.392 | 1140.846 | 1087.233 | 5.469615 | 57.56884 | 42 | 26 | 24 | 47 | 18 | 19 | 57 | 1355 | 33 | 2174
3.1832 | 1.861 | 0.6576 | 0.031 | 0.1475 | 0.0739 | 0.1038 | 0.0055 | 0.0682 | 0.0195 | 0.0013 | 0.0005 | 0.0001 | 0.0535 | 0.0165 | 0.0023 | 1205.912 | 1181.359 | 1133.662 | 1137.265 | 1139.8 | 1089.958 | 6.13736 | 62.30892 | 42 | 28 | 20 | 55 | 18 | 19 | 55 | 1340 | 33 | 2174
3.154 | 1.9295 | 0.6615 | 0.0293 | 0.1499 | 0.0779 | 0.1049 | 0.0056 | 0.0583 | 0.0207 | 0.0025 | 0.0003 | 0.0001 | 0.0553 | 0.017 | 0.0024 | 1203.385 | 1175.53 | 1135.329 | 1140.408 | 1144.482 | 1093.228 | 9.152389 | 61.78082 | 34 | 28 | 17 | 36 | 18 | 19 | 47 | 1347 | 33 | 2174
3.233 | 1.9278 | 0.7059 | 0.0288 | 0.1549 | 0.0763 | 0.0996 | 0.0045 | 0.0585 | 0.0227 | 0.0025 | 0.0002 | 0.0001 | 0.0497 | 0.0168 | 0.0026 | 1203.985 | 1178.326 | 1131.762 | 1136.138 | 1140.24 | 1089.052 | 8.47799 | 62.8395 | 40 | 27 | 21 | 50 | 19 | 17 | 55 | 1351 | 30 | 2214
3.1558 | 1.8531 | 0.6721 | 0.0286 | 0.1429 | 0.0855 | 0.1137 | 0.0053 | 0.0602 | 0.02 | 0.0019 | 0.0001 | 0.0001 | 0.0552 | 0.0164 | 0.0026 | 1209.248 | 1185.949 | 1129.868 | 1134.764 | 1136.479 | 1087.577 | 6.610685 | 65.24115 | 39 | 31 | 20 | 66 | 24 | 15 | 52 | 1364 | 30 | 2222
3.2017 | 1.8157 | 0.6974 | 0.0303 | 0.1483 | 0.0864 | 0.1133 | 0.0053 | 0.0609 | 0.0195 | 0.0017 | 0.0001 | 0.0001 | 0.0584 | 0.0162 | 0.0026 | 1208.547 | 1184.614 | 1133.52 | 1138.029 | 1141.302 | 1091.785 | 7.781089 | 64.25586 | 41 | 31 | 20 | 56 | 19 | 19 | 55 | 1359 | 30 | 2216
3.2261 | 1.8583 | 0.6959 | 0.0281 | 0.1421 | 0.0829 | 0.1063 | 0.0053 | 0.0626 | 0.02 | 0.0022 | 0.0001 | 0.0001 | 0.057 | 0.0167 | 0.0027 | 1206.392 | 1184.995 | 1135.596 | 1139.449 | 1142.688 | 1091.286 | 7.092065 | 61.50473 | 44 | 29 | 20 | 59 | 19 | 21 | 58 | 1356 | 30 | 2196
3.2723 | 1.8694 | 0.7232 | 0.0287 | 0.1456 | 0.079 | 0.1028 | 0.0051 | 0.061 | 0.0213 | 0.0028 | 0.0002 | 0.0001 | 0.0556 | 0.0171 | 0.0027 | 1204.452 | 1179.719 | 1134.317 | 1139.013 | 1141.078 | 1089.975 | 6.761412 | 61.26565 | 42 | 26 | 21 | 51 | 21 | 15 | 56 | 1342 | 30 | 2228
3.1293 | 1.8823 | 0.6599 | 0.0312 | 0.1495 | 0.0738 | 0.1044 | 0.006 | 0.0604 | 0.0205 | 0.002 | 0.0003 | 0.0001 | 0.0555 | 0.018 | 0.0025 | 1206.832 | 1185.56 | 1132.881 | 1135.777 | 1138.119 | 1089.093 | 5.237547 | 62.80884 | 41 | 29 | 19 | 66 | 20 | 19 | 55 | 1362 | 30 | 2188
3.114 | 1.8295 | 0.644 | 0.0299 | 0.1509 | 0.0738 | 0.1031 | 0.0059 | 0.0616 | 0.0196 | 0.0014 | 0.0002 | 0.0001 | 0.0549 | 0.018 | 0.0024 | 1211.124 | 1186.093 | 1135.315 | 1137.984 | 1140.039 | 1089.175 | 4.723701 | 62.16487 | 41 | 28 | 19 | 57 | 18 | 18 | 55 | 1342 | 30 | 2182
3.1293 | 1.8219 | 0.6705 | 0.03 | 0.1512 | 0.0732 | 0.1024 | 0.0053 | 0.0678 | 0.0196 | 0.0028 | 0.0003 | 0.0001 | 0.0537 | 0.018 | 0.0024 | 1206.064 | 1180.3 | 1135.519 | 1139.077 | 1141.323 | 1090.817 | 5.80447 | 61.21218 | 41 | 29 | 21 | 56 | 20 | 17 | 56 | 1355 | 30 | 2206
3.1237 | 1.8179 | 0.671 | 0.0304 | 0.1483 | 0.0775 | 0.1031 | 0.0053 | 0.0739 | 0.0187 | 0.0021 | 0.0003 | 0.0001 | 0.0538 | 0.0175 | 0.0024 | 1209.065 | 1184.457 | 1131.456 | 1134.707 | 1137.769 | 1089.345 | 6.313311 | 64.82557 | 41 | 30 | 20 | 59 | 18 | 20 | 54 | 1348 | 30 | 2216
3.1588 | 1.8134 | 0.6609 | 0.0303 | 0.1433 | 0.0783 | 0.1055 | 0.0059 | 0.0715 | 0.018 | 0.0011 | 0.0002 | 0.0001 | 0.0548 | 0.0174 | 0.0024 | 1206.606 | 1183.641 | 1132.436 | 1136.561 | 1138.921 | 1088.827 | 6.484784 | 62.974 | 40 | 26 | 19 | 58 | 20 | 17 | 53 | 1343 | 30 | 2202
3.105 | 1.7493 | 0.6512 | 0.03 | 0.15 | 0.0777 | 0.1024 | 0.0059 | 0.0693 | 0.0172 | 0.001 | 0.0002 | 0.0001 | 0.0544 | 0.0174 | 0.0024 | 1215.351 | 1187.949 | 1134.668 | 1138.562 | 1140.221 | 1090.911 | 5.552685 | 64.83656 | 42 | 26 | 22 | 58 | 24 | 15 | 55 | 1356 | 30 | 2214
3.084 | 1.8195 | 0.6473 | 0.0306 | 0.1519 | 0.0776 | 0.1031 | 0.006 | 0.0625 | 0.0182 | 0.0015 | 0.0003 | 0.0001 | 0.054 | 0.0178 | 0.0025 | 1209.507 | 1188.565 | 1135.819 | 1139.25 | 1141.216 | 1089.459 | 5.397256 | 61.38197 | 43 | 28 | 19 | 63 | 21 | 16 | 57 | 1359 | 30 | 2220
3.1626 | 1.8958 | 0.6506 | 0.0308 | 0.1522 | 0.0753 | 0.1006 | 0.0058 | 0.0615 | 0.0193 | 0.004 | 0.0003 | 0.0001 | 0.0537 | 0.0184 | 0.0027 | 1205.133 | 1181.386 | 1135.056 | 1139.521 | 1142.472 | 1090.708 | 7.416372 | 61.2431 | 44 | 32 | 22 | 57 | 21 | 18 | 59 | 1344 | 30 | 2228
3.1264 | 1.9022 | 0.6587 | 0.0314 | 0.1487 | 0.0738 | 0.0988 | 0.0056 | 0.0615 | 0.0194 | 0.0026 | 0.0003 | 0.0001 | 0.0533 | 0.0183 | 0.0027 | 1208.446 | 1179.936 | 1133.833 | 1137.538 | 1140.548 | 1088.219 | 6.71579 | 62.06055 | 41 | 35 | 25 | 55 | 19 | 21 | 56 | 1355 | 30 | 2224
3.0634 | 1.9245 | 0.6435 | 0.0327 | 0.1577 | 0.0734 | 0.0985 | 0.0052 | 0.0678 | 0.0192 | 0.0019 | 0.0003 | 0.0001 | 0.0524 | 0.0181 | 0.0026 | 1209.815 | 1185.199 | 1132.452 | 1135.612 | 1138.474 | 1089.804 | 6.021924 | 64.46278 | 40 | 33 | 21 | 63 | 18 | 19 | 54 | 1360 | 30 | 2206
3.0257 | 1.9659 | 0.6714 | 0.0332 | 0.1564 | 0.0761 | 0.1032 | 0.0055 | 0.0607 | 0.0189 | 0.0021 | 0.0004 | 0.0001 | 0.0546 | 0.0184 | 0.0026 | 1209.084 | 1186.112 | 1135.164 | 1138.893 | 1141.609 | 1092.147 | 6.445215 | 63.21374 | 42 | 30 | 22 | 64 | 19 | 20 | 56 | 1352 | 30 | 2214
3.1528 | 2.0136 | 0.657 | 0.0329 | 0.1568 | 0.0803 | 0.1056 | 0.0058 | 0.0583 | 0.0198 | 0.0031 | 0.0004 | 0.0001 | 0.0541 | 0.0179 | 0.0026 | 1200.342 | 1184.579 | 1137.315 | 1140.87 | 1143.953 | 1091.814 | 6.638199 | 58.07434 | 47 | 29 | 16 | 59 | 19 | 23 | 61 | 1360 | 30 | 2220
3.0993 | 2.0223 | 0.6352 | 0.0324 | 0.1589 | 0.0801 | 0.1081 | 0.0056 | 0.0586 | 0.0185 | 0.0023 | 0.0004 | 0.0001 | 0.0529 | 0.0172 | 0.0025 | 1203.644 | 1182.359 | 1135.788 | 1139.2 | 1142.682 | 1090.744 | 6.893735 | 60.1027 | 44 | 27 | 20 | 56 | 17 | 22 | 58 | 1355 | 30 | 2224
3.1206 | 2.0748 | 0.6731 | 0.0331 | 0.1596 | 0.0789 | 0.1093 | 0.0054 | 0.0589 | 0.0199 | 0.0025 | 0.0004 | 0.0001 | 0.0547 | 0.0175 | 0.0025 | 1201.143 | 1180.644 | 1134.68 | 1138.79 | 1141.051 | 1087.721 | 6.370947 | 58.59798 | 41 | 31 | 19 | 55 | 21 | 18 | 56 | 1345 | 30 | 2200
3.0995 | 2.0217 | 0.6555 | 0.0322 | 0.157 | 0.0802 | 0.1106 | 0.0054 | 0.0588 | 0.0196 | 0.002 | 0.0003 | 0.0001 | 0.0549 | 0.0173 | 0.0025 | 1203.231 | 1178.22 | 1134.328 | 1137.929 | 1141.06 | 1088.23 | 6.732153 | 59.91532 | 43 | 29 | 21 | 51 | 18 | 19 | 58 | 1340 | 30 | 2200
3.0693 | 1.9872 | 0.6528 | 0.0306 | 0.1535 | 0.0823 | 0.111 | 0.0054 | 0.0591 | 0.0195 | 0.0019 | 0.0003 | 0.0001 | 0.0537 | 0.0168 | 0.0026 | 1206.682 | 1184.124 | 1134.014 | 1137.184 | 1139.798 | 1089.27 | 5.783484 | 61.89137 | 40 | 26 | 17 | 54 | 16 | 19 | 53 | 1343 | 30 | 2204
3.1208 | 1.9855 | 0.6725 | 0.0328 | 0.1523 | 0.0836 | 0.116 | 0.0055 | 0.069 | 0.02 | 0.0026 | 0.0004 | 0.0001 | 0.0561 | 0.0168 | 0.0027 | 1204.611 | 1175.713 | 1133.481 | 1136.86 | 1139.476 | 1088.31 | 5.995303 | 61.1602 | 43 | 31 | 26 | 55 | 19 | 18 | 58 | 1360 | 30 | 2214
3.1709 | 2.0098 | 0.6617 | 0.0313 | 0.1487 | 0.078 | 0.1089 | 0.005 | 0.062 | 0.0198 | 0.0022 | 0.0002 | 0.0001 | 0.0529 | 0.0166 | 0.0022 | 1200.048 | 1181.145 | 1134.139 | 1137.745 | 1140.059 | 1089.625 | 5.919852 | 59.68745 | 42 | 29 | 18 | 58 | 22 | 20 | 57 | 1358 | 30 | 2228
3.078 | 1.9156 | 0.6457 | 0.0312 | 0.1554 | 0.0796 | 0.1106 | 0.0051 | 0.0646 | 0.0186 | 0.002 | 0.0002 | 0.0001 | 0.053 | 0.0169 | 0.0023 | 1207.741 | 1182.19 | 1131.556 | 1135.504 | 1138.436 | 1088.319 | 6.879526 | 63.79431 | 39 | 27 | 20 | 56 | 19 | 19 | 52 | 1351 | 30 | 2222
3.0946 | 1.941 | 0.6434 | 0.0328 | 0.1597 | 0.0776 | 0.1081 | 0.0053 | 0.0627 | 0.0188 | 0.0025 | 0.0004 | 0.0001 | 0.0534 | 0.0173 | 0.0023 | 1210.22 | 1183.952 | 1134.462 | 1137.851 | 1141.057 | 1089.077 | 6.594879 | 62.53558 | 40 | 28 | 22 | 52 | 16 | 20 | 55 | 1348 | 30 | 2208
3.148 | 1.9826 | 0.6647 | 0.0286 | 0.1688 | 0.0757 | 0.1037 | 0.005 | 0.0601 | 0.0204 | 0.0037 | 0.0001 | 0.0001 | 0.0529 | 0.0174 | 0.0023 | 1204.64 | 1175.452 | 1132.048 | 1136.132 | 1138.95 | 1085.587 | 6.902079 | 60.9745 | 41 | 29 | 23 | 49 | 19 | 17 | 56 | 1346 | 30 | 2212
3.1508 | 1.9445 | 0.6328 | 0.0291 | 0.151 | 0.0746 | 0.1004 | 0.005 | 0.0593 | 0.0199 | 0.0026 | 0.0003 | 0.0001 | 0.0517 | 0.0163 | 0.0022 | 1203.251 | 1183.134 | 1130.481 | 1134.63 | 1137.684 | 1086.702 | 7.203212 | 62.43733 | 39 | 28 | 18 | 56 | 19 | 18 | 53 | 1343 | 30 | 2220
3.1877 | 2 | 0.6718 | 0.0306 | 0.15 | 0.0762 | 0.1046 | 0.0056 | 0.0596 | 0.02 | 0.0022 | 0.0005 | 0.0001 | 0.0541 | 0.0166 | 0.0024 | 1201.88 | 1179.36 | 1134.005 | 1137.017 | 1139.299 | 1088.945 | 5.294002 | 60.10122 | 43 | 33 | 22 | 63 | 20 | 19 | 59 | 1341 | 30 | 2202
3.1868 | 1.9935 | 0.6812 | 0.0302 | 0.1466 | 0.0747 | 0.1034 | 0.0053 | 0.0615 | 0.0208 | 0.0025 | 0.0005 | 0.0001 | 0.0538 | 0.0167 | 0.0023 | 1200.316 | 1180.573 | 1134.68 | 1137.774 | 1140.476 | 1087.583 | 5.795736 | 58.22245 | 44 | 32 | 20 | 59 | 19 | 22 | 60 | 1358 | 30 | 2203
3.2359 | 1.9047 | 0.6874 | 0.0311 | 0.1525 | 0.0727 | 0.1043 | 0.0049 | 0.0678 | 0.0206 | 0.0017 | 0.0004 | 0.0001 | 0.0532 | 0.0163 | 0.0022 | 1202.257 | 1183.941 | 1133.817 | 1136.94 | 1139.333 | 1088.252 | 5.515832 | 60.03248 | 43 | 30 | 15 | 61 | 19 | 19 | 58 | 1340 | 30 | 2194
3.1857 | 1.8917 | 0.6642 | 0.0298 | 0.1477 | 0.0741 | 0.1037 | 0.0055 | 0.0651 | 0.0199 | 0.0027 | 0.0004 | 0.0001 | 0.0535 | 0.0164 | 0.0022 | 1205.477 | 1183.128 | 1132.945 | 1136.219 | 1138.49 | 1087.713 | 5.544861 | 61.59067 | 43 | 30 | 18 | 60 | 21 | 18 | 58 | 1348 | 30 | 2198
3.1802 | 1.9202 | 0.6567 | 0.03 | 0.1498 | 0.0786 | 0.1062 | 0.0058 | 0.0571 | 0.0203 | 0.0028 | 0.0003 | 0.0001 | 0.0556 | 0.017 | 0.0025 | 1202.463 | 1181.153 | 1132.373 | 1135.971 | 1138.793 | 1089.591 | 6.420365 | 62.09706 | 42 | 30 | 20 | 58 | 20 | 20 | 56 | 1352 | 30 | 2176
3.1947 | 1.8325 | 0.6058 | 0.0313 | 0.1304 | 0.064 | 0.0856 | 0.0035 | 0.0934 | 0.0262 | 0.0024 | 0.0001 | 0.0001 | 0.0451 | 0.0173 | 0.0024 | 1204.539 | 1181.7 | 1132.002 | 1136.457 | 1139.004 | 1088.476 | 7.002305 | 62.4982 | 43 | 29 | 20 | 60 | 21 | 16 | 57 | 1351 | 28.75 | 2184
3.1969 | 1.8227 | 0.6081 | 0.0322 | 0.1254 | 0.0642 | 0.0856 | 0.0034 | 0.0933 | 0.0268 | 0.0023 | 0.0001 | 0.0001 | 0.0446 | 0.0173 | 0.0023 | 1205.276 | 1180.487 | 1132.061 | 1136.094 | 1138.824 | 1087.434 | 6.762508 | 62.12995 | 42 | 28 | 21 | 55 | 18 | 16 | 55 | 1351 | 28.75 | 2188
3.162 | 1.8698 | 0.6086 | 0.0315 | 0.1276 | 0.0677 | 0.085 | 0.0032 | 0.0921 | 0.0267 | 0.002 | 0.0001 | 0.0001 | 0.0444 | 0.0174 | 0.0023 | 1203.885 | 1178.433 | 1131.457 | 1134.965 | 1138.168 | 1086.689 | 6.711271 | 61.80058 | 43 | 33 | 23 | 56 | 18 | 19 | 58 | 1352 | 28.75 | 2184
3.1966 | 1.9206 | 0.6198 | 0.0321 | 0.1268 | 0.07 | 0.0869 | 0.0033 | 0.0929 | 0.0271 | 0.0029 | 0.0002 | 0.0001 | 0.0448 | 0.0172 | 0.0023 | 1203.359 | 1182.112 | 1130.698 | 1134.751 | 1137.513 | 1087.866 | 6.814958 | 62.9142 | 38 | 29 | 19 | 52 | 19 | 17 | 51 | 1346 | 28.75 | 2184
3.2288 | 1.9116 | 0.6241 | 0.0323 | 0.1262 | 0.0696 | 0.0884 | 0.0034 | 0.0951 | 0.0272 | 0.003 | 0.0002 | 0.0001 | 0.0447 | 0.017 | 0.0023 | 1204.459 | 1178.653 | 1131.03 | 1135.057 | 1138.161 | 1085.484 | 7.131369 | 61.71823 | 38 | 35 | 23 | 48 | 17 | 19 | 53 | 1348 | 28.75 | 2178
3.2678 | 1.8703 | 0.6153 | 0.0329 | 0.1323 | 0.0678 | 0.0863 | 0.0032 | 0.0944 | 0.0277 | 0.003 | 0.0002 | 0.0001 | 0.0439 | 0.0169 | 0.0023 | 1205.243 | 1185.016 | 1131.494 | 1134.786 | 1137.725 | 1087.549 | 6.231629 | 62.6617 | 41 | 33 | 19 | 63 | 18 | 21 | 56 | 1351 | 28.75 | 2176
3.2612 | 1.9116 | 0.6359 | 0.0323 | 0.1306 | 0.0668 | 0.0869 | 0.003 | 0.0924 | 0.0284 | 0.0033 | 0.0001 | 0.0001 | 0.0444 | 0.0168 | 0.0023 | 1202.505 | 1181.808 | 1132.16 | 1136.433 | 1138.343 | 1085.55 | 6.183143 | 60.14679 | 45 | 31 | 22 | 66 | 25 | 15 | 61 | 1361 | 28.75 | 2174
3.2941 | 1.8976 | 0.6286 | 0.0331 | 0.1293 | 0.0655 | 0.0874 | 0.0031 | 0.0891 | 0.0279 | 0.0031 | 0.0005 | 0.0001 | 0.0446 | 0.0163 | 0.0022 | 1204.575 | 1180.484 | 1134.117 | 1138.708 | 1141.952 | 1089.868 | 7.83523 | 61.42372 | 41 | 31 | 22 | 50 | 19 | 20 | 55 | 1349 | 28.75 | 2172
3.2293 | 1.8572 | 0.6341 | 0.0336 | 0.1324 | 0.0651 | 0.0879 | 0.003 | 0.0915 | 0.0282 | 0.0024 | 0.0002 | 0.0001 | 0.0446 | 0.0166 | 0.0023 | 1207.384 | 1183.435 | 1131.507 | 1135.866 | 1138.916 | 1086.169 | 7.409291 | 62.59724 | 41 | 37 | 22 | 57 | 20 | 19 | 57 | 1349 | 28.75 | 2188
3.193 | 1.8624 | 0.6339 | 0.0323 | 0.1331 | 0.0658 | 0.0875 | 0.003 | 0.0926 | 0.0288 | 0.0029 | 0.0002 | 0.0001 | 0.0445 | 0.0169 | 0.0024 | 1209.685 | 1179.222 | 1131.103 | 1134.995 | 1137.558 | 1078.943 | 6.45452 | 60.10456 | 35 | 47 | 23 | 45 | 17 | 15 | 54 | 1351 | 28.75 | 2176
3.1516 | 1.8796 | 0.6305 | 0.0329 | 0.1372 | 0.0652 | 0.0869 | 0.003 | 0.0937 | 0.0291 | 0.0025 | 0.0001 | 0.0001 | 0.0443 | 0.0169 | 0.0024 | 1208.145 | 1177.753 | 1131.078 | 1135.161 | 1138.197 | 1082.958 | 7.119224 | 61.56185 | 36 | 38 | 23 | 48 | 17 | 17 | 53 | 1352 | 28.75 | 2178
3.1279 | 1.8746 | 0.6325 | 0.0318 | 0.1337 | 0.0645 | 0.0857 | 0.0029 | 0.0963 | 0.0294 | 0.0027 | 0.0001 | 0.0001 | 0.044 | 0.0168 | 0.0024 | 1209.988 | 1184.672 | 1134.558 | 1137.736 | 1140.4 | 1089.893 | 5.841985 | 62.80924 | 43 | 28 | 18 | 53 | 17 | 20 | 56 | 1353 | 28.75 | 2174
3.1615 | 1.8729 | 0.6365 | 0.0327 | 0.1363 | 0.0631 | 0.0838 | 0.0027 | 0.0986 | 0.0298 | 0.0024 | 0.0003 | 0.0001 | 0.0436 | 0.0165 | 0.0024 | 1207.78 | 1179.876 | 1136.056 | 1138.867 | 1140.797 | 1087.839 | 4.741673988 | 59.7994 | 42 | 30 | 20 | 48 | 19 | 17 | 56 | 1359 | 30 | 2182
3.1416 | 1.8697 | 0.6399 | 0.032 | 0.1304 | 0.0634 | 0.0844 | 0.0027 | 0.0974 | 0.0308 | 0.0027 | 0.0001 | 0.0001 | 0.0443 | 0.0169 | 0.0024 | 1208.108 | 1185.702 | 1137.917 | 1140.414 | 1142.724 | 1091.778 | 4.807669 | 60.33831 | 42 | 26 | 16 | 52 | 17 | 19 | 55 | 1349 | 30 | 2174
3.1704 | 1.8781 | 0.6457 | 0.0331 | 0.132 | 0.0641 | 0.0857 | 0.0029 | 0.0982 | 0.0312 | 0.0029 | 0.0001 | 0.0001 | 0.0449 | 0.017 | 0.0025 | 1204.136 | 1181.851 | 1133.458 | 1136.545 | 1138.449 | 1086.778 | 4.991117 | 60.22409 | 43 | 28 | 17 | 57 | 19 | 17 | 57 | 1348 | 30 | 2176
3.1432 | 1.8884 | 0.6196 | 0.0353 | 0.1267 | 0.0651 | 0.083 | 0.004 | 0.0933 | 0.0276 | 0.0018 | 0.0001 | 0.0001 | 0.0427 | 0.0115 | 0.0024 | 1201.176 | 1183.461 | 1135.356 | 1137.432 | 1139.996 | 1089.583 | 4.64058 | 58.98253 | 46 | 30 | 18 | 63 | 16 | 23 | 60 | 1350 | 30 | 2172
3.1054 | 1.8792 | 0.6301 | 0.035 | 0.125 | 0.0668 | 0.0849 | 0.0041 | 0.095 | 0.0284 | 0.0019 | 0.0003 | 0.0001 | 0.043 | 0.0117 | 0.0024 | 1200.333 | 1182.82 | 1138.249 | 1141.347 | 1143.415 | 1090.476 | 5.165671 | 56.5131 | 45 | 27 | 13 | 53 | 20 | 19 | 59 | 1346 | 30.5 | 2174
3.1702 | 1.8103 | 0.6315 | 0.0315 | 0.1216 | 0.0677 | 0.0908 | 0.0039 | 0.0843 | 0.0241 | 0.0036 | 0.0002 | 0.0001 | 0.0439 | 0.0103 | 0.0026 | 1206.314 | 1184.526 | 1128.058 | 1131.192 | 1132.975 | 1085.842 | 4.91717 | 64.95815 | 39 | 32 | 21 | 71 | 20 | 16 | 51 | 1352 | 30 | 2186
3.1443 | 1.7853 | 0.6298 | 0.0308 | 0.1265 | 0.0682 | 0.091 | 0.0039 | 0.0843 | 0.0232 | 0.0028 | 0.0001 | 0.0001 | 0.0435 | 0.0103 | 0.0026 | 1209.963 | 1177.639 | 1127.855 | 1130.96 | 1133.33 | 1083.271 | 5.475225 | 64.80908 | 37 | 38 | 28 | 61 | 19 | 18 | 51 | 1352 | 30 | 2190
3.1021 | 1.7885 | 0.6158 | 0.0305 | 0.1217 | 0.0685 | 0.0915 | 0.0044 | 0.0844 | 0.0227 | 0.0037 | 0.0001 | 0.0001 | 0.0433 | 0.0104 | 0.0026 | 1212.211 | 1184.009 | 1132.457 | 1135.749 | 1138.073 | 1090.344 | 5.615753 | 65.44329 | 41 | 29 | 27 | 64 | 20 | 21 | 55 | 1354 | 30 | 2210
3.0644 | 1.7883 | 0.6217 | 0.0307 | 0.1231 | 0.0683 | 0.0912 | 0.004 | 0.0846 | 0.0228 | 0.0034 | 0.0002 | 0.0001 | 0.0433 | 0.0103 | 0.0026 | 1212.831 | 1185.023 | 1130.651 | 1135.056 | 1137.885 | 1085.416 | 7.233926 | 64.4975 | 40 | 36 | 26 | 60 | 20 | 16 | 54 | 1358 | 30 | 2212
3.1084 | 1.8132 | 0.6344 | 0.0308 | 0.1241 | 0.0681 | 0.0915 | 0.0041 | 0.0851 | 0.0228 | 0.0037 | 0.0002 | 0.0001 | 0.0435 | 0.0103 | 0.0026 | 1212.158 | 1182.63 | 1131.118 | 1134.223 | 1136.98 | 1082.456 | 5.861855 | 62.48159 | 41 | 35 | 25 | 54 | 16 | 18 | 57 | 1359 | 30 | 2202
3.1465 | 1.8179 | 0.6394 | 0.0304 | 0.1257 | 0.068 | 0.0921 | 0.004 | 0.0855 | 0.023 | 0.0031 | 0.0002 | 0.0001 | 0.0439 | 0.0104 | 0.0026 | 1210.98 | 1186.584 | 1132.224 | 1135.238 | 1137.647 | 1088.324 | 5.423632 | 64.20871 | 42 | 33 | 23 | 63 | 18 | 19 | 56 | 1351 | 30 | 2208
3.1473 | 1.808 | 0.6425 | 0.0301 | 0.126 | 0.068 | 0.0939 | 0.0042 | 0.0848 | 0.0227 | 0.0028 | 0.0002 | 0.0001 | 0.0444 | 0.0103 | 0.0026 | 1211.66 | 1183.898 | 1131.767 | 1135.748 | 1139.147 | 1084.697 | 7.380172 | 62.92636 | 38 | 36 | 23 | 51 | 15 | 20 | 54 | 1343 | 30 | 2214
3.1446 | 1.7956 | 0.6369 | 0.0297 | 0.1224 | 0.0679 | 0.0945 | 0.0043 | 0.0849 | 0.0223 | 0.0014 | 0.0002 | 0.0001 | 0.0445 | 0.0103 | 0.0026 | 1213.322 | 1188.515 | 1131.764 | 1134.959 | 1137.428 | 1089.476 | 5.663565 | 65.85423 | 41 | 29 | 22 | 68 | 19 | 18 | 55 | 1341 | 30 | 2196
3.1058 | 1.821 | 0.63 | 0.0298 | 0.127 | 0.0659 | 0.0919 | 0.0039 | 0.0847 | 0.0216 | 0.0016 | 0.0001 | 0.0001 | 0.0437 | 0.0101 | 0.0026 | 1213.29 | 1188.176 | 1131.966 | 1135.665 | 1137.161 | 1085.604 | 5.194725 | 63.69043 | 40 | 29 | 19 | 58 | 20 | 13 | 54 | 1348 | 29.5 | 2198
3.0621 | 1.8408 | 0.6319 | 0.0301 | 0.1246 | 0.0658 | 0.0919 | 0.0039 | 0.0847 | 0.0214 | 0.0015 | 0.0002 | 0.0001 | 0.0437 | 0.0103 | 0.0027 | 1214.229 | 1187.106 | 1133.815 | 1138.776 | 1140.911 | 1088.158 | 7.096648 | 63.78524 | 43 | 28 | 23 | 56 | 22 | 14 | 57 | 1344 | 30 | 2212
3.1032 | 1.9553 | 0.6396 | 0.0299 | 0.129 | 0.0658 | 0.0907 | 0.0041 | 0.0831 | 0.0214 | 0.0011 | 0.0001 | 0.0001 | 0.0438 | 0.0103 | 0.0026 | 1214.875 | 1186.083 | 1135.248 | 1138.799 | 1141.714 | 1090.344 | 6.465859 | 63.94161 | 39 | 28 | 21 | 50 | 16 | 19 | 52 | 1343 | 30 | 2214
3.0548 | 2.0244 | 0.6424 | 0.0298 | 0.1295 | 0.0664 | 0.0925 | 0.0042 | 0.0835 | 0.0213 | 0.0018 | 0.0002 | 0.0001 | 0.0449 | 0.0105 | 0.0027 | 1211.708 | 1186.918 | 1134.762 | 1136.979 | 1138.991 | 1086.688 | 4.229003 | 61.54716 | 42 | 29 | 20 | 58 | 17 | 18 | 56 | 1345 | 30 | 2210
3.0519 | 2.1502 | 0.6442 | 0.0293 | 0.1309 | 0.0654 | 0.09 | 0.0041 | 0.0852 | 0.0213 | 0.0015 | 0.0002 | 0.0001 | 0.0443 | 0.0105 | 0.0027 | 1213.889 | 1186.457 | 1137.49 | 1140.423 | 1142.751 | 1089.514 | 5.261057 | 61.42641 | 41 | 30 | 21 | 53 | 18 | 17 | 55 | 1350 | 30 | 2212
3.0278 | 2.1996 | 0.6461 | 0.0283 | 0.1274 | 0.0654 | 0.0878 | 0.0039 | 0.0865 | 0.0222 | 0.003 | 0.0003 | 0.0001 | 0.0436 | 0.0107 | 0.0027 | 1211.731 | 1184.144 | 1134.047 | 1137.963 | 1141.027 | 1087.408 | 6.980245 | 62.48578 | 37 | 31 | 21 | 53 | 19 | 19 | 52 | 1355 | 30 | 2204
3.0973 | 2.1917 | 0.6284 | 0.0295 | 0.1264 | 0.0648 | 0.0905 | 0.0043 | 0.0875 | 0.0212 | 0.0015 | 0.0002 | 0.0001 | 0.0448 | 0.0103 | 0.0027 | 1208.405 | 1182.005 | 1133.491 | 1137.063 | 1139.854 | 1087.496 | 6.363136 | 61.9587 | 41 | 35 | 24 | 58 | 20 | 20 | 55 | 1353 | 30 | 2200
3.0799 | 2.1927 | 0.629 | 0.0297 | 0.1247 | 0.0652 | 0.0887 | 0.0043 | 0.0866 | 0.0217 | 0.0018 | 0.0003 | 0.0001 | 0.044 | 0.0104 | 0.0028 | 1203.834 | 1185.307 | 1137.137 | 1140.698 | 1143.386 | 1092.483 | 6.249401 | 59.89846 | 43 | 33 | 18 | 62 | 22 | 22 | 57 | 1360 | 30 | 2200
3.1038 | 2.1721 | 0.6351 | 0.0294 | 0.1252 | 0.065 | 0.0863 | 0.004 | 0.0854 | 0.0219 | 0.0018 | 0.0003 | 0.0001 | 0.0431 | 0.0103 | 0.0027 | 1200.092 | 1177.366 | 1137.38 | 1140.851 | 1143.739 | 1092.995 | 6.359258 | 58.55662 | 43 | 26 | 20 | 48 | 19 | 20 | 56 | 1350 | 30 | 2184
3.1343 | 2.1356 | 0.6277 | 0.0299 | 0.1239 | 0.0654 | 0.0876 | 0.0042 | 0.0869 | 0.022 | 0.0014 | 0.0003 | 0.0001 | 0.0435 | 0.0103 | 0.0027 | 1199.087 | 1179.429 | 1137.976 | 1141.904 | 1144.49 | 1091.379 | 6.514265 | 56.7381 | 43 | 26 | 20 | 56 | 22 | 21 | 57 | 1352 | 30 | 2174
3.1329 | 1.7564 | 0.6054 | 0.0308 | 0.1239 | 0.0666 | 0.0866 | 0.0036 | 0.0809 | 0.0203 | 0.0022 | 0.0001 | 0.0001 | 0.0432 | 0.0107 | 0.0023 | 1206.345 | 1176.577 | 1131.726 | 1135.66 | 1138.03 | 1085.288 | 6.304693 | 61.64004 | 39 | 29 | 23 | 47 | 17 | 15 | 53 | 1348 | 30 | 2204
3.1474 | 1.7583 | 0.6061 | 0.03 | 0.1246 | 0.0662 | 0.0866 | 0.0034 | 0.08 | 0.0204 | 0.0022 | 0.0001 | 0.0001 | 0.0427 | 0.0106 | 0.0023 | 1205.39 | 1179.226 | 1129.206 | 1133.742 | 1137.087 | 1085.873 | 7.880268 | 63.74289 | 34 | 38 | 22 | 54 | 20 | 20 | 49 | 1349 | 30 | 2208
3.1539 | 1.731 | 0.5971 | 0.0307 | 0.1231 | 0.0661 | 0.0862 | 0.0035 | 0.0806 | 0.0199 | 0.0016 | 0.0001 | 0.0001 | 0.0432 | 0.0104 | 0.0023 | 1207.261 | 1177.303 | 1132.32 | 1135.963 | 1138.668 | 1087.671 | 6.347796 | 62.66491 | 44 | 27 | 28 | 58 | 20 | 19 | 57 | 1346 | 30 | 2198
3.1314 | 1.7311 | 0.6022 | 0.0305 | 0.1238 | 0.0656 | 0.0856 | 0.0034 | 0.0825 | 0.02 | 0.0017 | 0.0002 | 0.0001 | 0.0428 | 0.0105 | 0.0024 | 1208.76 | 1183.846 | 1133.978 | 1137.513 | 1140.497 | 1091.449 | 6.518725 | 63.74686 | 43 | 30 | 23 | 58 | 18 | 20 | 56 | 1345 | 30 | 2206
3.1515 | 1.7312 | 0.6078 | 0.0311 | 0.1205 | 0.0654 | 0.0865 | 0.0035 | 0.0854 | 0.02 | 0.0017 | 0.0001 | 0.0001 | 0.0431 | 0.0105 | 0.0025 | 1208.863 | 1178.685 | 1132.623 | 1136.608 | 1139.745 | 1087.892 | 7.121784 | 63.02308 | 40 | 32 | 26 | 50 | 19 | 20 | 54 | 1346 | 30 | 2212
3.2029 | 1.7099 | 0.6012 | 0.0301 | 0.1268 | 0.0642 | 0.0884 | 0.0034 | 0.0853 | 0.0202 | 0.0027 | 0.0001 | 0.0001 | 0.0434 | 0.0102 | 0.0025 | 1206.758 | 1176.5 | 1130.157 | 1133.884 | 1137.295 | 1076.203 | 7.138212 | 58.67341 | 26 | 45 | 21 | 41 | 15 | 19 | 46 | 1344 | 30 | 2204
3.193 | 1.7137 | 0.6103 | 0.0302 | 0.1263 | 0.0639 | 0.0865 | 0.0032 | 0.0845 | 0.0202 | 0.0022 | 0.0001 | 0.0001 | 0.0433 | 0.0101 | 0.0026 | 1206.762 | 1183.581 | 1134.113 | 1137.838 | 1140.582 | 1090.87 | 6.468797 | 62.68647 | 40 | 25 | 21 | 57 | 20 | 20 | 52 | 1342 | 30 | 2218
3.2273 | 1.7265 | 0.6195 | 0.0307 | 0.1205 | 0.0643 | 0.0875 | 0.0033 | 0.0844 | 0.0208 | 0.0029 | 0.0002 | 0.0001 | 0.0436 | 0.0103 | 0.0027 | 1206.12 | 1181.153 | 1136.644 | 1140.959 | 1143.36 | 1088.498 | 6.71591 | 59.06717 | 44 | 28 | 16 | 50 | 17 | 11 | 60 | 1345 | 30 | 2198
3.2277 | 1.7702 | 0.622 | 0.0309 | 0.1187 | 0.0638 | 0.0853 | 0.003 | 0.0832 | 0.0211 | 0.002 | 0.0002 | 0.0001 | 0.0423 | 0.0103 | 0.0026 | 1204.876 | 1179.745 | 1135.04 | 1138.816 | 1141.717 | 1089.283 | 6.67707 | 60.41543 | 43 | 27 | 20 | 50 | 18 | 20 | 56 | 1342 | 30 | 2200
3.2994 | 1.786 | 0.6363 | 0.0321 | 0.1162 | 0.0659 | 0.0849 | 0.0029 | 0.0827 | 0.0213 | 0.0022 | 0.0003 | 0.0001 | 0.0423 | 0.0103 | 0.0026 | 1203.346 | 1179.357 | 1134.906 | 1138.74 | 1140.946 | 1089.437 | 6.040002 | 60.08284 | 43 | 27 | 18 | 52 | 20 | 16 | 56 | 1343 | 30 | 2176
3.2843 | 1.8047 | 0.6355 | 0.0312 | 0.121 | 0.0653 | 0.0811 | 0.0024 | 0.0797 | 0.0207 | 0.002 | 0.0002 | 0.0001 | 0.0414 | 0.01 | 0.0024 | 1208.365 | 1184.401 | 1138.103 | 1142.412 | 1145.361 | 1094.396 | 7.257619 | 61.64998 | 42 | 24 | 20 | 50 | 18 | 18 | 54 | 1346 | 30 | 2196
3.1407 | 1.837 | 0.6529 | 0.032 | 0.1226 | 0.0656 | 0.0786 | 0.0025 | 0.0784 | 0.0213 | 0.0023 | 0.0003 | 0.0001 | 0.0402 | 0.0104 | 0.0024 | 1208.596 | 1180.395 | 1136.121 | 1141.091 | 1144.428 | 1087.202 | 8.306766 | 59.70208 | 38 | 30 | 20 | 41 | 16 | 15 | 53 | 1347 | 29.5 | 2186
3.1614 | 1.8516 | 0.6761 | 0.032 | 0.1269 | 0.0655 | 0.0783 | 0.0019 | 0.0787 | 0.0218 | 0.0029 | 0.0001 | 0.0001 | 0.0396 | 0.0104 | 0.0023 | 1211.355 | 1185.957 | 1134.7 | 1138.738 | 1141.892 | 1092.634 | 7.192275 | 64.56701 | 40 | 26 | 19 | 57 | 19 | 19 | 52 | 1345 | 29.5 | 2198
3.2228 | 1.8707 | 0.6681 | 0.0315 | 0.1209 | 0.0656 | 0.0796 | 0.0021 | 0.08 | 0.0211 | 0.0026 | 0.0002 | 0.0001 | 0.04 | 0.0104 | 0.0023 | 1212.667 | 1186.313 | 1134.828 | 1138.238 | 1141.001 | 1090.276 | 6.173185 | 63.59834 | 42 | 29 | 24 | 64 | 20 | 18 | 56 | 1355 | 29.5 | 2202
3.2321 | 1.9111 | 0.6733 | 0.0312 | 0.1163 | 0.0651 | 0.0751 | 0.0016 | 0.0786 | 0.0217 | 0.004 | 0.0001 | 0.0001 | 0.0382 | 0.0105 | 0.0022 | 1209.964 | 1186.557 | 1134.785 | 1138.406 | 1141.137 | 1091.359 | 6.352769 | 63.38649 | 42 | 26 | 19 | 57 | 18 | 18 | 54 | 1352 | 29.5 | 2202
3.0863 | 1.8675 | 0.6519 | 0.028 | 0.1186 | 0.0641 | 0.0808 | 0.0021 | 0.0764 | 0.0227 | 0.0037 | 0.0001 | 0.0001 | 0.0393 | 0.0103 | 0.0024 | 1204.104 | 1176.219 | 1132.753 | 1136.07 | 1139.437 | 1081.894 | 6.684476 | 58.38442 | 34 | 38 | 22 | 41 | 14 | 20 | 52 | 1349 | 30 | 2180
3.1201 | 1.8849 | 0.6464 | 0.0291 | 0.1195 | 0.0639 | 0.0813 | 0.0022 | 0.0767 | 0.0225 | 0.0035 | 0.0001 | 0.0001 | 0.0395 | 0.0103 | 0.0024 | 1205.262 | 1178.308 | 1132.876 | 1136.482 | 1139.338 | 1087.072 | 6.461496 | 61.24497 | 42 | 32 | 23 | 52 | 17 | 19 | 56 | 1350 | 30 | 2194
3.1366 | 1.8603 | 0.6443 | 0.0297 | 0.1201 | 0.0634 | 0.082 | 0.0025 | 0.0769 | 0.0221 | 0.0033 | 0.0002 | 0.0001 | 0.0395 | 0.01 | 0.0024 | 1207.199 | 1182.139 | 1134.593 | 1137.293 | 1140.253 | 1090.511 | 5.660092 | 62.22224 | 44 | 29 | 24 | 63 | 17 | 23 | 58 | 1355 | 30 | 2186
3.1243 | 1.8322 | 0.6453 | 0.0299 | 0.1218 | 0.0629 | 0.0829 | 0.0028 | 0.0766 | 0.0218 | 0.0027 | 0.0002 | 0.0001 | 0.0398 | 0.01 | 0.0024 | 1208.22 | 1181.464 | 1134.031 | 1137.403 | 1139.379 | 1088.539 | 5.347649 | 61.9885 | 40 | 25 | 20 | 49 | 18 | 15 | 53 | 1351 | 34 | 2196
3.1974 | 1.8166 | 0.6385 | 0.0282 | 0.1128 | 0.0639 | 0.0868 | 0.0033 | 0.0768 | 0.0212 | 0.0029 | 0.0001 | 0.0001 | 0.0416 | 0.0099 | 0.0024 | 1209.141 | 1185.864 | 1138.249 | 1141.435 | 1143.797 | 1092.035 | 5.547913 | 60.53671 | 43 | 26 | 19 | 51 | 18 | 19 | 56 | 1353 | 32 | 2190
3.1851 | 1.8175 | 0.6346 | 0.0294 | 0.119 | 0.0636 | 0.0845 | 0.0031 | 0.0759 | 0.0214 | 0.0027 | 0.0003 | 0.0001 | 0.0407 | 0.0099 | 0.0025 | 1207.559 | 1184.58 | 1135.174 | 1138.89 | 1140.914 | 1088.852 | 5.740176 | 60.97814 | 43 | 28 | 22 | 62 | 21 | 18 | 57 | 1355 | 35 | 2200
3.1867 | 1.824 | 0.6403 | 0.0298 | 0.116 | 0.0663 | 0.0865 | 0.0031 | 0.0782 | 0.0213 | 0.0028 | 0.0002 | 0.0001 | 0.0407 | 0.01 | 0.0025 | 1206.781 | 1182.289 | 1141.055 | 1144.433 | 1146.827 | 1096.375 | 5.771771 | 59.53123 | 43 | 22 | 19 | 48 | 16 | 18 | 54 | 1348 | 35 | 2200
3.2105 | 1.8153 | 0.6334 | 0.0292 | 0.1204 | 0.0656 | 0.0838 | 0.003 | 0.0805 | 0.0211 | 0.0027 | 0.0003 | 0.0001 | 0.0402 | 0.0099 | 0.0025 | 1207.155 | 1181.149 | 1136.484 | 1140.752 | 1143.86 | 1091.886 | 7.375947 | 61.30939 | 42 | 26 | 23 | 53 | 19 | 21 | 56 | 1349 | 35 | 2192
3.1847 | 1.8233 | 0.6311 | 0.029 | 0.1174 | 0.0662 | 0.0844 | 0.0031 | 0.0816 | 0.021 | 0.0038 | 0.0002 | 0.0001 | 0.0401 | 0.0101 | 0.0026 | 1208.43 | 1182.673 | 1133.198 | 1138.728 | 1141.264 | 1090.48 | 8.06693 | 63.78331 | 45 | 30 | 21 | 53 | 21 | 14 | 60 | 1355 | 35 | 2196
3.1823 | 1.7861 | 0.6206 | 0.0282 | 0.1158 | 0.0662 | 0.0842 | 0.003 | 0.0818 | 0.0205 | 0.0023 | 0.0001 | 0.0001 | 0.0402 | 0.01 | 0.0025 | 1209.086 | 1182.636 | 1132.195 | 1135.898 | 1140.233 | 1088.275 | 8.038012 | 63.64521 | 40 | 26 | 21 | 53 | 16 | 21 | 54 | 1342 | 29.75 | 2196
3.2029 | 1.7875 | 0.6228 | 0.03 | 0.1196 | 0.0662 | 0.0842 | 0.003 | 0.0809 | 0.0203 | 0.002 | 0.0003 | 0.0001 | 0.0404 | 0.0099 | 0.0025 | 1208.519 | 1178.15 | 1131.738 | 1135.295 | 1138.743 | 1089.541 | 7.004894 | 64.5338 | 39 | 27 | 26 | 54 | 17 | 20 | 51 | 1348 | 29.75 | 2202
3.2036 | 1.7946 | 0.6253 | 0.0304 | 0.1183 | 0.0669 | 0.084 | 0.003 | 0.0812 | 0.0204 | 0.0022 | 0.0002 | 0.0001 | 0.0406 | 0.0099 | 0.0025 | 1209.78 | 1187.118 | 1132.839 | 1136.206 | 1139.846 | 1089.187 | 7.007062 | 63.80243 | 41 | 32 | 23 | 63 | 17 | 24 | 55 | 1356 | 29.75 | 2210
3.305 | 1.9603 | 0.6496 | 0.0273 | 0.1104 | 0.0693 | 0.0868 | 0.0025 | 0.0817 | 0.022 | 0.0025 | 0.0001 | 0.0001 | 0.0395 | 0.0105 | 0.0027 | 1202.948 | 1177.4 | 1140.134 | 1143.978 | 1146.341 | 1088.806 | 6.207482 | 55.03151 | 32 | 26 | 20 | 38 | 16 | 16 | 46 | 1355 | 29.75 | 2176
3.0813 | 1.8711 | 0.6159 | 0.0286 | 0.1231 | 0.0671 | 0.086 | 0.0034 | 0.087 | 0.0196 | 0.0029 | 0.0001 | 0.0001 | 0.0387 | 0.0091 | 0.002 | 1201.872 | 1176.858 | 1131.794 | 1135.399 | 1138.083 | 1087.685 | 6.288936 | 61.37095 | 41 | 28 | 21 | 56 | 20 | 19 | 54 | 1353 | 30 | 2198
3.134 | 1.8898 | 0.6299 | 0.0304 | 0.1236 | 0.0668 | 0.0863 | 0.0038 | 0.0924 | 0.0203 | 0.0018 | 0.0005 | 0.0001 | 0.0386 | 0.0091 | 0.0019 | 1202.445 | 1174.612 | 1130.604 | 1135.443 | 1138.907 | 1082.378 | 8.303055 | 59.83377 | 38 | 41 | 23 | 47 | 18 | 16 | 56 | 1355 | 30 | 2182
3.132 | 1.9104 | 0.6215 | 0.0302 | 0.1224 | 0.0666 | 0.0874 | 0.0037 | 0.0955 | 0.0199 | 0.0016 | 0.0004 | 0.0001 | 0.0385 | 0.009 | 0.0019 | 1202.88 | 1184.046 | 1132.461 | 1136.176 | 1139.379 | 1088.14 | 6.918169 | 61.37284 | 41 | 27 | 17 | 57 | 18 | 20 | 55 | 1342 | 30 | 2180
3.1106 | 1.9584 | 0.6268 | 0.028 | 0.1178 | 0.0668 | 0.0856 | 0.0032 | 0.0956 | 0.0206 | 0.0019 | 0.0004 | 0.0001 | 0.0373 | 0.0091 | 0.0018 | 1200.894 | 1173.252 | 1130.064 | 1134.06 | 1137.213 | 1082.353 | 7.149118 | 59.75162 | 39 | 42 | 24 | 49 | 18 | 18 | 55 | 1344 | 30 | 2182
3.1286 | 1.9424 | 0.6276 | 0.0298 | 0.1228 | 0.0667 | 0.0877 | 0.0034 | 0.0976 | 0.0205 | 0.0016 | 0.0006 | 0.0001 | 0.0375 | 0.0089 | 0.0018 | 1201.21 | 1174.277 | 1130.304 | 1134.528 | 1137.231 | 1086.374 | 6.927056 | 61.74477 | 38 | 27 | 24 | 53 | 19 | 19 | 52 | 1355 | 30 | 2190
3.0869 | 1.9549 | 0.6272 | 0.0294 | 0.1246 | 0.0672 | 0.0889 | 0.0035 | 0.0994 | 0.0203 | 0.0019 | 0.0005 | 0.0001 | 0.0374 | 0.0088 | 0.0018 | 1201.695 | 1176.118 | 1132.109 | 1136.064 | 1138.787 | 1085.022 | 6.677923 | 59.64197 | 41 | 29 | 21 | 54 | 19 | 18 | 56 | 1348 | 30 | 2184
3.2443 | 1.9633 | 0.6316 | 0.0287 | 0.1226 | 0.0685 | 0.0906 | 0.0038 | 0.0996 | 0.0203 | 0.0023 | 0.0005 | 0.0001 | 0.0382 | 0.009 | 0.0018 | 1203.047 | 1177.14 | 1130.089 | 1135.758 | 1137.684 | 1086.047 | 7.594689 | 62.35713 | 39 | 30 | 21 | 52 | 22 | 13 | 53 | 1341 | 30 | 2190
3.0509 | 1.9794 | 0.6371 | 0.029 | 0.1247 | 0.0706 | 0.0906 | 0.0039 | 0.0945 | 0.0202 | 0.0017 | 0.0004 | 0.0001 | 0.0395 | 0.0088 | 0.0018 | 1210.612 | 1190.435 | 1151.776 | 1158.702 | 1165.081 | 1119.899 | 13.30486 | 64.85938 | 33 | 29 | 21 | 47 | 27 | 30 | 44 | 1367 | 30 | 2214
3.0485 | 2.0002 | 0.6428 | 0.0286 | 0.1266 | 0.074 | 0.0906 | 0.0041 | 0.0936 | 0.0206 | 0.0018 | 0.0005 | 0.0001 | 0.0411 | 0.0089 | 0.0018 | 1206.829 | 1179.984 | 1130.908 | 1134.425 | 1136.895 | 1085.467 | 5.98693 | 62.55733 | 43 | 29 | 24 | 57 | 19 | 17 | 57 | 1354 | 30 | 2204
2.9854 | 1.8407 | 0.685 | 0.033 | 0.1181 | 0.0776 | 0.0896 | 0.0041 | 0.0771 | 0.0243 | 0.0031 | 0.0002 | 0.0001 | 0.0485 | 0.0117 | 0.0027 | 1212.826 | 1183.777 | 1130.709 | 1133.65 | 1136.137 | 1087.493 | 5.428223 | 65.51953 | 42 | 29 | 26 | 63 | 18 | 18 | 55 | 1349 | 30 | 2206
3.0176 | 1.7969 | 0.68 | 0.0332 | 0.1171 | 0.0758 | 0.0894 | 0.0042 | 0.0767 | 0.024 | 0.0024 | 0.0001 | 0.0001 | 0.0481 | 0.0114 | 0.0027 | 1211.291 | 1183.587 | 1132.173 | 1135.809 | 1137.665 | 1087.681 | 5.492139 | 64.00617 | 42 | 26 | 22 | 53 | 20 | 15 | 54 | 1346 | 30 | 2210
3.0612 | 1.8066 | 0.6695 | 0.0321 | 0.1181 | 0.0748 | 0.0863 | 0.0042 | 0.0758 | 0.0242 | 0.0024 | 0.0001 | 0.0001 | 0.0469 | 0.0113 | 0.0027 | 1212.067 | 1185.525 | 1134.068 | 1136.977 | 1139.072 | 1091.133 | 5.003962 | 64.49738 | 42 | 28 | 23 | 62 | 20 | 18 | 54 | 1340 | 30 | 2210
3.0755 | 1.7889 | 0.6635 | 0.0314 | 0.1177 | 0.0722 | 0.0857 | 0.0043 | 0.0754 | 0.0234 | 0.0024 | 0.0001 | 0.0001 | 0.0463 | 0.011 | 0.0027 | 1207.842 | 1181.726 | 1131.412 | 1134.58 | 1137.014 | 1087.333 | 5.602535 | 63.42275 | 42 | 25 | 23 | 57 | 19 | 18 | 55 | 1352 | 30 | 2192
3.0523 | 1.7761 | 0.6621 | 0.0306 | 0.1126 | 0.0714 | 0.085 | 0.0043 | 0.0751 | 0.0234 | 0.0028 | 0.0001 | 0.0001 | 0.046 | 0.0108 | 0.0028 | 1208.12 | 1184.885 | 1130.936 | 1134.351 | 1137.246 | 1088.467 | 6.309913 | 64.50664 | 45 | 28 | 24 | 66 | 19 | 21 | 58 | 1357 | 30 | 2212
3.0561 | 1.7806 | 0.6619 | 0.0322 | 0.1183 | 0.0706 | 0.0867 | 0.0045 | 0.0755 | 0.0229 | 0.0028 | 0.0003 | 0.0001 | 0.0461 | 0.0107 | 0.0028 | 1206.04 | 1179.808 | 1130.703 | 1134.802 | 1137.749 | 1090.128 | 7.045967 | 64.99495 | 36 | 29 | 21 | 55 | 20 | 19 | 48 | 1351 | 30 | 2178
3.1289 | 1.8313 | 0.6724 | 0.0316 | 0.1182 | 0.0676 | 0.0869 | 0.0041 | 0.0753 | 0.0226 | 0.0032 | 0.0004 | 0.0001 | 0.0459 | 0.01 | 0.0026 | 1202.737 | 1182.286 | 1132.314 | 1135.344 | 1137.654 | 1087.715 | 5.33914 | 61.22526 | 42 | 28 | 17 | 56 | 19 | 18 | 54 | 1358 | 30 | 2180
3.1455 | 1.8836 | 0.6746 | 0.0313 | 0.1159 | 0.067 | 0.0861 | 0.0041 | 0.0758 | 0.023 | 0.0036 | 0.0003 | 0.0001 | 0.0458 | 0.01 | 0.0026 | 1200.805 | 1175.841 | 1132.625 | 1136.151 | 1138.008 | 1087.225 | 5.382381 | 60.02768 | 41 | 26 | 21 | 51 | 21 | 17 | 54 | 1343 | 30 | 2192
3.1997 | 1.8801 | 0.668 | 0.0324 | 0.1142 | 0.0672 | 0.0919 | 0.0046 | 0.0768 | 0.0225 | 0.0043 | 0.0002 | 0.0001 | 0.0483 | 0.0098 | 0.0026 | 1200.639 | 1177.49 | 1131.471 | 1135.018 | 1137.364 | 1086.107 | 5.89284 | 60.39213 | 41 | 29 | 19 | 49 | 13 | 24 | 55 | 1350 | 30 | 2190
3.1892 | 1.8809 | 0.6644 | 0.0303 | 0.1139 | 0.0681 | 0.0898 | 0.0047 | 0.075 | 0.0233 | 0.0045 | 0.0001 | 0.0001 | 0.048 | 0.0098 | 0.0025 | 1204.552 | 1179.414 | 1130.535 | 1134.762 | 1138.452 | 1088.79 | 7.917472 | 63.93905 | 37 | 31 | 20 | 51 | 16 | 19 | 50 | 1357 | 30 | 2180
3.1477 | 1.8919 | 0.6887 | 0.0313 | 0.1194 | 0.0697 | 0.091 | 0.0047 | 0.0744 | 0.0242 | 0.0051 | 0.0003 | 0.0001 | 0.0485 | 0.0099 | 0.0025 | 1202.592 | 1178.979 | 1128.705 | 1131.495 | 1134.334 | 1086.196 | 5.628771 | 63.47886 | 40 | 27 | 21 | 61 | 16 | 20 | 52 | 1349 | 30 | 2172
3.1535 | 1.8723 | 0.6667 | 0.0317 | 0.1162 | 0.0691 | 0.0942 | 0.005 | 0.0738 | 0.0231 | 0.0049 | 0.0003 | 0.0001 | 0.0495 | 0.0097 | 0.0024 | 1205.165 | 1178.711 | 1128.904 | 1133.134 | 1136.161 | 1083.506 | 7.257538 | 62.68472 | 37 | 35 | 22 | 51 | 18 | 16 | 52 | 1343 | 30 | 2190
3.1252 | 1.8672 | 0.6865 | 0.0307 | 0.1206 | 0.0685 | 0.0947 | 0.0047 | 0.072 | 0.0234 | 0.0049 | 0.0002 | 0.0001 | 0.0505 | 0.0096 | 0.0022 | 1207.501 | 1176.77 | 1129.348 | 1132.827 | 1135.607 | 1085.223 | 6.259542 | 63.91448 | 37 | 27 | 25 | 53 | 17 | 18 | 49 | 1357 | 30 | 2204
3.0539 | 1.8585 | 0.6788 | 0.0303 | 0.1254 | 0.0679 | 0.0959 | 0.0046 | 0.0752 | 0.0222 | 0.004 | 0.0001 | 0.0001 | 0.0515 | 0.0095 | 0.0022 | 1214.368 | 1183.94 | 1127.819 | 1132.002 | 1135.493 | 1080.263 | 7.673445 | 64.53797 | 29 | 35 | 21 | 47 | 15 | 16 | 44 | 1350 | 30 | 2210
3.0081 | 1.8288 | 0.6672 | 0.0308 | 0.1219 | 0.0686 | 0.0973 | 0.0046 | 0.0769 | 0.0211 | 0.0034 | 0.0002 | 0.0001 | 0.0521 | 0.01 | 0.0022 | 1217.947 | 1190.266 | 1127.856 | 1131.743 | 1134.538 | 1086.04 | 6.682221 | 68.29899 | 34 | 28 | 21 | 61 | 18 | 17 | 46 | 1352 | 30 | 2220
3.1014 | 1.9089 | 0.6234 | 0.0328 | 0.1257 | 0.0673 | 0.087 | 0.0057 | 0.0693 | 0.0241 | 0.0047 | 0.0003 | 0.0001 | 0.061 | 0.0115 | 0.0025 | 1206.489 | 1179.663 | 1134.701 | 1138.251 | 1140.761 | 1090.856 | 6.059694 | 62.08258 | 38 | 24 | 20 | 46 | 18 | 18 | 49 | 1347 | 30 | 2202
3.0573 | 1.8301 | 0.6273 | 0.0324 | 0.1341 | 0.0701 | 0.087 | 0.0095 | 0.0704 | 0.0238 | 0.0047 | 0.0001 | 0.0001 | 0.0612 | 0.0114 | 0.0024 | 1210.809 | 1183.401 | 1133.791 | 1138.236 | 1142.255 | 1088.919 | 8.46461 | 63.18698 | 33 | 17 | 20 | 50 | 18 | 25 | 43 | 1354 | 30 | 2202
3.0373 | 1.8787 | 0.6283 | 0.0319 | 0.1263 | 0.0715 | 0.0865 | 0.0108 | 0.0718 | 0.0244 | 0.0044 | 0.0003 | 0.0001 | 0.0616 | 0.012 | 0.0025 | 1211.158 | 1182.129 | 1135.929 | 1140.858 | 1140.947 | 1071.203 | 5.018589 | 0 | 25 | 44 | 21 | 50 | 19 | 1 | 69 | 1345 | 30 | 2200
3.0897 | 1.9225 | 0.629 | 0.0295 | 0.1168 | 0.0713 | 0.0817 | 0.0102 | 0.0712 | 0.0252 | 0.0035 | 0.0002 | 0.0001 | 0.0591 | 0.0121 | 0.0024 | 1215.252 | 1195.363 | 1155.735 | 1163.86 | 1171.682 | 1135.277 | 15.94671 | 74.41961 | 14 | 10 | 19 | 47 | 21 | 17 | 17 | 1343 | 30 | 2190
3.0994 | 1.8443 | 0.652 | 0.0331 | 0.1316 | 0.0724 | 0.0889 | 0.0109 | 0.0719 | 0.0249 | 0.0031 | 0.0004 | 0.0001 | 0.0625 | 0.012 | 0.0024 | 1207.185 | 1180.108 | 1131.153 | 1134.698 | 1137.241 | 1087.64 | 6.087719 | 63.60116 | 41 | 26 | 23 | 55 | 17 | 20 | 53 | 1349 | 30 | 2196
3.0924 | 1.8437 | 0.6389 | 0.0336 | 0.1292 | 0.0727 | 0.0893 | 0.0115 | 0.0731 | 0.0243 | 0.0027 | 0.0006 | 0.0001 | 0.0625 | 0.012 | 0.0024 | 1207.545 | 1179.982 | 1129.02 | 1135.136 | 1137.754 | 1080.719 | 8.734192 | 61.91571 | 31 | 36 | 21 | 45 | 17 | 16 | 47 | 1339 | 30 | 2182
3.1103 | 1.8396 | 0.6295 | 0.0331 | 0.1217 | 0.0732 | 0.0899 | 0.0119 | 0.0715 | 0.0237 | 0.0021 | 0.0007 | 0.0001 | 0.0639 | 0.0118 | 0.0025 | 1210.683 | 1178.897 | 1132.988 | 1136.633 | 1139.645 | 1087.692 | 6.656937 | 63.17111 | 38 | 25 | 25 | 46 | 17 | 20 | 51 | 1351 | 30 | 2200
3.0682 | 1.8159 | 0.6322 | 0.0331 | 0.1207 | 0.075 | 0.0963 | 0.0124 | 0.0736 | 0.024 | 0.0023 | 0.0005 | 0.0001 | 0.0667 | 0.012 | 0.0026 | 1207.099 | 1179.26 | 1131.574 | 1134.657 | 1137.891 | 1085.604 | 6.317119 | 62.1632 | 40 | 25 | 20 | 49 | 14 | 21 | 53 | 1358 | 30 | 2200
3.1919 | 1.841 | 0.6291 | 0.0312 | 0.1216 | 0.0761 | 0.1008 | 0.0124 | 0.0745 | 0.0242 | 0.0021 | 0.0003 | 0.0001 | 0.0664 | 0.0122 | 0.0026 | 1206.872 | 1182.404 | 1132.655 | 1135.471 | 1137.726 | 1087.405 | 5.071144 | 62.12348 | 41 | 25 | 19 | 54 | 18 | 18 | 53 | 1355 | 30 | 2192
3.1488 | 1.8311 | 0.6355 | 0.0327 | 0.1206 | 0.0785 | 0.1176 | 0.0121 | 0.0763 | 0.0236 | 0.0016 | 0.0005 | 0.0001 | 0.068 | 0.0122 | 0.0025 | 1207.83 | 1182.801 | 1135.159 | 1138.362 | 1140.565 | 1086.648 | 5.406009 | 59.96833 | 42 | 26 | 19 | 51 | 17 | 16 | 56 | 1350 | 30 | 2200
3.116 | 1.8458 | 0.6318 | 0.0324 | 0.1217 | 0.0788 | 0.1204 | 0.0118 | 0.0769 | 0.0239 | 0.002 | 0.0005 | 0.0001 | 0.0679 | 0.0123 | 0.0025 | 1206.779 | 1180.794 | 1133.096 | 1136.144 | 1138.233 | 1088.749 | 5.137213 | 62.42776 | 41 | 27 | 20 | 55 | 18 | 18 | 54 | 1347 | 28.75 | 2192
3.1893 | 1.7993 | 0.6205 | 0.0321 | 0.1204 | 0.0776 | 0.1184 | 0.0109 | 0.0777 | 0.0239 | 0.0015 | 0.0002 | 0.0001 | 0.0671 | 0.0116 | 0.0022 | 1209.026 | 1187.146 | 1134.109 | 1136.605 | 1139.208 | 1086.596 | 5.098593 | 61.19142 | 43 | 28 | 18 | 55 | 12 | 24 | 57 | 1345 | 28.75 | 2186
3.1374 | 1.8391 | 0.623 | 0.0318 | 0.1149 | 0.0793 | 0.1228 | 0.0106 | 0.0791 | 0.0234 | 0.0016 | 0.0004 | 0.0001 | 0.0676 | 0.0119 | 0.0024 | 1208.886 | 1180.856 | 1127.718 | 1130.423 | 1132.76 | 1084.693 | 5.041216 | 65.35596 | 38 | 29 | 22 | 62 | 17 | 17 | 50 | 1345 | 28.75 | 2208
3.15 | 1.8588 | 0.6307 | 0.0303 | 0.1117 | 0.0805 | 0.1275 | 0.0095 | 0.0787 | 0.023 | 0.0029 | 0.0002 | 0.0001 | 0.0659 | 0.0117 | 0.0023 | 1212.515 | 1187.739 | 1129.645 | 1133.941 | 1136.414 | 1086.646 | 6.768925 | 65.83847 | 39 | 27 | 18 | 59 | 20 | 15 | 52 | 1347 | 28.75 | 2196
3.1438 | 1.8403 | 0.6092 | 0.0318 | 0.1185 | 0.0798 | 0.1282 | 0.0095 | 0.0779 | 0.0223 | 0.0024 | 0.0005 | 0.0001 | 0.0672 | 0.0115 | 0.0022 | 1211.772 | 1184.572 | 1128.981 | 1132.638 | 1135.524 | 1087.734 | 6.542735 | 66.74624 | 36 | 31 | 22 | 61 | 20 | 19 | 48 | 1345 | 28.75 | 2202
3.0217 | 1.9158 | 0.6058 | 0.0323 | 0.1193 | 0.081 | 0.1174 | 0.0084 | 0.0735 | 0.0222 | 0.0033 | 0.0003 | 0.0001 | 0.0661 | 0.0117 | 0.0023 | 1210.443 | 1181.676 | 1131.077 | 1135.076 | 1138.284 | 1084.337 | 7.206542 | 62.93579 | 34 | 24 | 19 | 43 | 14 | 17 | 47 | 1350 | 30 | 2214
3.0382 | 1.9342 | 0.598 | 0.0332 | 0.1194 | 0.0796 | 0.1141 | 0.0081 | 0.0725 | 0.0216 | 0.0027 | 0.0004 | 0.0001 | 0.0652 | 0.0115 | 0.0023 | 1209.788 | 1183.352 | 1131.591 | 1135.478 | 1138.206 | 1087.266 | 6.6143 | 63.8225 | 37 | 24 | 18 | 49 | 18 | 16 | 49 | 1342 | 30 | 2206
3.04 | 1.9181 | 0.5993 | 0.033 | 0.1168 | 0.0801 | 0.1142 | 0.0079 | 0.0717 | 0.0214 | 0.0028 | 0.0004 | 0.0001 | 0.0651 | 0.0114 | 0.0023 | 1209.953 | 1181.026 | 1130.347 | 1134.45 | 1137.598 | 1085.085 | 7.250717 | 63.75227 | 37 | 25 | 20 | 48 | 16 | 18 | 50 | 1355 | 30 | 2206
3.0248 | 1.9371 | 0.603 | 0.0319 | 0.1156 | 0.0807 | 0.1138 | 0.0076 | 0.0707 | 0.0215 | 0.0035 | 0.0005 | 0.0001 | 0.0654 | 0.0114 | 0.0023 | 1210.031 | 1182.666 | 1130.713 | 1135.764 | 1138.282 | 1085.542 | 7.569407 | 63.71508 | 38 | 25 | 19 | 47 | 17 | 16 | 51 | 1343 | 30 | 2218
3.1257 | 1.9245 | 0.6131 | 0.0324 | 0.1213 | 0.0814 | 0.1186 | 0.0072 | 0.0754 | 0.0211 | 0.0023 | 0.0005 | 0.0001 | 0.0677 | 0.0112 | 0.0021 | 1207.327 | 1180.582 | 1131.66 | 1136.535 | 1139.545 | 1085.428 | 7.884781 | 62.07316 | 44 | 29 | 21 | 50 | 15 | 13 | 58 | 1353 | 30 | 2204
3.1229 | 1.9604 | 0.6189 | 0.0275 | 0.1054 | 0.0814 | 0.1133 | 0.0061 | 0.0762 | 0.0279 | 0.0036 | 0.0001 | 0.0001 | 0.0648 | 0.0115 | 0.002 | 1212.441 | 1189.358 | 1134.019 | 1138.457 | 1142.51 | 1070.27 | 8.490878 | 55.1603 | 20 | 32 | 20 | 62 | 19 | 20 | 55 | 1350 | 30 | 2206
3.1427 | 1.9321 | 0.6327 | 0.0309 | 0.1161 | 0.0822 | 0.1215 | 0.0067 | 0.0783 | 0.0217 | 0.0022 | 0.0004 | 0.0001 | 0.067 | 0.0113 | 0.0021 | 1212.229 | 1177.684 | 1133.813 | 1137.808 | 1140.633 | 1087.462 | 6.819556 | 62.84952 | 36 | 26 | 22 | 42 | 18 | 18 | 49 | 1348 | 30 | 2200
3.1447 | 1.8939 | 0.6202 | 0.0315 | 0.1149 | 0.0814 | 0.1262 | 0.0064 | 0.0799 | 0.0218 | 0.0026 | 0.0006 | 0.0001 | 0.0663 | 0.011 | 0.002 | 1210.413 | 1185.482 | 1136.309 | 1142.434 | 1143.259 | 1086.335 | 6.949796 | 59.72379 | 40 | 27 | 18 | 49 | 26 | 6 | 58 | 1337 | 30 | 2204
3.132 | 1.8996 | 0.6229 | 0.0313 | 0.1212 | 0.0819 | 0.1289 | 0.0061 | 0.0826 | 0.022 | 0.0021 | 0.0006 | 0.0001 | 0.066 | 0.011 | 0.002 | 1207.577 | 1184.437 | 1136.433 | 1139.129 | 1140.423 | 1085.064 | 3.989529 | 58.07022 | 39 | 31 | 15 | 52 | 18 | 14 | 54 | 1352 | 30 | 2210
3.1566 | 1.9769 | 0.63 | 0.0316 | 0.1255 | 0.0657 | 0.0946 | 0.0037 | 0.0774 | 0.0224 | 0.0034 | 0.0002 | 0.0001 | 0.0611 | 0.0103 | 0.0017 | 1204.685 | 1178.356 | 1133.578 | 1138.207 | 1141.003 | 1086.409 | 7.424908 | 60.11956 | 36 | 28 | 19 | 43 | 18 | 17 | 50 | 1350 | 30 | 2184
3.1368 | 1.9556 | 0.6349 | 0.0331 | 0.1278 | 0.0661 | 0.0956 | 0.0038 | 0.0775 | 0.0225 | 0.0029 | 0.0004 | 0.0001 | 0.0618 | 0.0102 | 0.0017 | 1204.134 | 1181.189 | 1136.529 | 1139.818 | 1141.704 | 1086.765 | 5.174549 | 57.60019 | 40 | 24 | 17 | 50 | 20 | 16 | 54 | 1350 | 30 | 2186
3.1488 | 1.8802 | 0.624 | 0.0317 | 0.1308 | 0.0667 | 0.0976 | 0.0039 | 0.0779 | 0.0213 | 0.0023 | 0.0002 | 0.0001 | 0.0605 | 0.0101 | 0.0017 | 1207.747 | 1180.982 | 1131.993 | 1136.333 | 1140.629 | 1087.512 | 8.636364 | 63.00501 | 39 | 38 | 26 | 54 | 18 | 23 | 55 | 1341 | 30 | 2194
3.153 | 1.8555 | 0.6216 | 0.032 | 0.1307 | 0.0674 | 0.0993 | 0.0039 | 0.0775 | 0.021 | 0.0023 | 0.0004 | 0.0001 | 0.0608 | 0.0101 | 0.0017 | 1209.259 | 1182.498 | 1133.022 | 1137.676 | 1141.343 | 1087.083 | 8.321571 | 62.39961 | 40 | 34 | 25 | 55 | 19 | 20 | 56 | 1352 | 30 | 2202
3.1915 | 1.8728 | 0.6269 | 0.0314 | 0.1268 | 0.0678 | 0.0975 | 0.0038 | 0.0778 | 0.0209 | 0.002 | 0.0002 | 0.0001 | 0.0601 | 0.0103 | 0.0019 | 1209.42 | 1180.521 | 1133.327 | 1136.719 | 1140.1 | 1085.807 | 6.773018 | 61.55759 | 38 | 26 | 22 | 49 | 15 | 21 | 52 | 1344 | 30 | 2210
3.1841 | 1.9194 | 0.6317 | 0.0279 | 0.1158 | 0.0677 | 0.0932 | 0.0035 | 0.0751 | 0.0214 | 0.0028 | 0.0001 | 0.0001 | 0.058 | 0.0107 | 0.0019 | 1210.316 | 1174.454 | 1132.254 | 1137.473 | 1140.248 | 1079.745 | 7.994583 | 59.78525 | 32 | 44 | 25 | 37 | 18 | 14 | 51 | 1352 | 30 | 2204
3.2468 | 1.8451 | 0.6326 | 0.0316 | 0.132 | 0.0681 | 0.1011 | 0.0039 | 0.0749 | 0.0201 | 0.0019 | 0.0003 | 0.0001 | 0.0608 | 0.0102 | 0.0018 | 1208.465 | 1181.149 | 1133.966 | 1137.845 | 1140.745 | 1089.338 | 6.779193 | 62.53768 | 41 | 23 | 24 | 58 | 19 | 20 | 53 | 1345 | 30 | 2200
3.2778 | 1.8368 | 0.6433 | 0.0307 | 0.1297 | 0.0692 | 0.1033 | 0.004 | 0.0746 | 0.0202 | 0.0024 | 0.0004 | 0.0001 | 0.0615 | 0.0103 | 0.0018 | 1209.151 | 1179.689 | 1132.998 | 1137.2 | 1140.429 | 1083.42 | 7.430768 | 60.56828 | 33 | 34 | 20 | 41 | 17 | 19 | 49 | 1342 | 28.75 | 2192
3.2782 | 1.8747 | 0.6506 | 0.0315 | 0.1313 | 0.0708 | 0.1047 | 0.0039 | 0.0726 | 0.0213 | 0.0033 | 0.0004 | 0.0001 | 0.0613 | 0.0105 | 0.0019 | 1206.008 | 1182.639 | 1136.421 | 1140.576 | 1143.122 | 1089.634 | 6.700187 | 59.79569 | 41 | 23 | 20 | 51 | 20 | 19 | 54 | 1352 | 28.75 | 2190
3.3279 | 1.9021 | 0.6501 | 0.0315 | 0.13 | 0.078 | 0.1027 | 0.0041 | 0.0722 | 0.0209 | 0.0029 | 0.0005 | 0.0001 | 0.0607 | 0.011 | 0.0019 | 1205.264 | 1184.983 | 1135.703 | 1139.517 | 1141.998 | 1090.543 | 6.294629 | 60.63487 | 44 | 23 | 17 | 55 | 19 | 19 | 56 | 1344 | 28.75 | 2179
3.3772 | 1.92 | 0.6312 | 0.0302 | 0.1423 | 0.0773 | 0.102 | 0.0037 | 0.07 | 0.0201 | 0.0028 | 0.0002 | 0.0001 | 0.0579 | 0.0105 | 0.0018 | 1204.912 | 1182.431 | 1135.858 | 1139.126 | 1141.882 | 1089.289 | 6.023699 | 59.72327 | 41 | 23 | 18 | 53 | 18 | 20 | 53 | 1342 | 28.75 | 2186
3.2603 | 1.8463 | 0.6306 | 0.0322 | 0.1319 | 0.0815 | 0.1055 | 0.0049 | 0.0719 | 0.0204 | 0.0027 | 0.0004 | 0.0001 | 0.0601 | 0.011 | 0.0019 | 1205.085 | 1181.761 | 1135.516 | 1139.463 | 1142.563 | 1089.855 | 7.046685 | 60.37357 | 44 | 23 | 18 | 52 | 19 | 20 | 57 | 1352 | 28.75 | 2190
3.3174 | 1.8909 | 0.6464 | 0.0335 | 0.1305 | 0.0813 | 0.1041 | 0.0042 | 0.0738 | 0.0201 | 0.0027 | 0.0004 | 0.0001 | 0.0615 | 0.0108 | 0.0018 | 1205.385 | 1177.465 | 1133.764 | 1138.278 | 1141.331 | 1085.489 | 7.566509 | 59.73548 | 38 | 29 | 22 | 43 | 18 | 18 | 52 | 1342 | 28.75 | 2190
3.1972 | 1.9465 | 0.6314 | 0.032 | 0.1298 | 0.0766 | 0.0963 | 0.0042 | 0.0735 | 0.0194 | 0.0026 | 0.0006 | 0.0001 | 0.0605 | 0.0109 | 0.0021 | 1200.545 | 1176.949 | 1135.252 | 1138.166 | 1143.248 | 1091.729 | 7.996188 | 60.00367 | 41 | 26 | 20 | 46 | 13 | 28 | 54 | 1340 | 30 | 2188
3.157 | 1.9288 | 0.6324 | 0.0325 | 0.1354 | 0.0777 | 0.0946 | 0.0043 | 0.0752 | 0.0195 | 0.0035 | 0.0005 | 0.0001 | 0.0594 | 0.0109 | 0.002 | 1202.825 | 1177.937 | 1133.836 | 1137.815 | 1141.656 | 1091.225 | 7.819926 | 61.81833 | 41 | 26 | 22 | 50 | 18 | 23 | 53 | 1346 | 30 | 2186
3.1608 | 1.8765 | 0.6104 | 0.033 | 0.1342 | 0.0778 | 0.0932 | 0.0042 | 0.0753 | 0.0184 | 0.0037 | 0.0004 | 0.0001 | 0.0582 | 0.0105 | 0.002 | 1207.324 | 1178.047 | 1130.952 | 1135.42 | 1138.151 | 1086.751 | 7.19919 | 63.34073 | 35 | 24 | 21 | 46 | 18 | 17 | 46 | 1344 | 30 | 2190
3.1029 | 1.8744 | 0.6057 | 0.0326 | 0.1311 | 0.0806 | 0.0947 | 0.0045 | 0.0756 | 0.0186 | 0.0021 | 0.0005 | 0.0001 | 0.0586 | 0.0109 | 0.0021 | 1207.217 | 1179.428 | 1137.483 | 1140.945 | 1143.712 | 1084.924 | 6.229039 | 57.02188 | 33 | 30 | 19 | 37 | 14 | 17 | 47 | 1347 | 30 | 2222
3.1607 | 2.0397 | 0.6349 | 0.0232 | 0.1029 | 0.0796 | 0.0798 | 0.0027 | 0.0724 | 0.0202 | 0.0037 | 0.0001 | 0.0001 | 0.0525 | 0.0116 | 0.0021 | 1208.131 | 1180.693 | 1133.944 | 1137.521 | 1140.619 | 1091.624 | 6.675326 | 63.67598 | 40 | 25 | 25 | 60 | 18 | 21 | 52 | 1353 | 30 | 2206
3.0764 | 1.8567 | 0.6167 | 0.0313 | 0.1284 | 0.0787 | 0.0929 | 0.004 | 0.0744 | 0.0188 | 0.0028 | 0.0004 | 0.0001 | 0.0577 | 0.0108 | 0.002 | 1209.038 | 1186.92 | 1132.774 | 1136.652 | 1139.675 | 1090.229 | 6.901048 | 64.19047 | 40 | 25 | 21 | 63 | 19 | 22 | 52 | 1348 | 30 | 2204
3.1061 | 1.8524 | 0.6297 | 0.033 | 0.1281 | 0.0779 | 0.0923 | 0.0039 | 0.0755 | 0.0192 | 0.0023 | 0.0006 | 0.0001 | 0.0578 | 0.0109 | 0.002 | 1209.718 | 1179.342 | 1134.94 | 1139.29 | 1141.315 | 1085.679 | 6.374283 | 60.28583 | 36 | 31 | 21 | 40 | 18 | 14 | 51 | 1340 | 30 | 2194
3.0704 | 1.8628 | 0.6117 | 0.0323 | 0.1284 | 0.0774 | 0.0911 | 0.004 | 0.074 | 0.019 | 0.0031 | 0.0007 | 0.0001 | 0.0575 | 0.0109 | 0.002 | 1209.706 | 1180.995 | 1136.124 | 1139.809 | 1143.05 | 1087.431 | 6.925782 | 60.17717 | 35 | 27 | 19 | 41 | 15 | 18 | 49 | 1350 | 30 | 2196
3.1556 | 1.8577 | 0.619 | 0.0329 | 0.1306 | 0.0778 | 0.0925 | 0.0042 | 0.075 | 0.0187 | 0.0022 | 0.0005 | 0.0001 | 0.0589 | 0.0108 | 0.0019 | 1211.601 | 1174.96 | 1129.867 | 1134.513 | 1136.096 | 1076.874 | 6.22914 | 60.66612 | 27 | 45 | 22 | 36 | 17 | 11 | 45 | 1338 | 30 | 2206
3.1728 | 1.8622 | 0.6057 | 0.0323 | 0.1281 | 0.077 | 0.0899 | 0.0043 | 0.0737 | 0.0183 | 0.0018 | 0.0005 | 0.0001 | 0.0604 | 0.0108 | 0.0019 | 1210.772 | 1182.122 | 1131.436 | 1135.766 | 1138.635 | 1089.835 | 7.198988 | 65.60068 | 38 | 26 | 25 | 58 | 21 | 19 | 50 | 1350 | 32.5 | 2208
3.2046 | 1.8437 | 0.5918 | 0.0329 | 0.1293 | 0.0767 | 0.09 | 0.0048 | 0.0728 | 0.0183 | 0.0024 | 0.0005 | 0.0001 | 0.0614 | 0.0108 | 0.0019 | 1207.903 | 1184.168 | 1134.041 | 1138.109 | 1141.728 | 1089.865 | 7.687042 | 62.57472 | 38 | 28 | 20 | 52 | 18 | 21 | 52 | 1349 | 32 | 2208
3.2166 | 1.8453 | 0.5947 | 0.0323 | 0.1308 | 0.0765 | 0.0881 | 0.0046 | 0.0726 | 0.0187 | 0.0024 | 0.0004 | 0.0001 | 0.061 | 0.0108 | 0.0019 | 1205.327 | 1180.674 | 1136.558 | 1140.423 | 1143.571 | 1090.643 | 7.012539 | 59.96362 | 40 | 22 | 19 | 44 | 17 | 19 | 52 | 1342 | 32 | 2214
3.2173 | 1.8673 | 0.6527 | 0.0302 | 0.1194 | 0.0659 | 0.0698 | 0.0022 | 0.0807 | 0.0211 | 0.0024 | 0.0005 | 0.0001 | 0.0411 | 0.0113 | 0.0024 | 1203.121 | 1177.863 | 1138.117 | 1143.438 | 1147.416 | 1092.061 | 9.298006 | 58.52999 | 35 | 20 | 18 | 39 | 18 | 19 | 47 | 1347 | 30 | 2178
3.1457 | 1.9284 | 0.6487 | 0.0277 | 0.1152 | 0.0664 | 0.0682 | 0.0023 | 0.0768 | 0.0214 | 0.0041 | 0.0001 | 0.0001 | 0.0406 | 0.0114 | 0.0024 | 1202.877 | 1180.394 | 1134.988 | 1138.186 | 1141.519 | 1087.807 | 6.530516 | 58.99782 | 41 | 25 | 19 | 49 | 17 | 22 | 54 | 1347 | 30 | 2170
3.1616 | 1.9091 | 0.6314 | 0.0301 | 0.1246 | 0.0669 | 0.0718 | 0.0024 | 0.0755 | 0.0206 | 0.0044 | 0.0004 | 0.0001 | 0.0427 | 0.011 | 0.0023 | 1206.763 | 1182.222 | 1135.515 | 1139.09 | 1141.713 | 1087.827 | 6.197297 | 59.90429 | 41 | 22 | 18 | 49 | 19 | 19 | 53 | 1352 | 30 | 2176
3.1495 | 1.9507 | 0.6327 | 0.0299 | 0.1276 | 0.0688 | 0.0733 | 0.0027 | 0.0765 | 0.0205 | 0.004 | 0.0004 | 0.0001 | 0.0438 | 0.0113 | 0.0024 | 1209.758 | 1183.806 | 1132.938 | 1136.004 | 1139.491 | 1087.268 | 6.552147 | 62.71484 | 40 | 24 | 20 | 56 | 15 | 23 | 52 | 1347 | 30 | 2190
3.1199 | 1.9261 | 0.6295 | 0.0301 | 0.1265 | 0.07 | 0.0731 | 0.0029 | 0.0785 | 0.0204 | 0.0036 | 0.0007 | 0.0001 | 0.0435 | 0.0113 | 0.0024 | 1211.73 | 1182.754 | 1132.409 | 1136.189 | 1139.171 | 1086.118 | 6.762428 | 63.1478 | 38 | 23 | 19 | 50 | 17 | 18 | 51 | 1348 | 30 | 2196
3.1569 | 1.9703 | 0.6296 | 0.028 | 0.1178 | 0.07 | 0.0692 | 0.0023 | 0.078 | 0.0204 | 0.0036 | 0.0002 | 0.0001 | 0.0418 | 0.0113 | 0.0024 | 1208.844 | 1183.954 | 1131.784 | 1135.448 | 1138.513 | 1086.896 | 6.729223 | 63.19093 | 38 | 25 | 19 | 58 | 18 | 20 | 50 | 1346 | 30 | 2200
3.145 | 1.9337 | 0.6275 | 0.0292 | 0.1274 | 0.0711 | 0.071 | 0.0026 | 0.0812 | 0.02 | 0.0035 | 0.0003 | 0.0001 | 0.0422 | 0.011 | 0.0023 | 1207.266 | 1176.424 | 1134.083 | 1138.122 | 1141.702 | 1089.996 | 7.618504 | 62.40501 | 39 | 26 | 27 | 49 | 19 | 21 | 52 | 1351 | 30 | 2204
3.1994 | 1.9466 | 0.6367 | 0.0293 | 0.1256 | 0.0727 | 0.0704 | 0.0026 | 0.0839 | 0.0202 | 0.0035 | 0.0006 | 0.0001 | 0.0418 | 0.0112 | 0.0023 | 1206.754 | 1178.746 | 1133.071 | 1137.892 | 1141.469 | 1090.672 | 8.398095 | 63.47523 | 42 | 25 | 23 | 51 | 19 | 16 | 54 | 1349 | 30 | 2204
3.1725 | 1.9583 | 0.6416 | 0.0307 | 0.1239 | 0.0718 | 0.0758 | 0.0027 | 0.0824 | 0.0208 | 0.005 | 0.0006 | 0.0001 | 0.043 | 0.0109 | 0.0023 | 1206.797 | 1183.386 | 1136.211 | 1140.249 | 1143.384 | 1092.46 | 7.172408 | 61.73503 | 43 | 25 | 22 | 59 | 20 | 21 | 55 | 1348 | 30 | 2204
3.1731 | 1.9993 | 0.6529 | 0.0308 | 0.1273 | 0.0716 | 0.0749 | 0.0026 | 0.0817 | 0.0215 | 0.0044 | 0.0006 | 0.0001 | 0.0424 | 0.0111 | 0.0022 | 1204.621 | 1179.684 | 1134.997 | 1138.581 | 1142.298 | 1090.126 | 7.300402 | 60.80928 | 41 | 28 | 23 | 53 | 17 | 25 | 54 | 1352 | 30 | 2202
3.2921 | 2.1963 | 0.6925 | 0.0205 | 0.1057 | 0.0733 | 0.0626 | 0.001 | 0.0761 | 0.0239 | 0.0046 | 0.0001 | 0.0001 | 0.0372 | 0.0119 | 0.0022 | 1203.873 | 1181.342 | 1135.21 | 1139.601 | 1142.958 | 1089.81 | 7.74785 | 60.19783 | 43 | 25 | 21 | 54 | 20 | 21 | 56 | 1349 | 30 | 2190
3.1907 | 1.9795 | 0.6668 | 0.0306 | 0.1235 | 0.0747 | 0.0744 | 0.0027 | 0.0809 | 0.0217 | 0.0039 | 0.0006 | 0.0001 | 0.0419 | 0.0111 | 0.0021 | 1203.242 | 1176.896 | 1134.377 | 1138.662 | 1142.091 | 1088.912 | 7.714017 | 60.23381 | 42 | 26 | 24 | 51 | 19 | 21 | 56 | 1345 | 30 | 2186
3.171 | 1.9907 | 0.667 | 0.0315 | 0.1223 | 0.0755 | 0.0748 | 0.003 | 0.0823 | 0.022 | 0.0038 | 0.0008 | 0.0001 | 0.0418 | 0.0113 | 0.0022 | 1202.087 | 1175.003 | 1134.536 | 1138.407 | 1142.096 | 1089.224 | 7.559569 | 59.85189 | 39 | 25 | 23 | 45 | 18 | 22 | 52 | 1345 | 30 | 2182
3.2198 | 1.9565 | 0.6731 | 0.0305 | 0.1254 | 0.0738 | 0.0746 | 0.0028 | 0.0826 | 0.0215 | 0.0034 | 0.0005 | 0.0001 | 0.0418 | 0.0112 | 0.0021 | 1201.243 | 1178.985 | 1136.758 | 1139.448 | 1143.759 | 1092.128 | 7.001675 | 59.09826 | 43 | 24 | 21 | 47 | 15 | 28 | 55 | 1345 | 30 | 2184
3.1737 | 1.9069 | 0.6672 | 0.0314 | 0.1237 | 0.0731 | 0.0763 | 0.0028 | 0.0838 | 0.0212 | 0.003 | 0.0007 | 0.0001 | 0.0421 | 0.011 | 0.0021 | 1201.299 | 1176.699 | 1136.2 | 1140.077 | 1143.703 | 1091.68 | 7.503378 | 59.38699 | 42 | 24 | 21 | 44 | 16 | 20 | 54 | 1344 | 30 | 2180
3.1786 | 1.8295 | 0.6542 | 0.0288 | 0.1202 | 0.0675 | 0.0767 | 0.003 | 0.09 | 0.0219 | 0.0035 | 0.0004 | 0.0001 | 0.0432 | 0.0109 | 0.0022 | 1207.381 | 1177.023 | 1132.369 | 1136.49 | 1139.621 | 1082.83 | 7.25103 | 60.22523 | 36 | 35 | 22 | 40 | 12 | 17 | 51 | 1347 | 27.5 | 2190
3.1029 | 1.8633 | 0.65 | 0.0285 | 0.1199 | 0.0686 | 0.0778 | 0.0036 | 0.0897 | 0.0223 | 0.0045 | 0.0001 | 0.0001 | 0.0443 | 0.0112 | 0.0022 | 1208.122 | 1181.6 | 1132.981 | 1137.22 | 1140.238 | 1087.399 | 7.256208 | 62.24225 | 39 | 27 | 20 | 46 | 17 | 17 | 52 | 1357 | 28.5 | 2190
3.1192 | 1.8406 | 0.6552 | 0.0293 | 0.1236 | 0.0677 | 0.0784 | 0.0034 | 0.089 | 0.0226 | 0.004 | 0.0001 | 0.0001 | 0.0456 | 0.011 | 0.0021 | 1208.95 | 1185.065 | 1136.152 | 1139.816 | 1141.908 | 1087.52 | 5.755747 | 59.95046 | 40 | 23 | 18 | 50 | 18 | 18 | 53 | 1351 | 28.75 | 2192
3.1379 | 1.9475 | 0.6636 | 0.0261 | 0.1071 | 0.068 | 0.0748 | 0.0033 | 0.0883 | 0.0247 | 0.0028 | 0.0001 | 0.0001 | 0.0447 | 0.0118 | 0.0023 | 1206.83 | 1179.969 | 1132.481 | 1136.139 | 1139.371 | 1087.972 | 6.889555 | 62.55288 | 40 | 24 | 21 | 55 | 19 | 20 | 52 | 1345 | 28.75 | 2190
3.1528 | 1.9944 | 0.6878 | 0.0257 | 0.1192 | 0.0678 | 0.0785 | 0.0039 | 0.087 | 0.0243 | 0.0039 | 0.0001 | 0.0001 | 0.046 | 0.0124 | 0.0026 | 1209.495 | 1184.521 | 1133.816 | 1137.25 | 1140.138 | 1086.486 | 6.322861 | 61.52358 | 40 | 25 | 20 | 59 | 20 | 20 | 54 | 1360 | 28.75 | 2196
3.1522 | 1.8935 | 0.6872 | 0.0302 | 0.1224 | 0.0673 | 0.0846 | 0.0045 | 0.0883 | 0.024 | 0.0034 | 0.0006 | 0.0001 | 0.0481 | 0.012 | 0.0026 | 1208.951 | 1184.379 | 1132.403 | 1136.617 | 1139.703 | 1086.722 | 7.300722 | 62.62689 | 39 | 24 | 20 | 56 | 19 | 20 | 52 | 1349 | 28.75 | 2196
3.2155 | 1.8899 | 0.6628 | 0.0289 | 0.1176 | 0.0659 | 0.0862 | 0.0048 | 0.0872 | 0.0225 | 0.0028 | 0.0004 | 0.0001 | 0.0493 | 0.0121 | 0.0026 | 1207.939 | 1182.575 | 1136.373 | 1139.991 | 1141.858 | 1089.839 | 5.485485 | 60.59779 | 41 | 22 | 18 | 50 | 21 | 17 | 53 | 1349 | 28.75 | 2202
3.2005 | 1.9195 | 0.6923 | 0.0291 | 0.1118 | 0.0718 | 0.083 | 0.004 | 0.082 | 0.0226 | 0.0027 | 0.0004 | 0.0001 | 0.0468 | 0.012 | 0.0026 | 1203.444 | 1182.083 | 1135.587 | 1139.455 | 1142.672 | 1092.031 | 7.085777 | 60.9062 | 44 | 24 | 19 | 55 | 21 | 22 | 57 | 1348 | 28.75 | 2176
3.2165 | 1.9548 | 0.7026 | 0.0269 | 0.113 | 0.0706 | 0.0792 | 0.0034 | 0.0798 | 0.0234 | 0.0047 | 0.0002 | 0.0001 | 0.045 | 0.012 | 0.0025 | 1204.404 | 1178.368 | 1135.834 | 1138.839 | 1141.662 | 1088.625 | 5.828193 | 59.22484 | 38 | 22 | 17 | 44 | 15 | 20 | 50 | 1340 | 28.75 | 2184
3.3415 | 1.9367 | 0.6962 | 0.0222 | 0.1062 | 0.0675 | 0.0753 | 0.0027 | 0.0756 | 0.0233 | 0.003 | 0.0001 | 0.0001 | 0.0433 | 0.0109 | 0.0022 | 1201.806 | 1176.349 | 1135.939 | 1140.077 | 1143.146 | 1088.721 | 7.207433 | 58.2457 | 38 | 29 | 22 | 42 | 19 | 20 | 52 | 1340 | 28.75 | 2182
3.2946 | 1.9718 | 0.6965 | 0.0223 | 0.1052 | 0.0679 | 0.0716 | 0.003 | 0.0758 | 0.0239 | 0.0024 | 0.0001 | 0.0001 | 0.0423 | 0.0116 | 0.0023 | 1201.174 | 1178.494 | 1134.753 | 1138.656 | 1142.853 | 1092.078 | 8.100440169 | 60.88308 | 44 | 28 | 22 | 51 | 18 | 26 | 58 | 1341 | 28.75 | 2172
3.1508 | 1.8502 | 0.6931 | 0.0286 | 0.1183 | 0.0684 | 0.0749 | 0.0032 | 0.0764 | 0.0222 | 0.0025 | 0.0002 | 0.0001 | 0.0433 | 0.0114 | 0.0025 | 1205.141 | 1184.068 | 1134.829 | 1139.808 | 1142.947 | 1090.28 | 8.117919 | 61.215 | 44 | 23 | 15 | 52 | 17 | 16 | 56 | 1344 | 28.75 | 2234
3.148 | 1.8207 | 0.6643 | 0.0278 | 0.1135 | 0.0704 | 0.0742 | 0.0036 | 0.0765 | 0.0211 | 0.0024 | 0.0001 | 0.0001 | 0.0428 | 0.0114 | 0.0025 | 1207.642 | 1180.339 | 1134.297 | 1137.243 | 1140.515 | 1087.36 | 6.218481 | 60.97787 | 37 | 22 | 17 | 44 | 13 | 20 | 49 | 1349 | 28.75 | 2186
3.1994 | 1.8015 | 0.6408 | 0.0295 | 0.1156 | 0.069 | 0.0725 | 0.0035 | 0.0812 | 0.0211 | 0.0022 | 0.0003 | 0.0001 | 0.0429 | 0.0111 | 0.0024 | 1209.253 | 1184.959 | 1132.314 | 1136.198 | 1139.29 | 1089.49 | 6.975509 | 64.24235 | 29 | 24 | 24 | 67 | 21 | 31 | 41 | 1345 | 28.75 | 2186
3.1997 | 1.7547 | 0.6169 | 0.0289 | 0.1152 | 0.0634 | 0.0682 | 0.0031 | 0.0827 | 0.0208 | 0.0024 | 0.0003 | 0.0001 | 0.04 | 0.011 | 0.0024 | 1205.864 | 1183.219 | 1131.381 | 1135.164 | 1137.993 | 1091.024 | 6.612169 | 64.85766 | 42 | 28 | 22 | 68 | 21 | 21 | 53 | 1348 | 28.75 | 2192
3.1701 | 1.8283 | 0.6312 | 0.031 | 0.1143 | 0.0886 | 0.1432 | 0.0055 | 0.0758 | 0.0217 | 0.0019 | 0.0004 | 0.0001 | 0.0524 | 0.0109 | 0.0027 | 1200.165 | 1177.57 | 1130.521 | 1133.5 | 1135.714 | 1086.632 | 5.19324 | 61.34244 | 43 | 26 | 19 | 56 | 19 | 18 | 55 | 1354 | 28.75 | 2188
3.1635 | 1.8281 | 0.6392 | 0.0318 | 0.117 | 0.0882 | 0.1406 | 0.0054 | 0.0766 | 0.0218 | 0.0014 | 0.0005 | 0.0001 | 0.0524 | 0.011 | 0.0028 | 1203.29 | 1174.569 | 1133.819 | 1136.712 | 1137.909 | 1083.739 | 4.090245 | 58.10972 | 39 | 26 | 19 | 40 | 22 | 13 | 52 | 1343 | 28.75 | 2190
3.1382 | 1.8255 | 0.6496 | 0.0302 | 0.1134 | 0.0871 | 0.1371 | 0.0054 | 0.0784 | 0.0228 | 0.003 | 0.0003 | 0.0001 | 0.0533 | 0.011 | 0.0027 | 1200.034 | 1180.106 | 1135.64 | 1140.167 | 1143.008 | 1093.356 | 7.367102 | 60.36257 | 44 | 25 | 18 | 53 | 19 | 20 | 57 | 1349 | 28.75 | 2180
3.1557 | 1.8409 | 0.6534 | 0.0308 | 0.1213 | 0.0848 | 0.1331 | 0.0053 | 0.0789 | 0.0233 | 0.0026 | 0.0005 | 0.0001 | 0.0536 | 0.0109 | 0.0027 | 1201.399 | 1175.949 | 1129.864 | 1134.611 | 1138.336 | 1084.157 | 8.471881 | 61.01502 | 39 | 42 | 24 | 49 | 19 | 21 | 56 | 1350 | 28.75 | 2182
3.1137 | 1.8848 | 0.6495 | 0.0294 | 0.1145 | 0.0822 | 0.1275 | 0.0051 | 0.079 | 0.0234 | 0.0028 | 0.0002 | 0.0001 | 0.0532 | 0.0108 | 0.0026 | 1206.649 | 1177.943 | 1133.153 | 1137.263 | 1140.008 | 1088.246 | 6.855181 | 62.07287 | 38 | 25 | 25 | 50 | 19 | 19 | 51 | 1347 | 28.75 | 2194
3.1234 | 1.8285 | 0.6498 | 0.0303 | 0.11 | 0.082 | 0.1338 | 0.0056 | 0.0829 | 0.023 | 0.0038 | 0.0004 | 0.0001 | 0.0549 | 0.0107 | 0.0027 | 1204.214 | 1177.057 | 1128.453 | 1132.815 | 1135.877 | 1086.445 | 7.424448 | 64.3306 | 41 | 28 | 26 | 57 | 20 | 19 | 54 | 1352 | 28.75 | 2182
3.1474 | 1.909 | 0.6632 | 0.0288 | 0.1087 | 0.0828 | 0.1326 | 0.0055 | 0.0802 | 0.0233 | 0.0044 | 0.0003 | 0.0001 | 0.0542 | 0.011 | 0.0027 | 1198.386 | 1173.464 | 1130.631 | 1134.09 | 1137.894 | 1085.887 | 7.262841 | 60.22707 | 40 | 30 | 22 | 55 | 19 | 24 | 54 | 1340 | 28.75 | 2192
3.1106 | 1.8727 | 0.6619 | 0.0303 | 0.1159 | 0.0828 | 0.1342 | 0.0057 | 0.0799 | 0.0231 | 0.0023 | 0.0003 | 0.0001 | 0.0549 | 0.0109 | 0.0027 | 1200.354 | 1176.385 | 1128.427 | 1132.741 | 1136.694 | 1082.704 | 8.267528 | 61.13632 | 35 | 29 | 19 | 47 | 17 | 19 | 48 | 1344 | 28.75 | 2186
3.1308 | 1.8794 | 0.6504 | 0.0301 | 0.1148 | 0.0831 | 0.1335 | 0.0059 | 0.0808 | 0.023 | 0.0029 | 0.0004 | 0.0001 | 0.0553 | 0.0106 | 0.0027 | 1201.942 | 1176.713 | 1128.327 | 1132.135 | 1137.336 | 1088.401 | 9.009117 | 64.83573 | 41 | 31 | 25 | 59 | 19 | 25 | 55 | 1347 | 28.75 | 2188
3.0414 | 1.8452 | 0.6368 | 0.0299 | 0.1163 | 0.0804 | 0.127 | 0.0054 | 0.0933 | 0.0233 | 0.0023 | 0.0004 | 0.0001 | 0.0562 | 0.0105 | 0.0022 | 1204.094 | 1173.64 | 1128.125 | 1131.563 | 1134.608 | 1087.485 | 6.483266 | 65.14858 | 40 | 29 | 26 | 61 | 19 | 19 | 52 | 1346 | 28.75 | 2186
3.2259 | 1.8844 | 0.632 | 0.0283 | 0.1076 | 0.086 | 0.1312 | 0.0059 | 0.0837 | 0.0231 | 0.0027 | 0.0002 | 0.0001 | 0.0547 | 0.0107 | 0.0025 | 1201.056 | 1172.772 | 1127.852 | 1133.574 | 1136.101 | 1080.095 | 8.24909 | 60.51846 | 33 | 37 | 21 | 43 | 19 | 14 | 49 | 1357 | 28.75 | 2190
3.365 | 1.7928 | 0.6399 | 0.0228 | 0.115 | 0.0827 | 0.129 | 0.005 | 0.0847 | 0.0238 | 0.0025 | 0.0001 | 0.0001 | 0.0541 | 0.0098 | 0.0022 | 1199.634 | 1169.628 | 1128.309 | 1132.393 | 1135.952 | 1077.508 | 7.643029 | 58.403 | 33 | 38 | 22 | 38 | 15 | 16 | 50 | 1352 | 28.75 | 2188
3.2853 | 1.8604 | 0.6341 | 0.0304 | 0.1135 | 0.0833 | 0.1326 | 0.0059 | 0.0849 | 0.0233 | 0.0019 | 0.0004 | 0.0001 | 0.0557 | 0.0105 | 0.0025 | 1201.948 | 1175.65 | 1140.491 | 1148.877 | 1157.091 | 1112.211 | 16.60017 | 68.4866 | 27 | 25 | 20 | 35 | 21 | 28 | 36 | 1336 | 30 | 2188
3.3366 | 1.8753 | 0.6341 | 0.0288 | 0.1141 | 0.0922 | 0.1322 | 0.0053 | 0.0844 | 0.0243 | 0.0018 | 0.0003 | 0.0001 | 0.0541 | 0.0107 | 0.0027 | 1195.592 | 1175.165 | 1139.136 | 1141.31 | 1143.306 | 1090.47 | 4.169161 | 53.7047 | 47 | 25 | 18 | 51 | 16 | 19 | 60 | 1344 | 30 | 2178
3.0865 | 1.9508 | 0.6457 | 0.0279 | 0.1048 | 0.0825 | 0.1214 | 0.0046 | 0.0845 | 0.025 | 0.0034 | 0.0002 | 0.0001 | 0.052 | 0.0105 | 0.0026 | 1200.316 | 1169.577 | 1128.261 | 1133.386 | 1136.073 | 1081.916 | 7.811994 | 60.85731 | 37 | 36 | 24 | 43 | 18 | 16 | 53 | 1352 | 30 | 2186
3.1199 | 1.9243 | 0.6273 | 0.031 | 0.1152 | 0.0844 | 0.1351 | 0.0051 | 0.0881 | 0.0238 | 0.0026 | 0.0004 | 0.0001 | 0.056 | 0.0103 | 0.0026 | 1199.365 | 1170.967 | 1130.622 | 1135.908 | 1139.588 | 1084.855 | 8.965761 | 60.03172 | 38 | 34 | 25 | 42 | 18 | 19 | 53 | 1357 | 30 | 2182
3.1334 | 1.9456 | 0.6298 | 0.0294 | 0.1148 | 0.0844 | 0.1307 | 0.0046 | 0.0865 | 0.024 | 0.0027 | 0.0002 | 0.0001 | 0.0541 | 0.0103 | 0.0025 | 1197.703 | 1168.201 | 1131.014 | 1135.969 | 1138.947 | 1086.572 | 7.933179 | 60.0089 | 43 | 34 | 28 | 46 | 22 | 20 | 58 | 1346 | 30 | 2188
3.0414 | 1.9433 | 0.6451 | 0.0309 | 0.1202 | 0.0877 | 0.1314 | 0.0051 | 0.0827 | 0.0238 | 0.0039 | 0.0005 | 0.0001 | 0.0556 | 0.0103 | 0.0026 | 1204.041 | 1181.709 | 1131.754 | 1134.425 | 1136.853 | 1082.5 | 5.099289 | 59.47585 | 39 | 30 | 17 | 54 | 15 | 20 | 54 | 1351 | 30 | 2174
3.0436 | 1.9733 | 0.6541 | 0.0287 | 0.1191 | 0.0902 | 0.1285 | 0.0053 | 0.0803 | 0.0241 | 0.0044 | 0.0001 | 0.0001 | 0.0569 | 0.0103 | 0.0026 | 1204.931 | 1179.212 | 1128.354 | 1132.849 | 1136.43 | 1084.828 | 8.075829 | 63.75915 | 38 | 33 | 21 | 53 | 18 | 19 | 52 | 1348 | 30 | 2182
2.9974 | 1.934 | 0.6621 | 0.0299 | 0.1168 | 0.0929 | 0.1292 | 0.0064 | 0.0779 | 0.0233 | 0.0033 | 0.0005 | 0.0001 | 0.059 | 0.0103 | 0.0029 | 1207.769 | 1181.838 | 1129.883 | 1133.911 | 1136.658 | 1085.366 | 6.775079 | 63.63072 | 39 | 28 | 19 | 52 | 19 | 17 | 53 | 1355 | 30 | 2190
3.0501 | 1.9585 | 0.6593 | 0.029 | 0.1171 | 0.0932 | 0.1264 | 0.0066 | 0.0765 | 0.0232 | 0.0031 | 0.0002 | 0.0001 | 0.058 | 0.0102 | 0.0029 | 1208.167 | 1177.173 | 1126.802 | 1131.747 | 1134.59 | 1079.114 | 7.787802 | 63.04782 | 36 | 39 | 24 | 50 | 18 | 16 | 52 | 1351 | 30 | 2192
3.0115 | 1.941 | 0.677 | 0.0303 | 0.1181 | 0.0939 | 0.1255 | 0.0071 | 0.0778 | 0.0232 | 0.0029 | 0.0004 | 0.0001 | 0.0585 | 0.0104 | 0.0033 | 1208.686 | 1177.026 | 1126.864 | 1133.246 | 1134.073 | 1082.826 | 7.209304 | 65.01006 | 41 | 38 | 23 | 52 | 25 | 5 | 57 | 1349 | 30 | 2208
3.0224 | 1.925 | 0.675 | 0.0282 | 0.1134 | 0.0897 | 0.1176 | 0.0062 | 0.077 | 0.0234 | 0.0045 | 0.0002 | 0.0001 | 0.0555 | 0.0102 | 0.0035 | 1211.603 | 1175.27 | 1125.787 | 1131.916 | 1136.463 | 1079.287 | 10.67581 | 64.85657 | 32 | 38 | 23 | 44 | 17 | 14 | 49 | 1346 | 30 | 2210
3.0162 | 1.8626 | 0.67 | 0.0296 | 0.1203 | 0.0891 | 0.1216 | 0.0062 | 0.0786 | 0.0234 | 0.004 | 0.0004 | 0.0001 | 0.0558 | 0.01 | 0.0034 | 1211.055 | 1181.376 | 1126.295 | 1131.756 | 1135.463 | 1081.538 | 9.16877 | 65.44369 | 32 | 35 | 21 | 46 | 17 | 17 | 47 | 1353 | 30 | 2216
3.0853 | 1.9524 | 0.6803 | 0.0246 | 0.1024 | 0.0871 | 0.1171 | 0.0045 | 0.0786 | 0.0243 | 0.0036 | 0.0001 | 0.0001 | 0.0501 | 0.0103 | 0.0035 | 1205.018 | 1172.533 | 1129.416 | 1134.346 | 1138.244 | 1083.279 | 8.828106 | 62.10203 | 34 | 33 | 24 | 40 | 15 | 20 | 49 | 1352 | 27.5 | 2208
3.0746 | 1.87 | 0.6677 | 0.0289 | 0.1169 | 0.0875 | 0.1283 | 0.0051 | 0.0812 | 0.0233 | 0.003 | 0.0003 | 0.0001 | 0.053 | 0.0099 | 0.0034 | 1201.482 | 1172.135 | 1129.931 | 1134.759 | 1137.905 | 1081.672 | 7.974256 | 59.72047 | 37 | 35 | 25 | 43 | 19 | 18 | 53 | 1353 | 27.5 | 2182
3.1452 | 1.9235 | 0.6681 | 0.0297 | 0.1151 | 0.0897 | 0.1279 | 0.0053 | 0.0825 | 0.0232 | 0.0028 | 0.0003 | 0.0001 | 0.0535 | 0.0101 | 0.0033 | 1197.209 | 1173.474 | 1133.319 | 1136.709 | 1139.898 | 1088.978 | 6.578349 | 59.0312 | 45 | 28 | 21 | 50 | 18 | 22 | 58 | 1363 | 27.5 | 2182
3.2215 | 1.9198 | 0.6374 | 0.0295 | 0.1195 | 0.0832 | 0.1133 | 0.0044 | 0.0689 | 0.0213 | 0.0041 | 0.0005 | 0.0001 | 0.0515 | 0.0099 | 0.0027 | 1199.441 | 1171.229 | 1128.469 | 1133.676 | 1136.531 | 1080.937 | 8.062055 | 59.88961 | 35 | 30 | 21 | 42 | 18 | 15 | 50 | 1334 | 28.75 | 2192
3.2314 | 1.9115 | 0.6413 | 0.0294 | 0.1172 | 0.0827 | 0.112 | 0.0042 | 0.0688 | 0.0214 | 0.0039 | 0.0003 | 0.0001 | 0.0513 | 0.0098 | 0.0027 | 1199.503 | 1176.933 | 1131.219 | 1134.729 | 1136.705 | 1085.851 | 5.486884 | 60.08202 | 44 | 28 | 22 | 60 | 20 | 18 | 57 | 1340 | 28.75 | 2190
3.1972 | 1.8992 | 0.6448 | 0.0291 | 0.1161 | 0.0827 | 0.113 | 0.0042 | 0.0679 | 0.0213 | 0.0044 | 0.0004 | 0.0001 | 0.0518 | 0.0098 | 0.0027 | 1198.788 | 1176.846 | 1131.744 | 1135.49 | 1137.569 | 1086.009 | 5.825228 | 59.44713 | 43 | 27 | 20 | 57 | 21 | 17 | 57 | 1346 | 28.75 | 2190
3.1884 | 1.9308 | 0.6548 | 0.029 | 0.1216 | 0.0833 | 0.1096 | 0.0042 | 0.0699 | 0.0217 | 0.0043 | 0.0004 | 0.0001 | 0.0518 | 0.0099 | 0.0026 | 1199.235 | 1174.802 | 1130.797 | 1135.1 | 1138.04 | 1083.348 | 7.242649 | 59.05552 | 42 | 35 | 21 | 47 | 20 | 19 | 59 | 1352 | 31.25 | 2192
3.2226 | 1.9254 | 0.6504 | 0.0284 | 0.12 | 0.0822 | 0.1077 | 0.0043 | 0.073 | 0.0209 | 0.0037 | 0.0004 | 0.0001 | 0.0523 | 0.0098 | 0.0026 | 1200.831 | 1182.562 | 1128.989 | 1133.31 | 1135.845 | 1086.134 | 6.856089 | 62.63654 | 42 | 33 | 19 | 69 | 23 | 20 | 57 | 1352 | 31.25 | 2190
3.2139 | 1.9015 | 0.6552 | 0.0279 | 0.1286 | 0.0941 | 0.1045 | 0.0041 | 0.0743 | 0.0207 | 0.0045 | 0.0005 | 0.0001 | 0.0521 | 0.01 | 0.0026 | 1208.821 | 1174.253 | 1130.643 | 1135.492 | 1137.927 | 1082.551 | 7.284765 | 61.914 | 36 | 29 | 22 | 38 | 18 | 15 | 50 | 1347 | 31.25 | 2186
3.2437 | 1.8991 | 0.6383 | 0.0277 | 0.1253 | 0.0919 | 0.102 | 0.0041 | 0.0768 | 0.02 | 0.0034 | 0.0004 | 0.0001 | 0.0515 | 0.0098 | 0.0026 | 1205.573 | 1177.94 | 1130.794 | 1135.409 | 1138.747 | 1087.634 | 7.95352 | 63.40525 | 40 | 32 | 22 | 49 | 19 | 20 | 54 | 1348 | 31.25 | 2206
3.0666 | 1.8403 | 0.635 | 0.0266 | 0.1305 | 0.0919 | 0.1025 | 0.0044 | 0.0764 | 0.0205 | 0.004 | 0.0003 | 0.0001 | 0.0519 | 0.0099 | 0.0026 | 1207.09 | 1182.057 | 1130.471 | 1134.103 | 1136.885 | 1087.081 | 6.413435 | 63.84422 | 39 | 26 | 20 | 58 | 18 | 18 | 52 | 1352 | 30 | 2198
3.0319 | 1.8644 | 0.6386 | 0.0269 | 0.1207 | 0.0918 | 0.0995 | 0.0044 | 0.0767 | 0.0203 | 0.0045 | 0.0005 | 0.0001 | 0.0519 | 0.0101 | 0.0027 | 1206.122 | 1172.563 | 1125.915 | 1130.392 | 1134.223 | 1073.753 | 8.307939 | 60.5939 | 27 | 47 | 22 | 39 | 15 | 14 | 47 | 1343 | 30 | 2218
3.0968 | 1.8545 | 0.6466 | 0.0277 | 0.1241 | 0.09 | 0.0991 | 0.0041 | 0.0753 | 0.0218 | 0.006 | 0.0005 | 0.0001 | 0.052 | 0.0098 | 0.0027 | 1204.903 | 1172.532 | 1129.166 | 1134.787 | 1138.66 | 1078.02 | 9.493812 | 59.69023 | 28 | 35 | 20 | 36 | 17 | 15 | 45 | 1351 | 30 | 2210
3.1547 | 1.8688 | 0.6541 | 0.0276 | 0.1179 | 0.09 | 0.0969 | 0.0044 | 0.074 | 0.0213 | 0.0044 | 0.0005 | 0.0001 | 0.0514 | 0.0102 | 0.0028 | 1201.187 | 1172.509 | 1130.247 | 1135.567 | 1138.302 | 1079.831 | 8.054926 | 58.4561 | 34 | 44 | 23 | 40 | 18 | 15 | 53 | 1350 | 30 | 2198
3.1614 | 1.9127 | 0.6635 | 0.0267 | 0.1256 | 0.0868 | 0.0975 | 0.0045 | 0.0742 | 0.0217 | 0.0037 | 0.0006 | 0.0001 | 0.0521 | 0.0102 | 0.0027 | 1200.189 | 1176.045 | 1130.406 | 1134.318 | 1137.464 | 1086.15 | 7.057837 | 61.19215 | 40 | 26 | 22 | 56 | 19 | 20 | 53 | 1349 | 30 | 2190
3.1365 | 1.8937 | 0.6761 | 0.0245 | 0.1 | 0.0906 | 0.0996 | 0.0046 | 0.0726 | 0.0208 | 0.0048 | 0.0003 | 0.0001 | 0.0533 | 0.0103 | 0.0026 | 1201.244 | 1182.956 | 1129.559 | 1133.188 | 1135.715 | 1086.873 | 6.155357 | 62.67717 | 42 | 29 | 18 | 69 | 21 | 19 | 55 | 1351 | 30 | 2194
3.118 | 1.911 | 0.681 | 0.026 | 0.1242 | 0.0899 | 0.1045 | 0.0046 | 0.0748 | 0.0216 | 0.004 | 0.0007 | 0.0001 | 0.0521 | 0.0105 | 0.0028 | 1204.222 | 1182.352 | 1130.492 | 1134.286 | 1136.734 | 1085.596 | 6.242647 | 62.15332 | 40 | 32 | 19 | 62 | 20 | 18 | 54 | 1340 | 30 | 2186
3.2033 | 1.8806 | 0.6635 | 0.0244 | 0.1217 | 0.0779 | 0.103 | 0.0047 | 0.0874 | 0.0212 | 0.0026 | 0.0005 | 0.0001 | 0.0522 | 0.0103 | 0.0028 | 1132.218 | 1132.218 | 1132.218 | 1135.87 | 1137.789 | 1085.444 | 5.571347 | 0 | 37 | 24 | 0 | 0 | 20 | 15 | 49 | 1347 | 30 | 2206
3.1167 | 1.8699 | 0.6644 | 0.0258 | 0.1223 | 0.0789 | 0.1054 | 0.0053 | 0.084 | 0.0216 | 0.005 | 0.0006 | 0.0001 | 0.0537 | 0.0108 | 0.0032 | 1204.802 | 1180.551 | 1130.98 | 1134.948 | 1138.19 | 1084.258 | 7.209655 | 61.24072 | 38 | 26 | 19 | 51 | 18 | 19 | 52 | 1361 | 30 | 2204
3.0921 | 1.8601 | 0.6668 | 0.0244 | 0.122 | 0.0794 | 0.1046 | 0.0054 | 0.0832 | 0.0211 | 0.0031 | 0.0005 | 0.0001 | 0.0538 | 0.0108 | 0.0033 | 1206.078 | 1180.429 | 1129.608 | 1134.037 | 1138.018 | 1087.022 | 8.410683 | 64.23043 | 36 | 27 | 20 | 52 | 16 | 19 | 50 | 1359 | 28.75 | 2210
3.1184 | 1.8786 | 0.662 | 0.0256 | 0.1206 | 0.0797 | 0.1059 | 0.0057 | 0.0834 | 0.0208 | 0.004 | 0.0007 | 0.0001 | 0.0541 | 0.0109 | 0.0033 | 1205.705 | 1178.548 | 1127.423 | 1132.244 | 1136.08 | 1081.792 | 8.656932 | 63.17487 | 30 | 30 | 18 | 45 | 16 | 18 | 45 | 1352 | 28.75 | 2194
3.1213 | 1.8826 | 0.6733 | 0.0241 | 0.1211 | 0.0791 | 0.1028 | 0.0054 | 0.0816 | 0.0228 | 0.0042 | 0.0004 | 0.0001 | 0.0534 | 0.0109 | 0.0032 | 1206.828 | 1179.668 | 1128.389 | 1133.596 | 1137.161 | 1084.562 | 8.771771 | 64.15441 | 33 | 33 | 22 | 52 | 18 | 20 | 48 | 1350 | 28.75 | 2202
3.1694 | 1.9164 | 0.6764 | 0.0241 | 0.1256 | 0.0779 | 0.103 | 0.0053 | 0.0819 | 0.0214 | 0.0032 | 0.0003 | 0.0001 | 0.0536 | 0.0108 | 0.0031 | 1206.93 | 1177.994 | 1126.294 | 1133.79 | 1135.465 | 1079.631 | 9.171087 | 63.34397 | 36 | 42 | 22 | 47 | 22 | 7 | 52 | 1352 | 28.75 | 2218
3.1194 | 1.9123 | 0.6768 | 0.0243 | 0.1183 | 0.0778 | 0.1033 | 0.0053 | 0.0826 | 0.0214 | 0.0032 | 0.0007 | 0.0001 | 0.0535 | 0.0108 | 0.0031 | 1205.865 | 1173.565 | 1127.707 | 1133.222 | 1135.041 | 1075.345 | 7.334044 | 59.88214 | 29 | 43 | 20 | 37 | 17 | 11 | 47 | 1359 | 30 | 2210
3.1403 | 1.9506 | 0.685 | 0.0245 | 0.1191 | 0.0773 | 0.0998 | 0.0052 | 0.0806 | 0.0216 | 0.0032 | 0.0007 | 0.0001 | 0.0518 | 0.0107 | 0.003 | 1205.715 | 1179.678 | 1129.877 | 1134.023 | 1137.065 | 1086.098 | 7.188761 | 63.40111 | 39 | 27 | 19 | 52 | 18 | 18 | 53 | 1351 | 30 | 2198
3.1754 | 1.9679 | 0.6766 | 0.0212 | 0.1087 | 0.0773 | 0.0955 | 0.0049 | 0.0785 | 0.0218 | 0.0029 | 0.0002 | 0.0001 | 0.0509 | 0.0107 | 0.003 | 1209.072 | 1186.076 | 1134.843 | 1138.743 | 1142.076 | 1091.012 | 7.232367 | 62.87342 | 45 | 26 | 22 | 56 | 18 | 20 | 58 | 1346 | 30 | 2206
3.1539 | 1.9061 | 0.6605 | 0.0243 | 0.119 | 0.0763 | 0.0992 | 0.0053 | 0.0799 | 0.0209 | 0.0025 | 0.0005 | 0.0001 | 0.0517 | 0.0103 | 0.0029 | 1206.231 | 1182.151 | 1131.206 | 1134.637 | 1137.135 | 1087.073 | 5.929579 | 62.96279 | 40 | 28 | 20 | 59 | 20 | 18 | 54 | 1340 | 30 | 2190
3.1452 | 1.8899 | 0.6624 | 0.0256 | 0.1207 | 0.0761 | 0.0999 | 0.0053 | 0.0813 | 0.0205 | 0.0035 | 0.0007 | 0.0001 | 0.0517 | 0.0102 | 0.0029 | 1207.056 | 1182.096 | 1128.587 | 1132.453 | 1134.851 | 1083.471 | 6.264535 | 63.49416 | 39 | 31 | 18 | 57 | 20 | 17 | 53 | 1347 | 30 | 2204
3.0942 | 1.8543 | 0.6421 | 0.0241 | 0.1189 | 0.0759 | 0.101 | 0.0055 | 0.0813 | 0.0198 | 0.0022 | 0.0005 | 0.0001 | 0.0513 | 0.0102 | 0.0029 | 1206.777 | 1177.04 | 1128.459 | 1132.293 | 1135.412 | 1086.57 | 6.952552 | 65.15228 | 38 | 26 | 23 | 54 | 19 | 19 | 50 | 1345 | 30 | 2202
3.1018 | 1.8638 | 0.651 | 0.0247 | 0.1241 | 0.0761 | 0.1016 | 0.0054 | 0.0819 | 0.0199 | 0.0035 | 0.0007 | 0.0001 | 0.0514 | 0.0103 | 0.0029 | 1207.942 | 1177.225 | 1127.114 | 1132.948 | 1135.521 | 1081.378 | 8.407317 | 63.86381 | 33 | 35 | 20 | 44 | 18 | 12 | 48 | 1345 | 28.75 | 2208
3.1496 | 1.8006 | 0.6261 | 0.0266 | 0.1253 | 0.0898 | 0.1277 | 0.0042 | 0.0783 | 0.0189 | 0.0023 | 0.0007 | 0.0001 | 0.0477 | 0.0108 | 0.003 | 1198.515 | 1175.952 | 1130.277 | 1133.884 | 1137.038 | 1087.098 | 6.761574 | 61.24565 | 39 | 28 | 18 | 53 | 19 | 21 | 53 | 1345 | 30 | 2212
3.175 | 1.7929 | 0.6222 | 0.0245 | 0.1236 | 0.0895 | 0.1271 | 0.0041 | 0.0783 | 0.0187 | 0.0018 | 0.0004 | 0.0001 | 0.0478 | 0.0107 | 0.003 | 1199.801 | 1177.604 | 1129.515 | 1133.815 | 1137.172 | 1084.934 | 7.656685 | 61.18848 | 39 | 26 | 18 | 52 | 18 | 20 | 53 | 1341 | 30 | 2196
3.1595 | 1.8114 | 0.6265 | 0.026 | 0.1254 | 0.0885 | 0.1243 | 0.0041 | 0.0798 | 0.0189 | 0.0019 | 0.0007 | 0.0001 | 0.0472 | 0.0107 | 0.003 | 1201.046 | 1178.892 | 1129.686 | 1133.721 | 1136.475 | 1087.902 | 6.789343 | 63.07046 | 41 | 28 | 20 | 58 | 20 | 18 | 54 | 1340 | 30 | 2192
3.1402 | 1.8191 | 0.6283 | 0.026 | 0.1282 | 0.0878 | 0.1229 | 0.004 | 0.081 | 0.0191 | 0.002 | 0.0006 | 0.0001 | 0.0476 | 0.0107 | 0.003 | 1198.57 | 1170.389 | 1128.118 | 1132.47 | 1136.296 | 1084.127 | 8.178453 | 61.56127 | 34 | 24 | 20 | 42 | 17 | 19 | 47 | 1348 | 30 | 2192
3.1117 | 1.8581 | 0.6492 | 0.0264 | 0.1293 | 0.0895 | 0.1243 | 0.0039 | 0.0779 | 0.0197 | 0.0024 | 0.0005 | 0.0001 | 0.0475 | 0.0107 | 0.0029 | 1199.433 | 1173.544 | 1130.844 | 1134.152 | 1137.287 | 1085.717 | 6.44268 | 60.31588 | 46 | 30 | 25 | 58 | 19 | 22 | 61 | 1348 | 30 | 2192
3.1106 | 1.8724 | 0.6405 | 0.0256 | 0.1276 | 0.0913 | 0.1298 | 0.004 | 0.0776 | 0.0194 | 0.0027 | 0.0007 | 0.0001 | 0.0475 | 0.0107 | 0.0029 | 1202.768 | 1178.532 | 1131.498 | 1135.622 | 1138.697 | 1089.062 | 7.199181 | 62.679 | 46 | 32 | 26 | 62 | 21 | 22 | 61 | 1353 | 30 | 2188
3.0949 | 1.8564 | 0.6432 | 0.0255 | 0.1329 | 0.0922 | 0.1313 | 0.0037 | 0.0778 | 0.019 | 0.0023 | 0.0008 | 0.0001 | 0.0471 | 0.0105 | 0.0028 | 1201.021 | 1179.411 | 1130.328 | 1133.381 | 1135.587 | 1085.713 | 5.258299 | 61.30766 | 42 | 30 | 20 | 61 | 19 | 18 | 57 | 1346 | 30 | 2194
3.1071 | 1.8753 | 0.6458 | 0.0263 | 0.1304 | 0.0938 | 0.1339 | 0.004 | 0.0785 | 0.0193 | 0.0024 | 0.0007 | 0.0001 | 0.0475 | 0.0108 | 0.0029 | 1204.458 | 1178.509 | 1133.129 | 1137.009 | 1140.286 | 1089.651 | 7.156835 | 62.12909 | 40 | 27 | 21 | 54 | 18 | 22 | 54 | 1345 | 30 | 2206
3.1392 | 1.8842 | 0.6311 | 0.026 | 0.1315 | 0.0934 | 0.1325 | 0.004 | 0.0771 | 0.0191 | 0.0022 | 0.0006 | 0.0001 | 0.0467 | 0.0107 | 0.0028 | 1204.96 | 1179.548 | 1130.9 | 1134.845 | 1137.939 | 1087.576 | 7.038968 | 63.09227 | 43 | 30 | 23 | 61 | 20 | 21 | 57 | 1342 | 30 | 2204
3.1169 | 1.8727 | 0.6396 | 0.0268 | 0.1335 | 0.0929 | 0.1319 | 0.0042 | 0.0766 | 0.0194 | 0.0026 | 0.0007 | 0.0001 | 0.0465 | 0.0107 | 0.0028 | 1204.086 | 1171.331 | 1130.634 | 1134.423 | 1138.003 | 1088.651 | 7.368615 | 63.63044 | 41 | 29 | 28 | 51 | 17 | 23 | 55 | 1340 | 30 | 2210
3.1231 | 1.916 | 0.6365 | 0.0252 | 0.128 | 0.0928 | 0.1294 | 0.0038 | 0.0775 | 0.0203 | 0.0019 | 0.0007 | 0.0001 | 0.0459 | 0.0109 | 0.0028 | 1203.182 | 1178.416 | 1131.281 | 1135.088 | 1137.764 | 1082.782 | 6.483099 | 59.71873 | 39 | 25 | 17 | 47 | 18 | 19 | 52 | 1343 | 30 | 2204
3.2103 | 1.9202 | 0.6436 | 0.0262 | 0.1272 | 0.0935 | 0.1323 | 0.004 | 0.0792 | 0.0211 | 0.0027 | 0.0007 | 0.0001 | 0.0461 | 0.011 | 0.0028 | 1198.495 | 1171.455 | 1129.771 | 1133.165 | 1137.222 | 1083.936 | 7.450775 | 59.99013 | 39 | 28 | 21 | 49 | 11 | 23 | 54 | 1347 | 30 | 2188
3.1814 | 1.9238 | 0.6314 | 0.0257 | 0.1293 | 0.0941 | 0.1366 | 0.0036 | 0.0778 | 0.0224 | 0.0024 | 0.0006 | 0.0001 | 0.0453 | 0.0107 | 0.0027 | 1195.654 | 1172.206 | 1131.699 | 1135.563 | 1138.648 | 1085.545 | 6.948503 | 58.08299 | 43 | 28 | 23 | 52 | 19 | 22 | 57 | 1352 | 30 | 2192
3.1053 | 1.9479 | 0.6173 | 0.028 | 0.1202 | 0.0867 | 0.1018 | 0.0045 | 0.0969 | 0.0194 | 0.0034 | 0.0006 | 0.0001 | 0.0486 | 0.0108 | 0.0023 | 1203.386 | 1176.678 | 1131.719 | 1135.923 | 1139.834 | 1086.773 | 8.115158 | 61.45687 | 37 | 27 | 22 | 45 | 15 | 20 | 50 | 1350 | 30 | 2184
3.0982 | 1.9489 | 0.5954 | 0.027 | 0.1204 | 0.0853 | 0.1014 | 0.0047 | 0.0961 | 0.019 | 0.0037 | 0.0006 | 0.0001 | 0.0488 | 0.0106 | 0.0023 | 1202.284 | 1179.909 | 1129.833 | 1134.208 | 1137.884 | 1086.25 | 8.050868 | 62.4391 | 39 | 30 | 22 | 59 | 21 | 23 | 53 | 1346 | 30 | 2206
3.0955 | 1.9332 | 0.5793 | 0.0269 | 0.1164 | 0.0824 | 0.0981 | 0.0045 | 0.095 | 0.0188 | 0.0034 | 0.0006 | 0.0001 | 0.0477 | 0.0105 | 0.0022 | 1200.95 | 1176.859 | 1131.698 | 1136.365 | 1138.619 | 1089.471 | 6.921464 | 62.12182 | 42 | 29 | 22 | 58 | 23 | 19 | 55 | 1354 | 30 | 2206
3.1107 | 1.8562 | 0.6976 | 0.0273 | 0.102 | 0.0818 | 0.0891 | 0.0042 | 0.048 | 0.0206 | 0.0032 | 0.0005 | 0.0001 | 0.0451 | 0.0125 | 0.0041 | 1204.48 | 1178.204 | 1128.073 | 1133.667 | 1135.869 | 1087.145 | 7.796217 | 65.1189 | 37 | 30 | 23 | 55 | 21 | 15 | 49 | 1366 | 30 | 2210
3.1815 | 1.9436 | 0.7283 | 0.0238 | 0.1087 | 0.0803 | 0.0836 | 0.003 | 0.049 | 0.0217 | 0.0048 | 0.0001 | 0.0001 | 0.0443 | 0.0129 | 0.0039 | 1207 | 1174.439 | 1127.018 | 1132.485 | 1136.344 | 1083.695 | 9.325796 | 64.86489 | 35 | 35 | 26 | 47 | 18 | 18 | 50 | 1369 | 30 | 2184
3.1468 | 1.9347 | 0.691 | 0.0237 | 0.1008 | 0.0897 | 0.086 | 0.0029 | 0.0487 | 0.0205 | 0.0041 | 0.0002 | 0.0001 | 0.044 | 0.0131 | 0.0037 | 1209.479 | 1173.553 | 1125.842 | 1130.684 | 1134.705 | 1080.283 | 8.863071 | 64.73659 | 29 | 43 | 27 | 45 | 19 | 17 | 45 | 1370 | 30 | 2222
3.217 | 1.8111 | 0.6895 | 0.0266 | 0.1123 | 0.0846 | 0.0944 | 0.0034 | 0.0464 | 0.0202 | 0.004 | 0.0005 | 0.0001 | 0.0462 | 0.0122 | 0.0039 | 1199.088 | 1172.39 | 1126.875 | 1131.087 | 1134.647 | 1084.866 | 7.771989 | 63.22132 | 37 | 34 | 24 | 55 | 19 | 19 | 51 | 1368 | 30 | 2204
3.1621 | 1.7337 | 0.6844 | 0.0268 | 0.1068 | 0.0807 | 0.0934 | 0.0037 | 0.0426 | 0.0194 | 0.0033 | 0.0006 | 0.0001 | 0.0467 | 0.012 | 0.0042 | 1206.257 | 1179.366 | 1125.885 | 1129.615 | 1130.99 | 1086.821 | 5.10484 | 67.29257 | 36 | 28 | 23 | 67 | 22 | 13 | 46 | 1370 | 30 | 2200
3.2013 | 1.7484 | 0.7082 | 0.0279 | 0.1137 | 0.0884 | 0.1156 | 0.0043 | 0.0416 | 0.019 | 0.0058 | 0.0006 | 0.0001 | 0.047 | 0.0122 | 0.0042 | 1210 | 1185.834 | 1134.016 | 1138.289 | 1141.532 | 1089.471 | 7.516024 | 63.04181 | 40 | 23 | 19 | 55 | 18 | 19 | 52 | 1352 | 30 | 2222
3.186 | 1.7914 | 0.6916 | 0.0279 | 0.1161 | 0.0861 | 0.0984 | 0.0042 | 0.0475 | 0.021 | 0.0056 | 0.0007 | 0.0001 | 0.0477 | 0.0124 | 0.004 | 1205.323 | 1179.89 | 1128.065 | 1132.051 | 1135.249 | 1085.214 | 7.183245 | 64.32293 | 39 | 32 | 22 | 62 | 20 | 18 | 54 | 1350 | 30 | 2222
3.0625 | 1.7698 | 0.6558 | 0.0242 | 0.1149 | 0.0833 | 0.0957 | 0.0031 | 0.0798 | 0.0239 | 0.0022 | 0.0006 | 0.0001 | 0.0452 | 0.0121 | 0.0024 | 1208.643 | 1177.546 | 1130.07 | 1134.012 | 1136.771 | 1083.512 | 6.701152 | 62.79298 | 38 | 25 | 20 | 44 | 16 | 15 | 51 | 1345 | 30 | 2192
3.0626 | 1.7804 | 0.6625 | 0.0256 | 0.1154 | 0.0853 | 0.0995 | 0.0036 | 0.0812 | 0.0231 | 0.0013 | 0.0007 | 0.0001 | 0.0467 | 0.0123 | 0.0025 | 1210.517 | 1180.196 | 1131.702 | 1135.211 | 1139.85 | 1087.697 | 8.147925 | 64.17153 | 28 | 32 | 19 | 45 | 16 | 25 | 40 | 1353 | 30 | 2200
3.0021 | 1.7593 | 0.6313 | 0.0246 | 0.1139 | 0.0803 | 0.0956 | 0.0033 | 0.0782 | 0.0222 | 0.0016 | 0.0006 | 0.0001 | 0.0446 | 0.0118 | 0.0024 | 1211.951 | 1181.217 | 1126.641 | 1131.296 | 1132.912 | 1073.493 | 6.270909 | 61.61394 | 31 | 42 | 19 | 45 | 18 | 9 | 48 | 1350 | 30 | 2204
3.0128 | 1.7799 | 0.6407 | 0.0239 | 0.1165 | 0.0796 | 0.0932 | 0.0033 | 0.077 | 0.0233 | 0.0029 | 0.0007 | 0.0001 | 0.0434 | 0.0119 | 0.0024 | 1212.027 | 1187.656 | 1127.137 | 1131.456 | 1134.341 | 1086.599 | 7.203302 | 67.6801 | 37 | 26 | 18 | 62 | 19 | 17 | 49 | 1342 | 30 | 2218
3.0196 | 1.7708 | 0.6342 | 0.0244 | 0.1148 | 0.0784 | 0.0923 | 0.0032 | 0.0784 | 0.0224 | 0.003 | 0.0004 | 0.0001 | 0.0439 | 0.0116 | 0.0024 | 1215.178 | 1184.121 | 1125.716 | 1128.775 | 1131.32 | 1079.717 | 5.603352 | 66.04229 | 33 | 46 | 22 | 53 | 16 | 15 | 48 | 1350 | 30 | 2210
3.0487 | 1.7635 | 0.6271 | 0.025 | 0.1166 | 0.0795 | 0.0922 | 0.0032 | 0.0783 | 0.0215 | 0.0023 | 0.0006 | 0.0001 | 0.0443 | 0.0117 | 0.0023 | 1215.85 | 1189.47 | 1126.119 | 1129.191 | 1131.711 | 1084.607 | 5.59206 | 68.3701 | 37 | 35 | 23 | 64 | 18 | 18 | 49 | 1345 | 30 | 2216
3.1111 | 1.9439 | 0.6073 | 0.026 | 0.1136 | 0.0772 | 0.0938 | 0.0036 | 0.0978 | 0.0251 | 0.0023 | 0.0008 | 0.0001 | 0.0454 | 0.0124 | 0.0023 | 1201.842 | 1178.416 | 1134.115 | 1137.111 | 1139.225 | 1086.953 | 5.110528 | 58.94985 | 43 | 28 | 20 | 53 | 19 | 18 | 58 | 1352 | 30 | 2190
3.0682 | 1.9796 | 0.6131 | 0.0247 | 0.112 | 0.077 | 0.0929 | 0.0032 | 0.0947 | 0.0246 | 0.0023 | 0.0007 | 0.0001 | 0.045 | 0.0121 | 0.0022 | 1201.185 | 1173.735 | 1126.472 | 1131.093 | 1134.176 | 1083.939 | 7.704376 | 63.72348 | 39 | 30 | 24 | 53 | 19 | 17 | 53 | 1350 | 30 | 2190
3.0896 | 1.982 | 0.6264 | 0.026 | 0.1182 | 0.0769 | 0.0963 | 0.0036 | 0.0974 | 0.0245 | 0.003 | 0.0007 | 0.0001 | 0.0466 | 0.0117 | 0.0022 | 1203.543 | 1178.041 | 1128.862 | 1133.3 | 1136.509 | 1083.977 | 7.647054 | 62.45984 | 38 | 32 | 22 | 53 | 19 | 18 | 52 | 1354 | 30 | 2194
3.0881 | 2.0152 | 0.6251 | 0.0252 | 0.1168 | 0.0796 | 0.0951 | 0.0036 | 0.0973 | 0.0246 | 0.0024 | 0.0008 | 0.0001 | 0.0467 | 0.0116 | 0.0022 | 1204.131 | 1180.157 | 1130.936 | 1134.909 | 1138.297 | 1084.929 | 7.361499 | 61.40444 | 39 | 32 | 20 | 51 | 18 | 20 | 55 | 1348 | 30 | 2200
3.1504 | 2.0425 | 0.6337 | 0.0247 | 0.1203 | 0.0811 | 0.096 | 0.0036 | 0.0953 | 0.0245 | 0.0029 | 0.0008 | 0.0001 | 0.0473 | 0.011 | 0.0022 | 1200.587 | 1173.793 | 1129.931 | 1134.1 | 1136.807 | 1087.165 | 6.875863516 | 62.29428 | 42 | 30 | 24 | 54 | 22 | 18 | 55 | 1354 | 30 | 2196
3.1296 | 2.0462 | 0.6248 | 0.0247 | 0.1144 | 0.0816 | 0.0989 | 0.004 | 0.0908 | 0.0242 | 0.0022 | 0.0008 | 0.0001 | 0.0483 | 0.0112 | 0.0022 | 1202.051 | 1179.159 | 1129.9 | 1134.038 | 1137.09 | 1086.372 | 7.190575 | 62.37226 | 41 | 31 | 21 | 59 | 21 | 20 | 56 | 1351 | 30 | 2194
3.1395 | 2.0608 | 0.6336 | 0.0252 | 0.1147 | 0.0809 | 0.1009 | 0.0043 | 0.0892 | 0.0243 | 0.0024 | 0.0008 | 0.0001 | 0.0494 | 0.0112 | 0.0022 | 1199.222 | 1171.665 | 1131.129 | 1136.075 | 1139.172 | 1087.473 | 8.043398 | 60.93418 | 39 | 28 | 24 | 46 | 20 | 19 | 53 | 1344 | 30 | 2184
3.0768 | 1.9785 | 0.6433 | 0.0244 | 0.1168 | 0.0831 | 0.1033 | 0.0046 | 0.086 | 0.0224 | 0.0023 | 0.0006 | 0.0001 | 0.0505 | 0.011 | 0.0025 | 1206.539 | 1182.976 | 1130.613 | 1133.741 | 1136.251 | 1086.688 | 5.637588 | 63.35003 | 40 | 30 | 20 | 60 | 19 | 20 | 54 | 1337 | 30 | 2204
3.0436 | 1.9458 | 0.6407 | 0.0242 | 0.1161 | 0.0848 | 0.1033 | 0.0047 | 0.0876 | 0.0216 | 0.0024 | 0.0006 | 0.0001 | 0.0505 | 0.0112 | 0.0027 | 1208.632 | 1179.9 | 1130.8 | 1134.416 | 1136.395 | 1084.651 | 5.594344 | 62.77711 | 41 | 31 | 24 | 59 | 22 | 18 | 56 | 1351 | 30 | 2220
3.0479 | 1.9239 | 0.6497 | 0.0249 | 0.1186 | 0.0857 | 0.1031 | 0.0047 | 0.0887 | 0.0213 | 0.002 | 0.0007 | 0.0001 | 0.0505 | 0.011 | 0.0027 | 1211.041 | 1185.001 | 1128.495 | 1132.063 | 1134.675 | 1083.259 | 6.179891 | 64.59875 | 40 | 31 | 22 | 58 | 19 | 18 | 54 | 1343 | 30 | 2208
3.0357 | 1.9402 | 0.6432 | 0.0238 | 0.1124 | 0.0864 | 0.1014 | 0.0046 | 0.0892 | 0.0211 | 0.0019 | 0.0005 | 0.0001 | 0.05 | 0.0112 | 0.0028 | 1212.318 | 1183.431 | 1129.833 | 1133.419 | 1135.583 | 1086.485 | 5.749264 | 65.55061 | 41 | 28 | 24 | 61 | 20 | 17 | 54 | 1345 | 30 | 2210
3.0755 | 1.9054 | 0.6483 | 0.0258 | 0.124 | 0.0857 | 0.1026 | 0.0046 | 0.0904 | 0.0205 | 0.0014 | 0.0006 | 0.0001 | 0.0505 | 0.0109 | 0.0027 | 1211.376 | 1183.429 | 1130.969 | 1134.781 | 1137.933 | 1086.863 | 6.963417 | 64.5773 | 35 | 24 | 18 | 46 | 16 | 18 | 46 | 1344 | 28.75 | 2218
3.0331 | 1.9068 | 0.6573 | 0.0263 | 0.1183 | 0.0855 | 0.1036 | 0.0047 | 0.0907 | 0.0206 | 0.0015 | 0.0007 | 0.0001 | 0.0509 | 0.0111 | 0.0029 | 1212.816 | 1183.88 | 1131.61 | 1135.255 | 1138.716 | 1087.178 | 7.106595 | 64.63483 | 40 | 28 | 21 | 51 | 16 | 21 | 54 | 1346 | 30 | 2234
3.0139 | 1.8789 | 0.648 | 0.0264 | 0.1205 | 0.085 | 0.1027 | 0.0049 | 0.0913 | 0.0201 | 0.0013 | 0.0007 | 0.0001 | 0.0507 | 0.0111 | 0.0029 | 1212.853 | 1186.353 | 1129.557 | 1132.701 | 1135.507 | 1084.046 | 5.94969 | 64.66699 | 40 | 27 | 19 | 55 | 17 | 18 | 54 | 1352 | 30 | 2224
3.0882 | 1.8926 | 0.6233 | 0.0235 | 0.1191 | 0.0826 | 0.0897 | 0.0025 | 0.0949 | 0.0243 | 0.0029 | 0.0004 | 0.0001 | 0.0432 | 0.0101 | 0.0027 | 1210.847 | 1176.728 | 1123.984 | 1128.828 | 1131.096 | 1071.87 | 7.111602 | 62.50172 | 28 | 49 | 24 | 46 | 17 | 13 | 48 | 1348 | 30 | 2202
3.0436 | 1.8837 | 0.6072 | 0.0274 | 0.1217 | 0.0814 | 0.094 | 0.0033 | 0.1019 | 0.023 | 0.0021 | 0.0006 | 0.0001 | 0.0448 | 0.0103 | 0.0028 | 1210.002 | 1177.29 | 1125.421 | 1129.586 | 1132.716 | 1082.845 | 7.294129 | 66.51648 | 34 | 39 | 26 | 55 | 18 | 17 | 48 | 1356 | 30 | 2204
3.0428 | 1.876 | 0.6057 | 0.028 | 0.1204 | 0.0799 | 0.0933 | 0.0034 | 0.1033 | 0.0227 | 0.0041 | 0.0009 | 0.0001 | 0.0446 | 0.0104 | 0.0028 | 1207.915 | 1175.68 | 1123.875 | 1128.34 | 1130.648 | 1075.697 | 6.773637 | 63.56156 | 30 | 48 | 25 | 50 | 19 | 15 | 47 | 1348 | 30 | 2210
3.0898 | 1.8744 | 0.6055 | 0.0272 | 0.1183 | 0.0772 | 0.0913 | 0.0032 | 0.1028 | 0.0221 | 0.0022 | 0.0008 | 0.0001 | 0.0444 | 0.0103 | 0.0026 | 1209.06 | 1176.474 | 1128.348 | 1132.676 | 1135.95 | 1082.081 | 7.60259 | 63.56346 | 34 | 29 | 24 | 45 | 17 | 18 | 47 | 1353 | 30 | 2216
3.0994 | 1.9392 | 0.622 | 0.0277 | 0.1232 | 0.076 | 0.0898 | 0.0032 | 0.1027 | 0.0229 | 0.0031 | 0.0008 | 0.0001 | 0.044 | 0.0108 | 0.0027 | 1205.742 | 1175.31 | 1128.8 | 1133.767 | 1137.308 | 1082.687 | 8.508386 | 62.5268 | 34 | 34 | 25 | 43 | 17 | 18 | 49 | 1352 | 30 | 2210
3.1478 | 1.967 | 0.6079 | 0.0279 | 0.1224 | 0.0748 | 0.0885 | 0.0031 | 0.0992 | 0.0218 | 0.0037 | 0.0009 | 0.0001 | 0.0439 | 0.0108 | 0.0026 | 1205.087 | 1179.803 | 1128.973 | 1132.723 | 1135.013 | 1083.616 | 6.040464 | 62.66038 | 39 | 29 | 19 | 59 | 20 | 18 | 53 | 1371 | 30 | 2204
3.0693 | 1.9776 | 0.6045 | 0.0276 | 0.1223 | 0.0746 | 0.0893 | 0.003 | 0.0925 | 0.0215 | 0.0038 | 0.0008 | 0.0001 | 0.0438 | 0.0106 | 0.0026 | 1207.401 | 1179.736 | 1127.164 | 1131.551 | 1135.172 | 1082.915 | 8.007319 | 64.45433 | 35 | 32 | 22 | 51 | 16 | 18 | 49 | 1362 | 30 | 2198
3.0989 | 1.9456 | 0.5875 | 0.0282 | 0.1062 | 0.0732 | 0.0916 | 0.0031 | 0.088 | 0.0199 | 0.0034 | 0.0008 | 0.0001 | 0.0441 | 0.0103 | 0.0024 | 1209.232 | 1179.083 | 1126.551 | 1131.025 | 1134.372 | 1085.893 | 7.820257 | 67.03496 | 38 | 30 | 25 | 58 | 19 | 18 | 51 | 1352 | 30 | 2212
3.069 | 1.8685 | 0.6022 | 0.0277 | 0.118 | 0.073 | 0.0866 | 0.0034 | 0.0949 | 0.0219 | 0.0036 | 0.0008 | 0.0001 | 0.0424 | 0.0106 | 0.0025 | 1206.445 | 1180.845 | 1127.636 | 1132.492 | 1135.831 | 1084.37 | 8.195272 | 64.55785 | 37 | 27 | 21 | 56 | 19 | 18 | 51 | 1353 | 30 | 2210
3.118 | 1.6948 | 0.5722 | 0.0274 | 0.1202 | 0.0696 | 0.0842 | 0.0031 | 0.0986 | 0.0209 | 0.0024 | 0.0009 | 0.0001 | 0.0411 | 0.01 | 0.0022 | 1209.579 | 1181.715 | 1129.827 | 1133.622 | 1136.019 | 1087.91 | 6.192285 | 65.54801 | 41 | 26 | 27 | 68 | 22 | 19 | 54 | 1351 | 29.75 | 2202
3.0994 | 1.7488 | 0.5801 | 0.0273 | 0.1232 | 0.0707 | 0.0843 | 0.003 | 0.0953 | 0.0209 | 0.0026 | 0.0007 | 0.0001 | 0.0418 | 0.0101 | 0.0023 | 1206.921 | 1181.207 | 1128.843 | 1132.363 | 1135.601 | 1088.15 | 6.758951 | 65.73874 | 43 | 27 | 24 | 64 | 18 | 20 | 55 | 1355 | 29.75 | 2230
3.0686 | 1.7465 | 0.5797 | 0.0253 | 0.1156 | 0.0703 | 0.0863 | 0.0029 | 0.0885 | 0.0198 | 0.0025 | 0.0005 | 0.0001 | 0.0428 | 0.0097 | 0.0021 | 1208.805 | 1181.221 | 1128.829 | 1133.048 | 1135.327 | 1086.504 | 6.497836 | 65.39255 | 39 | 29 | 24 | 61 | 19 | 17 | 52 | 1345 | 29.75 | 2218
3.0779 | 1.7968 | 0.6233 | 0.0269 | 0.1225 | 0.0722 | 0.0913 | 0.0025 | 0.0919 | 0.02 | 0.0022 | 0.0007 | 0.0001 | 0.0443 | 0.01 | 0.0023 | 1204.822 | 1175.421 | 1131.601 | 1135.131 | 1138.678 | 1086.319 | 7.077194 | 61.78864 | 40 | 26 | 23 | 46 | 14 | 21 | 53 | 1343 | 29.75 | 2216
3.0996 | 1.9728 | 0.6111 | 0.029 | 0.1227 | 0.0776 | 0.0928 | 0.0035 | 0.0932 | 0.0242 | 0.0025 | 0.0008 | 0.0001 | 0.0439 | 0.0107 | 0.0026 | 1201.973 | 1179.278 | 1130.305 | 1134.484 | 1136.741 | 1083.873 | 6.435932 | 60.68389 | 39 | 31 | 19 | 57 | 22 | 17 | 54 | 1360 | 30 | 2200
3.0663 | 1.9955 | 0.6106 | 0.0283 | 0.1208 | 0.0745 | 0.0934 | 0.0031 | 0.093 | 0.0227 | 0.0022 | 0.0005 | 0.0001 | 0.0446 | 0.0103 | 0.0027 | 1208.771 | 1179.828 | 1127.953 | 1132.673 | 1136.156 | 1085.208 | 8.202912 | 65.40644 | 35 | 30 | 21 | 49 | 18 | 17 | 49 | 1341 | 30 | 2200
3.0193 | 1.9446 | 0.6234 | 0.028 | 0.1213 | 0.0749 | 0.0943 | 0.0032 | 0.0917 | 0.0238 | 0.0025 | 0.0006 | 0.0001 | 0.045 | 0.0103 | 0.0027 | 1207.55 | 1180.444 | 1129.413 | 1133.267 | 1135.843 | 1084.213 | 6.429919 | 63.35234 | 40 | 28 | 19 | 53 | 19 | 18 | 54 | 1352 | 30 | 2210
3.1075 | 1.9687 | 0.6061 | 0.0278 | 0.1199 | 0.0744 | 0.0962 | 0.0035 | 0.0918 | 0.0234 | 0.0016 | 0.0007 | 0.0001 | 0.0453 | 0.0104 | 0.0027 | 1205.738 | 1177.209 | 1128.726 | 1132.346 | 1135.284 | 1082.906 | 6.55851 | 62.6972 | 38 | 38 | 22 | 50 | 18 | 19 | 54 | 1350 | 30 | 2210
3.1334 | 1.9385 | 0.6105 | 0.0278 | 0.1236 | 0.0739 | 0.0945 | 0.0032 | 0.0947 | 0.0231 | 0.0017 | 0.0006 | 0.0001 | 0.0456 | 0.01 | 0.0028 | 1215.892 | 1178.464 | 1126.882 | 1131.062 | 1135.413 | 1080.995 | 8.531295 | 65.98376 | 26 | 51 | 23 | 45 | 15 | 24 | 42 | 1344 | 30 | 2198
3.0314 | 1.943 | 0.6247 | 0.0279 | 0.1177 | 0.076 | 0.0939 | 0.0034 | 0.0959 | 0.024 | 0.0021 | 0.0007 | 0.0001 | 0.0458 | 0.0103 | 0.0029 | 1209.44 | 1186.047 | 1131.951 | 1135.198 | 1137.631 | 1086.922 | 5.680784 | 63.2473 | 44 | 32 | 21 | 67 | 20 | 18 | 59 | 1341 | 30 | 2218
3.0574 | 1.9169 | 0.6254 | 0.0293 | 0.1162 | 0.0793 | 0.0969 | 0.0037 | 0.0962 | 0.028 | 0.0031 | 0.0009 | 0.0001 | 0.046 | 0.0105 | 0.0029 | 1209.129 | 1177.101 | 1127.044 | 1135.299 | 1137.348 | 1083.453 | 10.30383 | 65.31466 | 35 | 37 | 22 | 47 | 23 | 8 | 51 | 1345 | 30 | 2222
3.0142 | 1.9196 | 0.6178 | 0.0272 | 0.1181 | 0.0838 | 0.0936 | 0.0032 | 0.0965 | 0.0236 | 0.002 | 0.0007 | 0.0001 | 0.0444 | 0.0105 | 0.0029 | 1210.401 | 1182.155 | 1125.702 | 1130.032 | 1134.831 | 1079.666 | 9.129243 | 64.78662 | 31 | 41 | 21 | 51 | 15 | 20 | 47 | 1370 | 30 | 2216
3.0635 | 1.8736 | 0.5936 | 0.0283 | 0.1185 | 0.0729 | 0.0905 | 0.0034 | 0.1008 | 0.0217 | 0.002 | 0.0009 | 0.0001 | 0.0441 | 0.0102 | 0.0027 | 1209.601 | 1181.834 | 1129.206 | 1133.528 | 1136.633 | 1084.98 | 7.426847 | 64.51179 | 36 | 26 | 19 | 49 | 15 | 18 | 48 | 1355 | 30 | 2218
3.1752 | 1.8814 | 0.5646 | 0.0285 | 0.1183 | 0.068 | 0.0776 | 0.0023 | 0.0939 | 0.0233 | 0.005 | 0.0011 | 0.0001 | 0.0379 | 0.0104 | 0.0024 | 1199.162 | 1170.441 | 1128.195 | 1133.097 | 1136.086 | 1082.239 | 7.891222 | 60.69541 | 39 | 28 | 25 | 50 | 20 | 19 | 54 | 1352 | 30 | 2206
3.1871 | 1.8563 | 0.541 | 0.0309 | 0.1205 | 0.0652 | 0.0773 | 0.0026 | 0.0977 | 0.0221 | 0.0026 | 0.001 | 0.0001 | 0.0382 | 0.0099 | 0.0023 | 1197.554 | 1168.404 | 1126.507 | 1130.857 | 1134.257 | 1083.176 | 7.750031 | 62.11645 | 38 | 28 | 26 | 51 | 19 | 19 | 52 | 1346 | 30 | 2206
3.1362 | 1.9267 | 0.5415 | 0.03 | 0.1215 | 0.0662 | 0.0789 | 0.0029 | 0.0983 | 0.022 | 0.0031 | 0.0011 | 0.0001 | 0.0388 | 0.0102 | 0.0023 | 1200.883 | 1171.505 | 1125.633 | 1130.599 | 1134.859 | 1083.687 | 9.225977 | 64.20857 | 37 | 35 | 26 | 52 | 18 | 21 | 52 | 1349 | 30 | 2198
3.1567 | 1.9062 | 0.5456 | 0.0299 | 0.1289 | 0.0678 | 0.0819 | 0.0029 | 0.0987 | 0.0222 | 0.0028 | 0.0011 | 0.0001 | 0.0398 | 0.0102 | 0.0022 | 1202.763 | 1175.47 | 1130.256 | 1133.285 | 1136.525 | 1084.505 | 6.269484 | 61.31317 | 37 | 30 | 22 | 53 | 16 | 21 | 51 | 1346 | 30 | 2190
3.1574 | 1.9014 | 0.5389 | 0.0285 | 0.1226 | 0.0717 | 0.0819 | 0.0027 | 0.0998 | 0.0225 | 0.0023 | 0.0008 | 0.0001 | 0.0392 | 0.0102 | 0.0022 | 1203.521 | 1177.008 | 1128.26 | 1132.679 | 1135.421 | 1084.491 | 7.161538 | 63.22857 | 39 | 28 | 23 | 58 | 21 | 19 | 52 | 1350 | 30 | 2208
3.0813 | 1.9628 | 0.5679 | 0.0288 | 0.1212 | 0.0693 | 0.0822 | 0.0025 | 0.1003 | 0.026 | 0.0028 | 0.001 | 0.0001 | 0.0407 | 0.0105 | 0.0021 | 1201.724 | 1172.473 | 1128.757 | 1133.135 | 1136.757 | 1081.834 | 7.999581 | 60.86156 | 35 | 32 | 23 | 41 | 15 | 18 | 50 | 1349 | 30 | 2202
3.0988 | 1.868 | 0.5572 | 0.0297 | 0.1182 | 0.0705 | 0.0825 | 0.0034 | 0.0999 | 0.0247 | 0.0023 | 0.0009 | 0.0001 | 0.0412 | 0.0101 | 0.0023 | 1204.987 | 1178.872 | 1128.513 | 1132.413 | 1135.308 | 1083.762 | 6.794364 | 63.08435 | 39 | 27 | 22 | 55 | 19 | 17 | 52 | 1348 | 30 | 2192
3.066 | 1.8884 | 0.5814 | 0.0311 | 0.1201 | 0.0729 | 0.0796 | 0.0031 | 0.0982 | 0.0236 | 0.0035 | 0.0011 | 0.0001 | 0.0403 | 0.0106 | 0.0026 | 1209.514 | 1180.052 | 1125.043 | 1129.009 | 1131.864 | 1082.351 | 6.82041 | 66.42708 | 36 | 29 | 25 | 59 | 18 | 18 | 48 | 1350 | 30 | 2210
3.0789 | 1.8116 | 0.5876 | 0.0275 | 0.1228 | 0.0724 | 0.0861 | 0.003 | 0.092 | 0.0214 | 0.0034 | 0.0007 | 0.0001 | 0.0426 | 0.0102 | 0.0024 | 1207.095 | 1181.909 | 1128.369 | 1133.205 | 1136.438 | 1086.921 | 8.069097 | 65.51019 | 37 | 30 | 21 | 59 | 21 | 16 | 51 | 1353 | 30 | 2200
3.1744 | 1.8002 | 0.5931 | 0.0268 | 0.1188 | 0.0722 | 0.09 | 0.0029 | 0.0914 | 0.0214 | 0.0021 | 0.0008 | 0.0001 | 0.043 | 0.0103 | 0.0024 | 1207.924 | 1182.326 | 1132.537 | 1136.674 | 1139.637 | 1091.38 | 7.100689 | 64.68562 | 43 | 25 | 25 | 59 | 21 | 20 | 55 | 1353 | 30 | 2214
3.1627 | 1.8034 | 0.5903 | 0.0279 | 0.1172 | 0.0718 | 0.0862 | 0.0026 | 0.0921 | 0.023 | 0.0021 | 0.0009 | 0.0001 | 0.0415 | 0.0103 | 0.0024 | 1201.99 | 1176.801 | 1133.793 | 1137.695 | 1140.642 | 1089.925 | 6.848946 | 60.85498 | 40 | 26 | 18 | 45 | 19 | 20 | 52 | 1354 | 30 | 2218
3.1564 | 1.8006 | 0.5852 | 0.0282 | 0.1185 | 0.072 | 0.0887 | 0.0029 | 0.0924 | 0.0218 | 0.0025 | 0.0011 | 0.0001 | 0.0424 | 0.0102 | 0.0024 | 1200.772 | 1177.047 | 1129.479 | 1132.485 | 1135.968 | 1086.2 | 6.488775 | 62.22562 | 43 | 32 | 19 | 55 | 18 | 24 | 57 | 1352 | 30 | 2206
3.1452 | 1.7907 | 0.5446 | 0.029 | 0.1189 | 0.0697 | 0.0824 | 0.0027 | 0.0945 | 0.0209 | 0.0032 | 0.001 | 0.0001 | 0.0393 | 0.01 | 0.0023 | 1204.362 | 1181.483 | 1131.369 | 1134.815 | 1136.673 | 1086.209 | 5.304234 | 61.77826 | 40 | 26 | 16 | 55 | 21 | 16 | 52 | 1355 | 30 | 2214
3.1306 | 1.8266 | 0.5333 | 0.0299 | 0.1214 | 0.072 | 0.0811 | 0.0027 | 0.1008 | 0.0211 | 0.0018 | 0.0011 | 0.0001 | 0.0387 | 0.0098 | 0.0022 | 1203.874 | 1170.41 | 1130.502 | 1135.333 | 1135.486 | 1081.831 | 4.984197 | 60.12037 | 39 | 26 | 24 | 47 | 29 | 9 | 53 | 1351 | 30 | 2214
3.1012 | 1.8976 | 0.5659 | 0.0304 | 0.1257 | 0.0689 | 0.0818 | 0.0027 | 0.0982 | 0.0225 | 0.0026 | 0.0012 | 0.0001 | 0.0396 | 0.0102 | 0.0023 | 1204.057 | 1180.427 | 1127.099 | 1131.728 | 1135.626 | 1086.682 | 8.52673 | 65.56545 | 38 | 29 | 20 | 61 | 21 | 21 | 51 | 1355 | 30 | 2214
3.1218 | 1.9391 | 0.5513 | 0.0298 | 0.1247 | 0.0674 | 0.0838 | 0.0027 | 0.0954 | 0.0231 | 0.0028 | 0.001 | 0.0001 | 0.0401 | 0.0101 | 0.0022 | 1203.512 | 1177.769 | 1127.395 | 1131.892 | 1135.324 | 1085.134 | 7.928844 | 64.2994 | 38 | 28 | 20 | 55 | 19 | 19 | 51 | 1357 | 30 | 2224
3.0925 | 1.9111 | 0.5464 | 0.0278 | 0.1198 | 0.0676 | 0.0828 | 0.0027 | 0.0952 | 0.0236 | 0.0027 | 0.0009 | 0.0001 | 0.0402 | 0.0102 | 0.0022 | 1204.385 | 1175.399 | 1132.41 | 1135.535 | 1138.82 | 1085.865 | 6.410455 | 60.72821 | 42 | 27 | 23 | 49 | 16 | 22 | 56 | 1354 | 30 | 2226
3.0933 | 1.8724 | 0.5457 | 0.0302 | 0.1243 | 0.0678 | 0.0835 | 0.003 | 0.0971 | 0.0228 | 0.0023 | 0.0011 | 0.0001 | 0.0402 | 0.0102 | 0.0022 | 1203.906 | 1174.971 | 1127.049 | 1131.364 | 1133.506 | 1082.823 | 6.457027 | 63.4744 | 39 | 29 | 21 | 51 | 21 | 15 | 53 | 1352 | 30 | 2206
3.1239 | 1.8785 | 0.5407 | 0.0307 | 0.1179 | 0.0692 | 0.0847 | 0.0033 | 0.0986 | 0.0221 | 0.0028 | 0.0012 | 0.0001 | 0.0406 | 0.0103 | 0.0024 | 1207.492 | 1178.525 | 1127.222 | 1131.789 | 1134.679 | 1084.955 | 7.456881 | 65.50666 | 38 | 26 | 23 | 56 | 20 | 16 | 51 | 1352 | 30 | 2214
3.1007 | 1.7924 | 0.5996 | 0.033 | 0.1294 | 0.0776 | 0.087 | 0.0032 | 0.0815 | 0.0209 | 0.0038 | 0.0009 | 0.0001 | 0.0447 | 0.0103 | 0.0021 | 1202.663 | 1176.665 | 1126.717 | 1130.229 | 1134.003 | 1083.173 | 7.285461 | 63.55843 | 38 | 32 | 24 | 59 | 17 | 23 | 52 | 1360 | 30 | 2216
3.1207 | 1.7777 | 0.594 | 0.0345 | 0.122 | 0.0758 | 0.0896 | 0.0033 | 0.0854 | 0.0205 | 0.004 | 0.0009 | 0.0001 | 0.0452 | 0.0102 | 0.0021 | 1201.333 | 1174.893 | 1127.711 | 1131.749 | 1135.133 | 1087.802 | 7.421549 | 64.84704 | 41 | 36 | 24 | 60 | 21 | 16 | 55 | 1355 | 30 | 2212
3.1826 | 1.8336 | 0.5886 | 0.032 | 0.1259 | 0.0759 | 0.0878 | 0.0031 | 0.0843 | 0.0205 | 0.0044 | 0.0008 | 0.0001 | 0.0438 | 0.0101 | 0.0021 | 1216.901 | 1198.152 | 1126.015 | 1130.602 | 1132.238 | 1083.427 | 6.223196 | 68.09275 | 37 | 28 | 6 | 76 | 22 | 17 | 51 | 1362 | 30 | 2220
3.1715 | 1.8079 | 0.5942 | 0.032 | 0.1261 | 0.0753 | 0.0884 | 0.003 | 0.0858 | 0.0203 | 0.0027 | 0.0007 | 0.0001 | 0.0442 | 0.0101 | 0.0021 | 1204.585 | 1175.365 | 1125.8 | 1130.545 | 1133.445 | 1079.79 | 7.645702 | 63.13166 | 27 | 35 | 22 | 46 | 17 | 17 | 41 | 1356 | 27.3 | 2224
3.1396 | 1.786 | 0.594 | 0.0329 | 0.1285 | 0.0752 | 0.0895 | 0.0031 | 0.088 | 0.0201 | 0.0039 | 0.0008 | 0.0001 | 0.0448 | 0.0101 | 0.0022 | 1205.011 | 1176.749 | 1127.073 | 1131.047 | 1134.836 | 1087.312 | 7.763708 | 66.21849 | 40 | 34 | 23 | 57 | 20 | 18 | 53 | 1360 | 32.5 | 2206
3.1765 | 1.7559 | 0.5883 | 0.0336 | 0.1253 | 0.0739 | 0.0889 | 0.0028 | 0.0851 | 0.0195 | 0.0021 | 0.0006 | 0.0001 | 0.0445 | 0.0098 | 0.0021 | 1204.444 | 1183.104 | 1129.566 | 1132.889 | 1135.818 | 1087.55 | 6.252516 | 64.05638 | 41 | 28 | 19 | 63 | 19 | 20 | 53 | 1352 | 32.5 | 2216
3.178 | 1.7937 | 0.6251 | 0.0325 | 0.1266 | 0.0773 | 0.0854 | 0.0027 | 0.0862 | 0.0215 | 0.0027 | 0.0008 | 0.0001 | 0.0436 | 0.0101 | 0.0021 | 1204.247 | 1176.642 | 1130.059 | 1134.045 | 1135.911 | 1084.98 | 5.851932 | 62.20323 | 41 | 26 | 24 | 59 | 22 | 17 | 54 | 1350 | 32.5 | 2212
3.2045 | 1.8209 | 0.5772 | 0.0319 | 0.1373 | 0.0719 | 0.0846 | 0.0028 | 0.0907 | 0.0205 | 0.0023 | 0.0009 | 0.0001 | 0.0427 | 0.0096 | 0.002 | 1205.452 | 1177.228 | 1128.231 | 1133.183 | 1137.42 | 1087.466 | 9.189377 | 65.44977 | 31 | 36 | 23 | 52 | 18 | 23 | 45 | 1360 | 32.5 | 2208
3.0876 | 1.7885 | 0.5956 | 0.0338 | 0.1258 | 0.0751 | 0.0878 | 0.0034 | 0.0926 | 0.0208 | 0.0029 | 0.001 | 0.0001 | 0.0445 | 0.0101 | 0.0021 | 1204.999 | 1176.334 | 1125.774 | 1129.956 | 1133.85 | 1085.011 | 8.075691 | 66.02779 | 34 | 30 | 21 | 53 | 17 | 21 | 47 | 1355 | 32.5 | 2220
3.0546 | 1.8001 | 0.6082 | 0.0333 | 0.1268 | 0.0749 | 0.0873 | 0.0032 | 0.0905 | 0.0219 | 0.0027 | 0.001 | 0.0001 | 0.0446 | 0.0101 | 0.0022 | 1206.044 | 1177.687 | 1125.587 | 1131.265 | 1133.69 | 1082.532 | 8.103512 | 65.14121 | 36 | 32 | 22 | 54 | 20 | 15 | 49 | 1370 | 32.5 | 2220
3.129 | 1.8998 | 0.634 | 0.0302 | 0.1218 | 0.0734 | 0.0845 | 0.0027 | 0.0905 | 0.023 | 0.0039 | 0.0008 | 0.0001 | 0.0435 | 0.0105 | 0.0023 | 1204.651 | 1184.306 | 1127.797 | 1131.936 | 1135.045 | 1087.291 | 7.247856 | 65.48587 | 40 | 29 | 18 | 63 | 19 | 20 | 52 | 1368 | 32.5 | 2228
3.1034 | 1.8539 | 0.6272 | 0.0324 | 0.1276 | 0.0741 | 0.0879 | 0.0032 | 0.0898 | 0.0238 | 0.0048 | 0.0009 | 0.0001 | 0.0451 | 0.0106 | 0.0023 | 1204 | 1172.814 | 1128.316 | 1134.399 | 1138.195 | 1083.95 | 9.87907 | 63.04387 | 27 | 30 | 21 | 38 | 19 | 16 | 40 | 1367 | 32.5 | 2212
3.1798 | 1.8627 | 0.6161 | 0.0324 | 0.1225 | 0.0753 | 0.0906 | 0.0031 | 0.088 | 0.0228 | 0.0031 | 0.0007 | 0.0001 | 0.0447 | 0.0104 | 0.0022 | 1201.009 | 1172.317 | 1127.959 | 1132.854 | 1135.78 | 1084.179 | 7.820673 | 62.52673 | 39 | 35 | 25 | 54 | 21 | 18 | 53 | 1370 | 32.5 | 2224
3.1353 | 1.9203 | 0.6601 | 0.0317 | 0.1303 | 0.0783 | 0.0919 | 0.0034 | 0.0788 | 0.0223 | 0.0051 | 0.001 | 0.0001 | 0.0468 | 0.011 | 0.0023 | 1201.974 | 1174.42 | 1128.32 | 1132.777 | 1136.317 | 1082.134 | 7.997429 | 61.46024 | 37 | 38 | 24 | 49 | 17 | 19 | 53 | 1370 | 32.5 | 2214
3.1377 | 1.8835 | 0.6318 | 0.0342 | 0.1266 | 0.0798 | 0.094 | 0.0037 | 0.0822 | 0.0207 | 0.0045 | 0.0009 | 0.0001 | 0.0473 | 0.011 | 0.0023 | 1204.738 | 1181.453 | 1126.73 | 1131.017 | 1134.124 | 1084.176 | 7.393791 | 64.70387 | 38 | 33 | 23 | 66 | 20 | 19 | 53 | 1384 | 30 | 2194
3.094 | 1.8714 | 0.6429 | 0.0345 | 0.1251 | 0.0806 | 0.0953 | 0.0033 | 0.0767 | 0.0202 | 0.0048 | 0.001 | 0.0001 | 0.0476 | 0.0111 | 0.0023 | 1203.138 | 1178.353 | 1128.995 | 1133.384 | 1136.906 | 1087.209 | 7.911807 | 63.956 | 42 | 35 | 27 | 67 | 21 | 24 | 56 | 1415 | 30 | 2212
3.1863 | 1.8399 | 0.5692 | 0.0313 | 0.1275 | 0.0767 | 0.0939 | 0.0039 | 0.086 | 0.0188 | 0.0033 | 0.0009 | 0.0001 | 0.0462 | 0.0085 | 0.0021 | 1204.206 | 1175.029 | 1134.828 | 1138.112 | 1140.489 | 1089.012 | 5.661536 | 60.2272 | 45 | 24 | 24 | 51 | 18 | 19 | 58 | 1361 | 30 | 2188
3.0926 | 1.8089 | 0.6113 | 0.0309 | 0.124 | 0.0811 | 0.093 | 0.0035 | 0.0875 | 0.0189 | 0.0033 | 0.0009 | 0.0001 | 0.0472 | 0.009 | 0.0022 | 1206.435 | 1176.09 | 1130.079 | 1134.29 | 1137.686 | 1086.941 | 7.606666 | 63.89938 | 38 | 26 | 23 | 50 | 18 | 22 | 51 | 1359 | 30 | 2192
3.061 | 1.8166 | 0.6248 | 0.032 | 0.1247 | 0.0804 | 0.0913 | 0.0033 | 0.087 | 0.0191 | 0.0028 | 0.0009 | 0.0001 | 0.0462 | 0.0091 | 0.0022 | 1207.662 | 1180.636 | 1128.758 | 1132.846 | 1135.679 | 1085.854 | 6.920121 | 64.77713 | 40 | 27 | 21 | 55 | 20 | 19 | 53 | 1358 | 30 | 2206
3.0653 | 1.8497 | 0.6069 | 0.0322 | 0.1248 | 0.0812 | 0.091 | 0.0036 | 0.0885 | 0.0191 | 0.0032 | 0.0009 | 0.0001 | 0.0461 | 0.0093 | 0.0022 | 1204.338 | 1177.162 | 1126.958 | 1131.027 | 1136.685 | 1084.414 | 9.727822 | 64.52469 | 33 | 31 | 22 | 52 | 18 | 24 | 46 | 1364 | 30 | 2215
3.0584 | 1.8278 | 0.5927 | 0.033 | 0.125 | 0.0811 | 0.0901 | 0.0037 | 0.0896 | 0.0191 | 0.0032 | 0.0009 | 0.0001 | 0.046 | 0.0092 | 0.0022 | 1203.998 | 1176.295 | 1124.496 | 1129.311 | 1131.815 | 1081.049 | 7.319018 | 64.66207 | 36 | 30 | 20 | 53 | 18 | 16 | 49 | 1358 | 30 | 2214
3.0657 | 1.8281 | 0.5801 | 0.0335 | 0.1264 | 0.079 | 0.0941 | 0.0042 | 0.0899 | 0.0191 | 0.0056 | 0.001 | 0.0001 | 0.0471 | 0.0091 | 0.0022 | 1206.942 | 1174.742 | 1134.012 | 1138.397 | 1140.856 | 1087.384 | 6.843601 | 60.9998 | 38 | 29 | 24 | 41 | 18 | 16 | 51 | 1357 | 30 | 2216
3.0418 | 1.8132 | 0.5918 | 0.0323 | 0.1287 | 0.0803 | 0.0958 | 0.0042 | 0.0896 | 0.0192 | 0.0042 | 0.0009 | 0.0001 | 0.0468 | 0.0093 | 0.0021 | 1205.188 | 1175.688 | 1129.483 | 1134.914 | 1138.889 | 1087.514 | 9.406282 | 64.33419 | 36 | 27 | 25 | 47 | 18 | 20 | 49 | 1361 | 30 | 2200
3.0913 | 1.8594 | 0.6035 | 0.032 | 0.1221 | 0.0796 | 0.0933 | 0.004 | 0.0913 | 0.0188 | 0.0032 | 0.0009 | 0.0001 | 0.0472 | 0.0093 | 0.0021 | 1206.954 | 1178.031 | 1125.944 | 1130.966 | 1134.912 | 1088.114 | 8.967837 | 68.16694 | 32 | 31 | 28 | 65 | 22 | 30 | 42 | 1358 | 30 | 2210
3.1072 | 1.8767 | 0.6095 | 0.0329 | 0.1249 | 0.0801 | 0.0939 | 0.004 | 0.09 | 0.0192 | 0.0033 | 0.0012 | 0.0001 | 0.0478 | 0.0095 | 0.0021 | 1206.113 | 1181.154 | 1129.995 | 1135.068 | 1138.988 | 1085.269 | 8.992841 | 62.98818 | 41 | 34 | 25 | 59 | 19 | 20 | 58 | 1359 | 30 | 2214
3.0776 | 1.8729 | 0.5947 | 0.0321 | 0.1283 | 0.0786 | 0.0911 | 0.0038 | 0.0889 | 0.0194 | 0.004 | 0.0009 | 0.0001 | 0.0466 | 0.0095 | 0.002 | 1206.801 | 1176.205 | 1129.774 | 1134.191 | 1138.041 | 1086.919 | 8.266474 | 64.25211 | 36 | 26 | 24 | 48 | 17 | 19 | 49 | 1356 | 30 | 2214
3.0758 | 1.8669 | 0.5876 | 0.0322 | 0.1278 | 0.0789 | 0.0945 | 0.0041 | 0.0909 | 0.0183 | 0.0032 | 0.0009 | 0.0001 | 0.0475 | 0.0096 | 0.002 | 1210.895 | 1180.605 | 1128.501 | 1133.366 | 1136.98 | 1082.075 | 8.478143 | 63.96032 | 35 | 34 | 25 | 51 | 17 | 18 | 51 | 1359 | 30 | 2226
3.0655 | 1.998 | 0.6316 | 0.0326 | 0.125 | 0.0837 | 0.1017 | 0.0036 | 0.0804 | 0.0189 | 0.0039 | 0.0008 | 0.0001 | 0.05 | 0.01 | 0.0022 | 1200.883 | 1175.383 | 1130.672 | 1135.85 | 1138.188 | 1084.956 | 7.516668 | 60.56516 | 40 | 30 | 20 | 48 | 21 | 15 | 55 | 1340 | 30 | 2198
3.0773 | 2.0201 | 0.6198 | 0.0331 | 0.1226 | 0.0827 | 0.1005 | 0.0035 | 0.0831 | 0.0201 | 0.0047 | 0.0008 | 0.0001 | 0.048 | 0.01 | 0.0021 | 1200.058 | 1173.766 | 1130.547 | 1134.568 | 1137.936 | 1086.616 | 7.389276 | 61.27487 | 39 | 29 | 21 | 45 | 18 | 19 | 52 | 1354 | 30 | 2216
3.1287 | 2.0175 | 0.6194 | 0.033 | 0.1237 | 0.081 | 0.0989 | 0.0035 | 0.0834 | 0.0204 | 0.0039 | 0.0008 | 0.0001 | 0.0476 | 0.0098 | 0.002 | 1198.983 | 1171.889 | 1128.662 | 1133.102 | 1136.381 | 1083.952 | 7.718697 | 61.13205 | 41 | 33 | 25 | 51 | 19 | 20 | 56 | 1366 | 30 | 2202
3.1008 | 1.9774 | 0.6166 | 0.0319 | 0.1314 | 0.0821 | 0.096 | 0.0035 | 0.0827 | 0.0205 | 0.0032 | 0.0007 | 0.0001 | 0.0465 | 0.0099 | 0.0021 | 1199.086 | 1177.764 | 1129.336 | 1132.911 | 1135.477 | 1086.064 | 6.141655 | 61.71381 | 40 | 32 | 19 | 61 | 20 | 20 | 54 | 1370 | 30 | 2170
3.071 | 1.9442 | 0.6024 | 0.0312 | 0.1235 | 0.0786 | 0.091 | 0.003 | 0.0845 | 0.0195 | 0.0029 | 0.0007 | 0.0001 | 0.0438 | 0.0095 | 0.0023 | 1206.646 | 1183.87 | 1129.351 | 1133.484 | 1136.441 | 1085.231 | 7.090228 | 63.6621 | 47 | 36 | 25 | 68 | 22 | 20 | 63 | 1359 | 30 | 2202
3.1115 | 1.9254 | 0.6074 | 0.0319 | 0.1256 | 0.0755 | 0.099 | 0.0027 | 0.0852 | 0.0189 | 0.0025 | 0.0008 | 0.0001 | 0.0433 | 0.0092 | 0.0025 | 1202.889 | 1184.71 | 1136.827 | 1139.651 | 1142.117 | 1090.773 | 5.289749 | 58.92235 | 47 | 24 | 20 | 65 | 18 | 19 | 60 | 1345 | 30 | 2204
3.1235 | 1.9264 | 0.6085 | 0.0319 | 0.1255 | 0.0749 | 0.1032 | 0.0026 | 0.0849 | 0.0189 | 0.0039 | 0.0009 | 0.0001 | 0.0428 | 0.0091 | 0.0025 | 1199.747 | 1178.005 | 1138.288 | 1141.432 | 1144.198 | 1095.036 | 5.909949 | 58.69432 | 46 | 22 | 22 | 52 | 18 | 20 | 57 | 1340 | 30 | 2198
3.129 | 1.9134 | 0.6154 | 0.0327 | 0.1237 | 0.0752 | 0.1068 | 0.0027 | 0.0858 | 0.019 | 0.0036 | 0.0009 | 0.0001 | 0.0427 | 0.009 | 0.0026 | 1198.906 | 1172.136 | 1137.12 | 1139.925 | 1142.026 | 1090.084 | 4.905824 | 56.77716 | 39 | 22 | 22 | 43 | 16 | 17 | 51 | 1347 | 30 | 2200
3.0543 | 1.9056 | 0.5944 | 0.0325 | 0.1246 | 0.0777 | 0.094 | 0.0029 | 0.0886 | 0.0187 | 0.003 | 0.0008 | 0.0001 | 0.0446 | 0.0088 | 0.0024 | 1204.013 | 1178.715 | 1137.803 | 1141.186 | 1143.294 | 1092.077 | 5.490898 | 59.14974 | 47 | 26 | 22 | 49 | 20 | 17 | 60 | 1356 | 30 | 2204
3.0743 | 1.9679 | 0.606 | 0.033 | 0.1236 | 0.0786 | 0.0949 | 0.0032 | 0.0873 | 0.019 | 0.0031 | 0.0008 | 0.0001 | 0.0459 | 0.0088 | 0.0024 | 1201.866 | 1171.736 | 1134.99 | 1139.903 | 1143.357 | 1093.248 | 8.366606 | 61.56968 | 42 | 24 | 28 | 44 | 19 | 19 | 55 | 1352 | 30 | 2210
3.111 | 1.9742 | 0.6043 | 0.0349 | 0.1239 | 0.0778 | 0.0946 | 0.0035 | 0.0835 | 0.0199 | 0.0041 | 0.001 | 0.0001 | 0.046 | 0.0088 | 0.0022 | 1202.159 | 1175.949 | 1130.405 | 1134.541 | 1137.583 | 1084.517 | 7.17763 | 60.99369 | 41 | 30 | 25 | 57 | 22 | 20 | 56 | 1364 | 30 | 2204
3.0883 | 1.9871 | 0.6181 | 0.0326 | 0.1231 | 0.0768 | 0.0912 | 0.003 | 0.0813 | 0.0201 | 0.0037 | 0.0008 | 0.0001 | 0.0446 | 0.009 | 0.0022 | 1202.178 | 1173.989 | 1132.721 | 1137.598 | 1140.431 | 1088.638 | 7.70937 | 61.17356 | 42 | 24 | 23 | 47 | 21 | 18 | 55 | 1349 | 30 | 2204
3.0983 | 1.9783 | 0.5925 | 0.0321 | 0.1246 | 0.0807 | 0.0913 | 0.003 | 0.0823 | 0.02 | 0.0032 | 0.0006 | 0.0001 | 0.0465 | 0.009 | 0.0022 | 1203.799 | 1176.041 | 1131.11 | 1136.136 | 1139.003 | 1085.622 | 7.892451 | 61.50855 | 40 | 29 | 26 | 56 | 22 | 19 | 56 | 1361 | 30 | 2206
3.072 | 1.9376 | 0.5964 | 0.0335 | 0.1212 | 0.0794 | 0.0947 | 0.0032 | 0.0874 | 0.0199 | 0.0028 | 0.0008 | 0.0001 | 0.0464 | 0.0093 | 0.0022 | 1203.448 | 1176.783 | 1126.955 | 1131.36 | 1134.564 | 1082.485 | 7.609501 | 63.23692 | 38 | 30 | 23 | 54 | 18 | 18 | 52 | 1359 | 30 | 2202
3.0574 | 1.9157 | 0.5808 | 0.0327 | 0.1183 | 0.0828 | 0.0991 | 0.0034 | 0.0854 | 0.02 | 0.0029 | 0.0007 | 0.0001 | 0.0485 | 0.0093 | 0.0021 | 1202.249 | 1179.283 | 1127.86 | 1131.323 | 1134.58 | 1086.167 | 6.719632 | 64.08279 | 39 | 30 | 20 | 60 | 18 | 21 | 52 | 1345 | 30 | 2192
3.1055 | 1.9458 | 0.5938 | 0.0331 | 0.119 | 0.0811 | 0.0979 | 0.0035 | 0.0863 | 0.0216 | 0.0039 | 0.0008 | 0.0001 | 0.0471 | 0.0095 | 0.0022 | 1199.799 | 1172.087 | 1129.448 | 1133.005 | 1136.421 | 1085.093 | 6.972353 | 61.33136 | 41 | 34 | 26 | 54 | 18 | 21 | 57 | 1348 | 30 | 2210
3.1563 | 1.9594 | 0.5951 | 0.0328 | 0.1148 | 0.083 | 0.099 | 0.0036 | 0.0861 | 0.022 | 0.0051 | 0.0008 | 0.0001 | 0.0478 | 0.0094 | 0.0022 | 1198.571 | 1175.714 | 1130.205 | 1133.25 | 1136.082 | 1084.868 | 5.87679 | 60.12678 | 43 | 32 | 22 | 62 | 19 | 21 | 58 | 1350 | 30 | 2198
3.1456 | 1.9543 | 0.5941 | 0.0332 | 0.1189 | 0.0829 | 0.0994 | 0.0036 | 0.0856 | 0.0221 | 0.0036 | 0.0007 | 0.0001 | 0.0481 | 0.0094 | 0.0022 | 1198.668 | 1174.365 | 1129.556 | 1133.951 | 1137.754 | 1088.321 | 8.198106 | 62.63182 | 42 | 32 | 21 | 50 | 19 | 21 | 55 | 1370 | 30 | 2208
3.1861 | 1.9497 | 0.6018 | 0.0339 | 0.1144 | 0.0824 | 0.0985 | 0.0036 | 0.0859 | 0.0221 | 0.0033 | 0.0009 | 0.0001 | 0.0477 | 0.0093 | 0.0022 | 1199.111 | 1174.66 | 1128.737 | 1132.539 | 1136.643 | 1083.082 | 7.906185 | 60.65247 | 41 | 32 | 23 | 54 | 17 | 22 | 57 | 1369 | 30 | 2192
3.1252 | 1.9292 | 0.6003 | 0.0331 | 0.1201 | 0.0865 | 0.104 | 0.0039 | 0.078 | 0.0207 | 0.0034 | 0.0009 | 0.0001 | 0.0506 | 0.0092 | 0.0022 | 1198.787 | 1172.352 | 1130.506 | 1135.159 | 1138.177 | 1084.883 | 7.670493 | 59.94644 | 43 | 33 | 25 | 49 | 21 | 19 | 60 | 1363 | 30 | 2190
3.1107 | 1.907 | 0.6159 | 0.0341 | 0.1203 | 0.0908 | 0.1093 | 0.0043 | 0.0732 | 0.02 | 0.0033 | 0.0006 | 0.0001 | 0.0533 | 0.0092 | 0.0024 | 1202.062 | 1177.771 | 1128.899 | 1132.694 | 1135.971 | 1084.587 | 7.072577 | 62.27978 | 42 | 30 | 25 | 66 | 19 | 21 | 56 | 1366 | 30 | 2202
3.1107 | 1.9482 | 0.6219 | 0.035 | 0.1208 | 0.0933 | 0.1113 | 0.0045 | 0.0625 | 0.0197 | 0.0056 | 0.0008 | 0.0001 | 0.0556 | 0.0091 | 0.0026 | 1199.842 | 1174.106 | 1130.396 | 1133.817 | 1137.28 | 1086.394 | 6.884052 | 61.2141 | 43 | 30 | 25 | 56 | 18 | 21 | 57 | 1370 | 30 | 2212
3.1272 | 1.9548 | 0.6448 | 0.0327 | 0.1249 | 0.0743 | 0.0927 | 0.003 | 0.0866 | 0.0205 | 0.0001 | 0.0009 | 0.0001 | 0.0422 | 0.0082 | 0.0019 | 1203.211 | 1166.878 | 1129.457 | 1134.261 | 1137.638 | 1083.916 | 8.181724 | 61.8249 | 36 | 32 | 28 | 39 | 18 | 19 | 50 | 1347 | 30 | 2200
3.1616 | 1.9678 | 0.6395 | 0.033 | 0.1231 | 0.0748 | 0.0933 | 0.0032 | 0.0865 | 0.021 | 0.001 | 0.0007 | 0.0001 | 0.0427 | 0.0081 | 0.0019 | 1196.883 | 1172.117 | 1130.268 | 1134.907 | 1138.241 | 1085.259 | 7.973412 | 59.67787 | 38 | 25 | 20 | 44 | 18 | 17 | 52 | 1353 | 30 | 2194
3.129 | 1.9701 | 0.6514 | 0.0327 | 0.1272 | 0.0757 | 0.0951 | 0.0033 | 0.0862 | 0.0205 | 0.0009 | 0.0009 | 0.0001 | 0.0434 | 0.0079 | 0.0019 | 1197.169 | 1171.686 | 1129.974 | 1134.134 | 1137.397 | 1082.804 | 7.422691 | 58.75495 | 37 | 25 | 21 | 44 | 17 | 19 | 50 | 1350 | 30 | 2184
3.0535 | 2.0073 | 0.6332 | 0.0317 | 0.1213 | 0.0753 | 0.0924 | 0.0029 | 0.0853 | 0.0207 | 0.0016 | 0.0007 | 0.0001 | 0.0423 | 0.0079 | 0.0019 | 1198.932 | 1169.365 | 1130.119 | 1134.53 | 1138.313 | 1089.038 | 8.194801 | 62.61794 | 43 | 34 | 23 | 42 | 18 | 21 | 57 | 1351 | 30 | 2196
3.0321 | 1.9504 | 0.621 | 0.0317 | 0.1257 | 0.0759 | 0.0946 | 0.0031 | 0.0855 | 0.0198 | 0.0015 | 0.0006 | 0.0001 | 0.0432 | 0.0076 | 0.0019 | 1202.027 | 1180.528 | 1130.397 | 1133.573 | 1136.903 | 1084.405 | 6.505325 | 60.89805 | 40 | 24 | 16 | 55 | 17 | 22 | 52 | 1350 | 30 | 2190
3.0282 | 1.9345 | 0.6151 | 0.032 | 0.1219 | 0.0759 | 0.0943 | 0.0033 | 0.0847 | 0.0192 | 0.0002 | 0.0008 | 0.0001 | 0.043 | 0.0076 | 0.0019 | 1201.819 | 1177.248 | 1130.337 | 1133.6 | 1136.734 | 1084.34 | 6.397137 | 60.84641 | 40 | 29 | 17 | 52 | 17 | 19 | 53 | 1359 | 30 | 2190
3.041 | 1.9182 | 0.6245 | 0.0313 | 0.1219 | 0.0755 | 0.0942 | 0.0028 | 0.0844 | 0.0189 | 0.001 | 0.0007 | 0.0001 | 0.0437 | 0.0075 | 0.002 | 1205.334 | 1182.819 | 1129.74 | 1133.674 | 1136.819 | 1084.749 | 7.079097 | 62.68973 | 41 | 27 | 25 | 62 | 19 | 21 | 54 | 1352 | 30 | 2178
3.0299 | 1.9021 | 0.6189 | 0.0314 | 0.1267 | 0.0751 | 0.0943 | 0.0028 | 0.0845 | 0.0184 | 0.0001 | 0.0007 | 0.0001 | 0.0435 | 0.0074 | 0.0019 | 1204.229 | 1178.709 | 1130.641 | 1135.261 | 1136.904 | 1084.973 | 6.263194 | 61.70595 | 39 | 24 | 18 | 51 | 21 | 16 | 51 | 1353 | 30 | 2202
3.0626 | 1.9182 | 0.6287 | 0.0314 | 0.1241 | 0.0746 | 0.0937 | 0.0029 | 0.0857 | 0.0189 | 0.0003 | 0.0008 | 0.0001 | 0.043 | 0.0075 | 0.0019 | 1202.038 | 1176.914 | 1130.21 | 1134.971 | 1137.669 | 1088.321 | 7.458426 | 63.16336 | 40 | 29 | 18 | 46 | 19 | 18 | 53 | 1349 | 30 | 2210
3.0904 | 1.92 | 0.6366 | 0.0318 | 0.1223 | 0.0747 | 0.0944 | 0.0032 | 0.087 | 0.0196 | 0.0003 | 0.0007 | 0.0001 | 0.0433 | 0.0075 | 0.0019 | 1201.065 | 1177.096 | 1130.907 | 1135.372 | 1138.241 | 1086.623 | 7.333282 | 61.30418 | 42 | 28 | 19 | 53 | 17 | 17 | 56 | 1349 | 30 | 2206
3.1534 | 1.9817 | 0.6497 | 0.0294 | 0.1212 | 0.0749 | 0.0921 | 0.0028 | 0.0883 | 0.0204 | 0.0018 | 0.0006 | 0.0001 | 0.042 | 0.0077 | 0.0019 | 1200.126 | 1173.382 | 1128.43 | 1132.731 | 1136.515 | 1078.664 | 8.084956 | 59.02716 | 34 | 37 | 20 | 40 | 14 | 17 | 51 | 1350 | 30 | 2194
3.0933 | 1.9324 | 0.6275 | 0.0305 | 0.121 | 0.0747 | 0.0955 | 0.0033 | 0.0894 | 0.0198 | 0.0009 | 0.0009 | 0.0001 | 0.0432 | 0.0075 | 0.0019 | 1200.933 | 1173.222 | 1128.792 | 1132.6 | 1137.107 | 1084.536 | 8.315179 | 61.97823 | 35 | 29 | 22 | 44 | 14 | 22 | 49 | 1354 | 30 | 2198
3.1183 | 1.8088 | 0.6193 | 0.0305 | 0.1197 | 0.073 | 0.1 | 0.0034 | 0.0955 | 0.019 | 0.0004 | 0.0007 | 0.0001 | 0.0443 | 0.0072 | 0.0019 | 1202.668 | 1173.889 | 1130.836 | 1135.438 | 1138.66 | 1087.558 | 7.823729 | 62.40243 | 37 | 29 | 22 | 44 | 17 | 18 | 50 | 1353 | 30 | 2194
3.1247 | 1.8401 | 0.6386 | 0.0298 | 0.1233 | 0.0727 | 0.0926 | 0.0029 | 0.0925 | 0.0199 | 0.0008 | 0.0007 | 0.0001 | 0.0429 | 0.0073 | 0.0019 | 1201.322 | 1172.656 | 1130.75 | 1135.2 | 1138.84 | 1084.119 | 8.090565 | 60.21379 | 40 | 37 | 25 | 44 | 18 | 20 | 56 | 1348 | 30 | 2200
3.1704 | 1.9961 | 0.6338 | 0.0294 | 0.1191 | 0.0751 | 0.0973 | 0.0031 | 0.0848 | 0.0207 | 0.0012 | 0.0007 | 0.0001 | 0.0441 | 0.0072 | 0.0018 | 1199.718 | 1176.16 | 1130.435 | 1134.784 | 1138.719 | 1084.182 | 8.284515 | 59.9673 | 38 | 29 | 19 | 46 | 17 | 21 | 52 | 1345 | 30 | 2210
3.1764 | 1.9674 | 0.6355 | 0.0289 | 0.1185 | 0.0751 | 0.0952 | 0.0028 | 0.085 | 0.0203 | 0.0002 | 0.0005 | 0.0001 | 0.0436 | 0.0071 | 0.0018 | 1201.705 | 1180.398 | 1129.945 | 1134.059 | 1137.024 | 1086.356 | 7.078456 | 62.21112 | 39 | 28 | 18 | 57 | 20 | 19 | 53 | 1348 | 30 | 2196
3.1362 | 1.9609 | 0.6189 | 0.0284 | 0.1094 | 0.0774 | 0.093 | 0.0031 | 0.0853 | 0.0204 | 0.0012 | 0.0005 | 0.0001 | 0.0429 | 0.0072 | 0.0019 | 1198.262 | 1172.324 | 1125.095 | 1129.189 | 1135.357 | 1088.903 | 10.26121 | 66.90511 | 39 | 38 | 16 | 40 | 13 | 24 | 53 | 1351 | 30 | 2182
3.1439 | 1.9868 | 0.6302 | 0.0284 | 0.11 | 0.0775 | 0.0957 | 0.0029 | 0.0865 | 0.0205 | 0.0014 | 0.0004 | 0.0001 | 0.0431 | 0.0072 | 0.0019 | 1198.381 | 1171.649 | 1130.461 | 1135.237 | 1138.665 | 1086.373 | 8.204353 | 60.63843 | 38 | 27 | 22 | 47 | 19 | 19 | 52 | 1352 | 30 | 2200
3.171 | 1.9597 | 0.6256 | 0.0289 | 0.1137 | 0.0764 | 0.0995 | 0.0029 | 0.0889 | 0.0196 | 0.001 | 0.0003 | 0.0001 | 0.0437 | 0.0069 | 0.0019 | 1200.151 | 1177.659 | 1129.801 | 1133.868 | 1137.018 | 1086.349 | 7.217354 | 61.81792 | 40 | 29 | 21 | 59 | 19 | 20 | 54 | 1366 | 30 | 2188
3.1399 | 1.9842 | 0.6363 | 0.0274 | 0.1137 | 0.0767 | 0.0987 | 0.0031 | 0.0901 | 0.0197 | 0.001 | 0.0005 | 0.0001 | 0.0437 | 0.0071 | 0.002 | 1199.899 | 1174.862 | 1129.434 | 1134.525 | 1136.985 | 1082.269 | 7.550859 | 59.90391 | 38 | 27 | 18 | 46 | 20 | 15 | 52 | 1355 | 30 | 2200
3.1059 | 1.9358 | 0.636 | 0.0298 | 0.1249 | 0.0765 | 0.0998 | 0.0033 | 0.0907 | 0.0198 | 0.0006 | 0.0005 | 0.0001 | 0.045 | 0.007 | 0.002 | 1204.702 | 1178.984 | 1129.198 | 1132.688 | 1136.121 | 1082.733 | 6.922749 | 61.90409 | 35 | 24 | 17 | 47 | 16 | 20 | 47 | 1355 | 30 | 2200
3.0883 | 1.9233 | 0.6255 | 0.0279 | 0.1185 | 0.0759 | 0.0969 | 0.0029 | 0.0891 | 0.0191 | 0.0002 | 0.0003 | 0.0001 | 0.044 | 0.0069 | 0.0019 | 1206.29 | 1176.287 | 1129.533 | 1134.163 | 1136.93 | 1081.403 | 7.39636 | 61.46119 | 35 | 35 | 21 | 43 | 17 | 16 | 50 | 1360 | 30 | 2218
3.1037 | 1.9245 | 0.6187 | 0.0296 | 0.1202 | 0.0756 | 0.0963 | 0.0029 | 0.0902 | 0.0185 | 0.0001 | 0.0005 | 0.0001 | 0.0439 | 0.0069 | 0.0019 | 1205.609 | 1176.4 | 1132.348 | 1136.24 | 1138.892 | 1086.283 | 6.544131 | 61.39532 | 40 | 26 | 22 | 49 | 20 | 19 | 53 | 1355 | 30 | 2188
3.0581 | 1.923 | 0.6082 | 0.0298 | 0.1197 | 0.0758 | 0.0973 | 0.0031 | 0.0892 | 0.0184 | 0.0001 | 0.0005 | 0.0001 | 0.0442 | 0.0069 | 0.002 | 1211.514 | 1180.12 | 1134.847 | 1139.022 | 1142.306 | 1086.658 | 7.458482 | 61.4038 | 37 | 31 | 22 | 44 | 17 | 19 | 52 | 1354 | 30 | 2194
3.0821 | 1.9334 | 0.6258 | 0.0275 | 0.1257 | 0.0759 | 0.0961 | 0.0029 | 0.087 | 0.019 | 0.0007 | 0.0004 | 0.0001 | 0.0437 | 0.007 | 0.002 | 1209.968 | 1187.22 | 1137.155 | 1140.247 | 1143.763 | 1091.916 | 6.608285 | 61.6787 | 41 | 24 | 16 | 50 | 16 | 22 | 53 | 1352 | 30 | 2196
3.0844 | 1.9132 | 0.6036 | 0.0298 | 0.1212 | 0.0764 | 0.0976 | 0.0031 | 0.0871 | 0.019 | 0.0001 | 0.0005 | 0.0001 | 0.0438 | 0.0068 | 0.002 | 1209.434 | 1183.471 | 1135.817 | 1139.508 | 1142.65 | 1087.922 | 6.83355 | 60.58395 | 41 | 24 | 19 | 49 | 18 | 20 | 54 | 1345 | 30 | 2194
3.1063 | 1.9305 | 0.5994 | 0.0293 | 0.1191 | 0.0772 | 0.098 | 0.0033 | 0.0881 | 0.0184 | 0.0003 | 0.0006 | 0.0001 | 0.0435 | 0.007 | 0.002 | 1209.257 | 1182.697 | 1136.236 | 1140.672 | 1143.761 | 1093.712 | 7.525402 | 63.19709 | 46 | 29 | 22 | 51 | 21 | 22 | 60 | 1347 | 30 | 2196
3.1973 | 1.8879 | 0.5893 | 0.0291 | 0.1186 | 0.0776 | 0.0991 | 0.0034 | 0.0891 | 0.0179 | 0.0003 | 0.0005 | 0.0001 | 0.0435 | 0.0068 | 0.0019 | 1209.176 | 1179.729 | 1138.311 | 1142.35 | 1143.992 | 1091.005 | 5.681007 | 59.96787 | 42 | 23 | 22 | 44 | 24 | 15 | 55 | 1351 | 30 | 2194
3.1465 | 1.9162 | 0.6078 | 0.0278 | 0.1149 | 0.0784 | 0.0955 | 0.0032 | 0.0878 | 0.0184 | 0.0001 | 0.0008 | 0.0001 | 0.0425 | 0.007 | 0.0019 | 1207.208 | 1179.942 | 1134.559 | 1139.288 | 1142.654 | 1086.872 | 8.095561 | 60.3716 | 38 | 25 | 22 | 45 | 17 | 18 | 51 | 1349 | 30 | 2194
3.1657 | 1.9137 | 0.5989 | 0.0299 | 0.1188 | 0.0787 | 0.0982 | 0.0035 | 0.088 | 0.0184 | 0.001 | 0.0008 | 0.0001 | 0.0429 | 0.0069 | 0.002 | 1198.665 | 1173.57 | 1129.758 | 1133.32 | 1138.551 | 1083.86 | 8.793569 | 60.02101 | 38 | 35 | 22 | 44 | 13 | 23 | 53 | 1347 | 30 | 2184
3.1741 | 1.8337 | 0.5924 | 0.0302 | 0.1154 | 0.0775 | 0.1038 | 0.0041 | 0.0843 | 0.0203 | 0.0001 | 0.0007 | 0.0001 | 0.047 | 0.0071 | 0.0021 | 1203.648 | 1173.759 | 1134.317 | 1138.408 | 1142.124 | 1082.785 | 7.80711 | 57.36342 | 33 | 35 | 22 | 36 | 14 | 19 | 50 | 1346 | 30 | 2184
3.1384 | 1.8634 | 0.5934 | 0.0288 | 0.1151 | 0.0776 | 0.0995 | 0.0035 | 0.0848 | 0.0203 | 0.0001 | 0.0005 | 0.0001 | 0.0456 | 0.0068 | 0.0019 | 1203.509 | 1180.287 | 1135.049 | 1139.33 | 1142.486 | 1089.52 | 7.43731 | 60.05861 | 42 | 24 | 20 | 52 | 21 | 22 | 55 | 1349 | 30 | 2192
3.1616 | 1.8461 | 0.6084 | 0.0306 | 0.1209 | 0.0792 | 0.1017 | 0.0036 | 0.0893 | 0.0205 | 0.0002 | 0.0006 | 0.0001 | 0.0467 | 0.0068 | 0.002 | 1205.08 | 1179.843 | 1133.707 | 1137.444 | 1140.778 | 1087.595 | 7.070934 | 60.75085 | 37 | 25 | 18 | 44 | 16 | 19 | 49 | 1352 | 30 | 2188
3.1139 | 1.865 | 0.6098 | 0.0284 | 0.1171 | 0.0807 | 0.1023 | 0.0034 | 0.091 | 0.0198 | 0.0006 | 0.0003 | 0.0001 | 0.0468 | 0.0069 | 0.002 | 1209.184 | 1181.713 | 1133.273 | 1138.053 | 1140.631 | 1087.844 | 7.357446 | 62.56022 | 36 | 28 | 21 | 47 | 19 | 16 | 49 | 1349 | 30 | 2192
3.0935 | 1.8079 | 0.6023 | 0.03 | 0.1188 | 0.0799 | 0.1 | 0.0034 | 0.0955 | 0.019 | 0.0004 | 0.0003 | 0.0001 | 0.0468 | 0.0067 | 0.002 | 1209.226 | 1181.289 | 1132.417 | 1136.167 | 1139.34 | 1080.772 | 6.922928 | 59.79522 | 35 | 40 | 20 | 46 | 14 | 17 | 52 | 1366 | 30 | 2194
3.1267 | 1.8333 | 0.6081 | 0.0279 | 0.1152 | 0.0795 | 0.0962 | 0.0033 | 0.0949 | 0.0191 | 0.0002 | 0.0001 | 0.0001 | 0.0451 | 0.0068 | 0.0019 | 1208.921 | 1179.271 | 1134.436 | 1139.69 | 1142.597 | 1090.187 | 8.161011 | 62.73254 | 42 | 28 | 23 | 47 | 21 | 19 | 56 | 1355 | 30 | 2206
3.0834 | 1.8044 | 0.603 | 0.0296 | 0.1212 | 0.0787 | 0.0991 | 0.0032 | 0.0943 | 0.0185 | 0.0001 | 0.0004 | 0.0001 | 0.0463 | 0.0066 | 0.0019 | 1207.911 | 1179.37 | 1133.123 | 1136.382 | 1140.144 | 1084.115 | 7.021071 | 60.41244 | 35 | 31 | 20 | 43 | 13 | 20 | 50 | 1347 | 30 | 2206
3.1037 | 1.7904 | 0.614 | 0.0299 | 0.1232 | 0.078 | 0.1001 | 0.0033 | 0.0929 | 0.0187 | 0.0001 | 0.0004 | 0.0001 | 0.0466 | 0.0067 | 0.002 | 1206.547 | 1181.585 | 1134.708 | 1139.039 | 1142.142 | 1090.611 | 7.434016 | 61.96418 | 41 | 28 | 25 | 56 | 20 | 22 | 55 | 1351 | 30 | 2202
3.0968 | 1.7971 | 0.6068 | 0.0295 | 0.122 | 0.0761 | 0.0987 | 0.003 | 0.0914 | 0.0191 | 0.0001 | 0.0003 | 0.0001 | 0.0453 | 0.0066 | 0.002 | 1205.326 | 1176.978 | 1136.182 | 1139.706 | 1143.251 | 1091.669 | 7.068667 | 60.83567 | 41 | 24 | 26 | 49 | 18 | 21 | 54 | 1345 | 30 | 2208
3.0983 | 1.83 | 0.6121 | 0.0291 | 0.1206 | 0.0762 | 0.0974 | 0.003 | 0.0905 | 0.0194 | 0.0001 | 0.0004 | 0.0001 | 0.0447 | 0.0067 | 0.002 | 1205.245 | 1179.818 | 1135.472 | 1140.029 | 1142.806 | 1091.088 | 7.33407 | 61.11969 | 45 | 24 | 24 | 55 | 22 | 20 | 58 | 1338 | 30 | 2194
3.1064 | 1.8547 | 0.6263 | 0.0297 | 0.1229 | 0.0751 | 0.0989 | 0.0027 | 0.0938 | 0.0193 | 0.0001 | 0.0005 | 0.0001 | 0.0438 | 0.0066 | 0.0019 | 1203.368 | 1180.919 | 1136.274 | 1140.508 | 1143.841 | 1090.727 | 7.566658 | 59.56429 | 43 | 26 | 21 | 49 | 18 | 20 | 56 | 1341 | 30 | 2184
3.119 | 1.8862 | 0.6197 | 0.0286 | 0.1195 | 0.0744 | 0.0982 | 0.0025 | 0.0946 | 0.0188 | 0.0001 | 0.0004 | 0.0001 | 0.0433 | 0.0065 | 0.0019 | 1205.118 | 1179.168 | 1136.643 | 1140.683 | 1143.781 | 1091.855 | 7.13846 | 60.45692 | 41 | 22 | 21 | 46 | 19 | 20 | 52 | 1342 | 30 | 2186
3.119 | 1.8951 | 0.6254 | 0.0273 | 0.1198 | 0.0744 | 0.0948 | 0.0023 | 0.0957 | 0.0197 | 0.0001 | 0.0002 | 0.0001 | 0.0426 | 0.0068 | 0.0019 | 1204.891 | 1178.894 | 1135.172 | 1139.399 | 1142.469 | 1089.502 | 7.297198 | 60.42044 | 41 | 27 | 22 | 48 | 20 | 19 | 55 | 1345 | 30 | 2200
3.1018 | 1.8968 | 0.6357 | 0.0285 | 0.1209 | 0.0755 | 0.0964 | 0.0024 | 0.0938 | 0.0198 | 0.0002 | 0.0003 | 0.0001 | 0.0431 | 0.0067 | 0.0019 | 1204.377 | 1177.774 | 1136.859 | 1140.839 | 1144.266 | 1091.568 | 7.406885 | 59.85164 | 44 | 23 | 23 | 51 | 19 | 22 | 57 | 1346 | 30 | 2190
3.157 | 1.8797 | 0.6173 | 0.0268 | 0.1191 | 0.0764 | 0.0991 | 0.0027 | 0.0932 | 0.0203 | 0.0001 | 0.0002 | 0.0001 | 0.0441 | 0.0066 | 0.0019 | 1204.399 | 1178.336 | 1136.235 | 1140.3 | 1143.694 | 1090.685 | 7.459596 | 59.94365 | 40 | 25 | 20 | 45 | 18 | 21 | 53 | 1350 | 30 | 2190
3.1174 | 1.8841 | 0.6191 | 0.0299 | 0.1228 | 0.0757 | 0.1 | 0.0026 | 0.0915 | 0.0205 | 0.0001 | 0.0004 | 0.0001 | 0.0438 | 0.0067 | 0.0019 | 1207.576 | 1183.917 | 1135.655 | 1139.718 | 1143.313 | 1090.037 | 7.657878 | 61.18901 | 40 | 22 | 19 | 50 | 18 | 21 | 52 | 1346 | 30 | 2198
3.3553 | 2.0013 | 0.6047 | 0.0267 | 0.1376 | 0.072 | 0.0891 | 0.0016 | 0.0873 | 0.0193 | 0.0001 | 0.0003 | 0.0001 | 0.041 | 0.006 | 0.0016 | 1205.374 | 1178.018 | 1132.715 | 1136.557 | 1139.856 | 1087.044 | 7.14078 | 61.40378 | 38 | 28 | 22 | 49 | 18 | 20 | 51 | 1346 | 30 | 2188
3.1029 | 1.9003 | 0.6188 | 0.0284 | 0.1234 | 0.074 | 0.096 | 0.0025 | 0.0912 | 0.0191 | 0.0001 | 0.0004 | 0.0001 | 0.0434 | 0.0069 | 0.002 | 1206.513 | 1176.323 | 1133.105 | 1137.762 | 1141.173 | 1086.336 | 8.067785 | 61.08328 | 36 | 27 | 22 | 40 | 16 | 18 | 49 | 1346 | 30 | 2200
3.1312 | 2.0261 | 0.6133 | 0.0296 | 0.1275 | 0.0747 | 0.0977 | 0.0031 | 0.0843 | 0.0213 | 0.0002 | 0.0009 | 0.0001 | 0.0473 | 0.0072 | 0.0019 | 1201.96 | 1180.142 | 1139.708 | 1143.467 | 1146.381 | 1092.163 | 6.673264 | 56.6974 | 42 | 26 | 20 | 46 | 19 | 20 | 56 | 1349 | 30 | 2194
3.116 | 2.024 | 0.6317 | 0.0296 | 0.1275 | 0.0761 | 0.0925 | 0.003 | 0.0843 | 0.0219 | 0.0002 | 0.001 | 0.0001 | 0.0466 | 0.0073 | 0.0021 | 1204.677 | 1179.137 | 1138.856 | 1143.059 | 1146.586 | 1092.744 | 7.730402 | 58.80397 | 43 | 25 | 24 | 46 | 18 | 21 | 57 | 1364 | 30 | 2186
3.1393 | 2.0433 | 0.6212 | 0.0297 | 0.13 | 0.0749 | 0.0921 | 0.0032 | 0.0832 | 0.0229 | 0.0014 | 0.0009 | 0.0001 | 0.0478 | 0.0073 | 0.0019 | 1200.714 | 1177.797 | 1136.996 | 1140.979 | 1144.505 | 1090.531 | 7.509909 | 57.82936 | 45 | 26 | 24 | 51 | 19 | 23 | 59 | 1347 | 30 | 2182
3.1536 | 2.0384 | 0.6222 | 0.03 | 0.1294 | 0.0743 | 0.0929 | 0.0031 | 0.0831 | 0.0219 | 0.0002 | 0.0008 | 0.0001 | 0.048 | 0.0072 | 0.0019 | 1199.774 | 1178.482 | 1137.191 | 1140.859 | 1144.565 | 1090.672 | 7.374258 | 57.36156 | 44 | 27 | 21 | 48 | 18 | 21 | 58 | 1357 | 30 | 2184
3.1316 | 2.0248 | 0.6312 | 0.0297 | 0.1287 | 0.0747 | 0.0932 | 0.003 | 0.0842 | 0.022 | 0.0002 | 0.0007 | 0.0001 | 0.0468 | 0.0072 | 0.0019 | 1201.237 | 1178.323 | 1141.847 | 1145.63 | 1148.582 | 1095.143 | 6.735217 | 55.97896 | 45 | 22 | 24 | 50 | 19 | 22 | 58 | 1362 | 30 | 2188
3.1269 | 2.0133 | 0.6279 | 0.0295 | 0.1296 | 0.0747 | 0.0917 | 0.0033 | 0.0827 | 0.0221 | 0.0001 | 0.0007 | 0.0001 | 0.0461 | 0.0071 | 0.0021 | 1205.511 | 1183.699 | 1138.557 | 1142.617 | 1146.392 | 1092.805 | 7.835693 | 59.40625 | 43 | 26 | 20 | 53 | 17 | 23 | 57 | 1347 | 30 | 2188
3.0943 | 1.9691 | 0.6357 | 0.0297 | 0.13 | 0.0748 | 0.0926 | 0.0036 | 0.082 | 0.0215 | 0.0001 | 0.0009 | 0.0001 | 0.0457 | 0.0071 | 0.0022 | 1207.837 | 1183.426 | 1137.147 | 1140.828 | 1144.56 | 1091.654 | 7.413086 | 60.84322 | 42 | 24 | 23 | 52 | 18 | 23 | 55 | 1351 | 30 | 2176
3.1572 | 2.0075 | 0.6269 | 0.0296 | 0.1281 | 0.0754 | 0.0908 | 0.0031 | 0.0826 | 0.0221 | 0.0006 | 0.0009 | 0.0001 | 0.0454 | 0.0072 | 0.002 | 1203.598 | 1180.919 | 1136.213 | 1140.174 | 1144.379 | 1090.34 | 8.165666 | 59.49657 | 43 | 29 | 21 | 48 | 18 | 22 | 57 | 1364 | 30 | 2194
3.1097 | 1.9899 | 0.6334 | 0.0277 | 0.1172 | 0.0742 | 0.0895 | 0.0028 | 0.0803 | 0.0223 | 0.0013 | 0.0004 | 0.0001 | 0.0454 | 0.0072 | 0.0021 | 1203.764 | 1179.082 | 1135.588 | 1139.947 | 1143.977 | 1091.391 | 8.388618 | 60.66909 | 41 | 26 | 21 | 45 | 18 | 23 | 54 | 1365 | 30 | 2186
3.0701 | 1.9167 | 0.6199 | 0.0303 | 0.1262 | 0.0726 | 0.0911 | 0.0028 | 0.08 | 0.0216 | 0.0009 | 0.0008 | 0.0001 | 0.0453 | 0.007 | 0.0022 | 1207.484 | 1182.515 | 1137.841 | 1141.805 | 1145.219 | 1093.119 | 7.377265 | 60.89538 | 46 | 24 | 26 | 57 | 20 | 23 | 60 | 1360 | 30 | 2194
3.1231 | 1.8849 | 0.6334 | 0.0305 | 0.1252 | 0.072 | 0.0906 | 0.0026 | 0.0799 | 0.0219 | 0.0019 | 0.0006 | 0.0001 | 0.0449 | 0.0068 | 0.0021 | 1204.391 | 1179.889 | 1139.153 | 1142.854 | 1145.599 | 1091.558 | 6.445904 | 57.81817 | 43 | 22 | 22 | 49 | 20 | 21 | 56 | 1324 | 30 | 2192
3.0766 | 1.9077 | 0.6255 | 0.0298 | 0.1202 | 0.0728 | 0.0914 | 0.0027 | 0.0806 | 0.0219 | 0.0004 | 0.0007 | 0.0001 | 0.0449 | 0.007 | 0.0022 | 1204.079 | 1178.514 | 1136.542 | 1141.325 | 1143.941 | 1090.726 | 7.39866 | 59.58109 | 40 | 26 | 23 | 46 | 21 | 19 | 53 | 1369 | 30 | 2192
3.145 | 1.9199 | 0.5998 | 0.0343 | 0.1176 | 0.0692 | 0.0886 | 0.0024 | 0.0842 | 0.0222 | 0.0011 | 0.0008 | 0.0001 | 0.042 | 0.0078 | 0.0023 | 1201.585 | 1176.739 | 1132.269 | 1136.709 | 1140.318 | 1087.602 | 8.049618 | 60.81289 | 38 | 27 | 22 | 48 | 18 | 20 | 51 | 1341 | 29.75 | 2188
3.1543 | 1.9248 | 0.6072 | 0.0347 | 0.1214 | 0.0687 | 0.0895 | 0.0023 | 0.0822 | 0.0223 | 0.0019 | 0.0007 | 0.0001 | 0.0425 | 0.0077 | 0.0022 | 1201.949 | 1177.732 | 1133.445 | 1137.816 | 1140.936 | 1085.485 | 7.490718 | 58.81979 | 37 | 28 | 18 | 43 | 18 | 18 | 51 | 1343 | 29.75 | 2192
3.0729 | 1.8716 | 0.6003 | 0.0337 | 0.1182 | 0.0685 | 0.0894 | 0.0023 | 0.082 | 0.022 | 0.0006 | 0.0005 | 0.0001 | 0.0425 | 0.0078 | 0.0023 | 1206.983 | 1182.511 | 1134.407 | 1138.047 | 1141.349 | 1089.121 | 6.941646 | 61.57646 | 44 | 28 | 24 | 55 | 17 | 22 | 58 | 1350 | 29.75 | 2174
3.1262 | 1.8248 | 0.5927 | 0.0342 | 0.1214 | 0.0684 | 0.0858 | 0.0019 | 0.0813 | 0.0204 | 0.0002 | 0.0006 | 0.0001 | 0.0411 | 0.0075 | 0.0023 | 1208.013 | 1183.776 | 1134.794 | 1138.541 | 1142.869 | 1088.259 | 8.075779 | 61.14156 | 39 | 30 | 21 | 47 | 13 | 23 | 53 | 1349 | 29.75 | 2188
3.0979 | 1.8303 | 0.5856 | 0.0341 | 0.125 | 0.0698 | 0.0884 | 0.0022 | 0.0805 | 0.0194 | 0.0005 | 0.0005 | 0.0001 | 0.0412 | 0.0078 | 0.0025 | 1208.085 | 1186.564 | 1134.759 | 1139.243 | 1142.707 | 1092.504 | 7.947465 | 63.44088 | 41 | 24 | 20 | 56 | 19 | 21 | 53 | 1344 | 29.75 | 2194
3.1601 | 1.8697 | 0.5971 | 0.0345 | 0.1234 | 0.0687 | 0.0841 | 0.0021 | 0.0794 | 0.0199 | 0.0008 | 0.0006 | 0.0001 | 0.0404 | 0.0078 | 0.0025 | 1205.742 | 1179.384 | 1141.172 | 1144.913 | 1148.182 | 1096.623 | 7.010706 | 59.17427 | 44 | 20 | 25 | 52 | 18 | 23 | 56 | 1349 | 29.75 | 2198
3.0363 | 1.9385 | 0.6024 | 0.0342 | 0.1228 | 0.0688 | 0.0851 | 0.003 | 0.0761 | 0.0207 | 0.0012 | 0.0008 | 0.0001 | 0.0403 | 0.0081 | 0.0025 | 1202.137 | 1179.797 | 1138.39 | 1142.594 | 1145.48 | 1091.977 | 7.090169 | 57.86794 | 44 | 25 | 22 | 49 | 21 | 21 | 57 | 1352 | 29.75 | 2196
3.0214 | 1.9597 | 0.6201 | 0.0337 | 0.125 | 0.0707 | 0.0888 | 0.0036 | 0.0745 | 0.0226 | 0.0017 | 0.0008 | 0.0001 | 0.0429 | 0.0083 | 0.0025 | 1204.413 | 1179.166 | 1135.936 | 1139.704 | 1143.451 | 1087.825 | 7.515416 | 58.73429 | 38 | 36 | 21 | 43 | 16 | 21 | 54 | 1348 | 30 | 2174
2.985 | 1.9163 | 0.6145 | 0.035 | 0.1195 | 0.0712 | 0.0904 | 0.0036 | 0.0759 | 0.022 | 0.001 | 0.0006 | 0.0001 | 0.0445 | 0.0083 | 0.0025 | 1207.339 | 1181.471 | 1135.698 | 1139.197 | 1141.785 | 1090.472 | 6.086744 | 61.30139 | 41 | 24 | 22 | 55 | 19 | 20 | 53 | 1344 | 30 | 2174
3.0078 | 1.9211 | 0.6151 | 0.0332 | 0.1198 | 0.0703 | 0.0877 | 0.0036 | 0.0775 | 0.0224 | 0.0009 | 0.0004 | 0.0001 | 0.0431 | 0.0084 | 0.0025 | 1210.295 | 1184.784 | 1138.362 | 1142.03 | 1145.399 | 1094.976 | 7.036648 | 62.37663 | 43 | 24 | 23 | 56 | 19 | 22 | 55 | 1348 | 30 | 2190
3.1818 | 1.8529 | 0.6068 | 0.0275 | 0.1193 | 0.0668 | 0.0796 | 0.0023 | 0.0772 | 0.0234 | 0.0015 | 0.0004 | 0.0001 | 0.0398 | 0.0075 | 0.0023 | 1209.284 | 1186.415 | 1137.772 | 1141.6 | 1144.918 | 1091.667 | 7.146435 | 60.80115 | 44 | 24 | 22 | 56 | 18 | 20 | 57 | 1347 | 30 | 2204
2.9974 | 1.9083 | 0.6017 | 0.0355 | 0.1199 | 0.0682 | 0.0842 | 0.003 | 0.0757 | 0.0235 | 0.0013 | 0.0007 | 0.0001 | 0.0413 | 0.0084 | 0.0024 | 1205.278 | 1180.77 | 1137.78 | 1141.542 | 1144.583 | 1092.26 | 6.80215 | 59.72282 | 43 | 24 | 21 | 50 | 19 | 21 | 55 | 1345 | 30 | 2186
3.143 | 1.8905 | 0.5988 | 0.0357 | 0.1207 | 0.0683 | 0.0868 | 0.0032 | 0.0781 | 0.0237 | 0.0011 | 0.0009 | 0.0001 | 0.042 | 0.0085 | 0.0024 | 1201.939 | 1174.702 | 1137.053 | 1140.882 | 1144.549 | 1092.101 | 7.4965 | 59.07446 | 48 | 30 | 25 | 48 | 19 | 24 | 62 | 1348 | 30 | 2174
3.1387 | 1.9068 | 0.6013 | 0.0353 | 0.1254 | 0.0707 | 0.0883 | 0.0033 | 0.0778 | 0.0233 | 0.0033 | 0.0009 | 0.0001 | 0.0429 | 0.0084 | 0.0025 | 1207.014 | 1180.387 | 1134.602 | 1139.067 | 1142.109 | 1090.289 | 7.506928 | 62.03669 | 43 | 28 | 26 | 54 | 21 | 21 | 57 | 1350 | 29.75 | 2174
3.2342 | 1.8593 | 0.599 | 0.037 | 0.1239 | 0.073 | 0.0974 | 0.0038 | 0.0802 | 0.0214 | 0.0013 | 0.0012 | 0.0001 | 0.0456 | 0.0083 | 0.0026 | 1207.766 | 1173.451 | 1131.8 | 1136.626 | 1139.463 | 1076.072 | 7.662999 | 57.68376 | 32 | 48 | 23 | 35 | 16 | 13 | 53 | 1355 | 29.75 | 2174
3.1519 | 1.8765 | 0.5947 | 0.0352 | 0.1198 | 0.0738 | 0.0938 | 0.0038 | 0.0785 | 0.0231 | 0.0013 | 0.0007 | 0.0001 | 0.0422 | 0.0081 | 0.0025 | 1204.821 | 1182.945 | 1135.045 | 1138.264 | 1142.723 | 1090.912 | 7.67786 | 61.25568 | 44 | 27 | 23 | 59 | 17 | 27 | 57 | 1349 | 29.75 | 2174
3.0945 | 1.8822 | 0.5884 | 0.0348 | 0.1236 | 0.0755 | 0.0966 | 0.0049 | 0.0784 | 0.0213 | 0.0005 | 0.0008 | 0.0001 | 0.0421 | 0.0083 | 0.0025 | 1205.637 | 1180.483 | 1134.736 | 1138.622 | 1142.057 | 1088.857 | 7.320152 | 60.71279 | 42 | 26 | 23 | 54 | 19 | 22 | 56 | 1350 | 29.75 | 2174
3.0624 | 1.8537 | 0.5935 | 0.0346 | 0.1183 | 0.0765 | 0.0997 | 0.0055 | 0.0796 | 0.0215 | 0.0005 | 0.0006 | 0.0001 | 0.0427 | 0.0084 | 0.0026 | 1208.631 | 1177.792 | 1132.413 | 1136.69 | 1140.44 | 1084.976 | 8.027447 | 61.63781 | 38 | 36 | 25 | 46 | 16 | 19 | 54 | 1351 | 29.75 | 2188
3.0721 | 1.8727 | 0.5912 | 0.0354 | 0.1176 | 0.0791 | 0.1038 | 0.0064 | 0.0784 | 0.0208 | 0.0001 | 0.0008 | 0.0001 | 0.0426 | 0.0083 | 0.0024 | 1209.987 | 1184.321 | 1132.089 | 1135.703 | 1138.754 | 1088.05 | 6.665178 | 63.88354 | 40 | 27 | 21 | 60 | 18 | 19 | 52 | 1350 | 29.75 | 2202
3.1487 | 1.9035 | 0.5963 | 0.0405 | 0.1337 | 0.0751 | 0.0811 | 0.0036 | 0.0742 | 0.0206 | 0.003 | 0.0008 | 0.0001 | 0.0427 | 0.0083 | 0.0024 | 1206.948 | 1182.656 | 1136.885 | 1140.836 | 1143.685 | 1090.514 | 6.800746 | 60.17408 | 42 | 23 | 19 | 50 | 18 | 20 | 55 | 1344 | 30 | 2198
3.1492 | 1.8815 | 0.5929 | 0.0402 | 0.1322 | 0.0747 | 0.0835 | 0.0039 | 0.0735 | 0.0196 | 0.0036 | 0.0008 | 0.0001 | 0.0433 | 0.0081 | 0.0023 | 1209.059 | 1178.376 | 1134.934 | 1138.742 | 1142.25 | 1082.14 | 7.315827 | 58.40332 | 31 | 36 | 20 | 36 | 14 | 17 | 48 | 1345 | 30 | 2196
3.1688 | 1.8997 | 0.5946 | 0.0378 | 0.1365 | 0.0739 | 0.0805 | 0.0034 | 0.0712 | 0.0196 | 0.0032 | 0.0007 | 0.0001 | 0.0421 | 0.0081 | 0.0023 | 1208.308 | 1179.274 | 1135.352 | 1139.479 | 1142.9 | 1090.002 | 7.547835 | 61.66731 | 39 | 27 | 24 | 46 | 18 | 20 | 52 | 1355 | 30 | 2208
3.1502 | 1.9316 | 0.6243 | 0.0381 | 0.1282 | 0.0727 | 0.0797 | 0.0031 | 0.0689 | 0.0202 | 0.0043 | 0.0005 | 0.0001 | 0.0408 | 0.0084 | 0.0023 | 1207.479 | 1182.38 | 1136.545 | 1141.1 | 1143.497 | 1091.742 | 6.95223 | 61.28914 | 40 | 24 | 21 | 50 | 23 | 17 | 52 | 1355 | 30 | 2200
3.152 | 1.8514 | 0.5913 | 0.0405 | 0.1382 | 0.0721 | 0.0838 | 0.0036 | 0.0696 | 0.0193 | 0.0041 | 0.0007 | 0.0001 | 0.0423 | 0.008 | 0.0023 | 1208.428 | 1185.274 | 1135.885 | 1139.545 | 1142.516 | 1091.582 | 6.631211 | 62.08477 | 38 | 22 | 17 | 50 | 17 | 20 | 49 | 1348 | 30 | 2194
3.1554 | 1.9209 | 0.6274 | 0.037 | 0.1268 | 0.073 | 0.0801 | 0.003 | 0.0698 | 0.0201 | 0.0035 | 0.0006 | 0.0001 | 0.0406 | 0.0084 | 0.0023 | 1208.053 | 1182.993 | 1135.377 | 1139.146 | 1142.805 | 1092.269 | 7.428333 | 62.76821 | 42 | 24 | 22 | 58 | 18 | 22 | 53 | 1352 | 30 | 2174
3.1142 | 1.8659 | 0.6104 | 0.0399 | 0.1364 | 0.0731 | 0.0848 | 0.0035 | 0.0697 | 0.0203 | 0.0037 | 0.0006 | 0.0001 | 0.042 | 0.0082 | 0.0024 | 1205.68 | 1180.546 | 1135.979 | 1140.798 | 1144.286 | 1091.855 | 8.307552 | 61.23543 | 38 | 23 | 20 | 46 | 18 | 19 | 50 | 1346 | 30 | 2182
3.1785 | 1.9944 | 0.6341 | 0.034 | 0.1161 | 0.0712 | 0.0744 | 0.0021 | 0.0708 | 0.022 | 0.0046 | 0.0002 | 0.0001 | 0.0389 | 0.0085 | 0.0023 | 1201.119 | 1179.968 | 1138.837 | 1142.618 | 1145.802 | 1092.026 | 6.964713 | 57.09051 | 43 | 22 | 19 | 49 | 18 | 21 | 55 | 1350 | 30 | 2174
3.119 | 1.9073 | 0.6096 | 0.0385 | 0.1348 | 0.0705 | 0.0815 | 0.0031 | 0.0702 | 0.0195 | 0.004 | 0.0005 | 0.0001 | 0.0412 | 0.0082 | 0.0021 | 1207.505 | 1182.843 | 1135.62 | 1139.762 | 1143.655 | 1091.752 | 8.035169 | 62.10236 | 42 | 26 | 22 | 51 | 18 | 23 | 55 | 1344 | 28.75 | 2168
3.0981 | 1.8875 | 0.6101 | 0.039 | 0.1317 | 0.0693 | 0.0774 | 0.0027 | 0.0721 | 0.0197 | 0.0032 | 0.0004 | 0.0001 | 0.0398 | 0.008 | 0.0021 | 1207.548 | 1179.232 | 1135.855 | 1140.667 | 1142.149 | 1088.892 | 6.293933 | 60.42063 | 40 | 30 | 25 | 43 | 27 | 15 | 54 | 1348 | 28.75 | 2184
3.0711 | 1.8538 | 0.5923 | 0.0407 | 0.135 | 0.0684 | 0.0807 | 0.0031 | 0.0729 | 0.0193 | 0.0032 | 0.0005 | 0.0001 | 0.0399 | 0.0081 | 0.0021 | 1205.882 | 1178.385 | 1136.62 | 1140.547 | 1144.247 | 1095.453 | 7.627243 | 62.72067 | 48 | 28 | 25 | 50 | 18 | 22 | 61 | 1355 | 28.75 | 2190
3.1795 | 1.8672 | 0.5955 | 0.0394 | 0.1321 | 0.0683 | 0.0787 | 0.0027 | 0.0728 | 0.0195 | 0.0026 | 0.0005 | 0.0001 | 0.0389 | 0.008 | 0.0019 | 1207.452 | 1185.327 | 1137.833 | 1140.918 | 1143.739 | 1092.874 | 5.906859 | 60.76132 | 47 | 25 | 22 | 60 | 21 | 22 | 61 | 1345 | 28.75 | 2196
3.2035 | 1.932 | 0.6066 | 0.0409 | 0.133 | 0.0746 | 0.0895 | 0.0036 | 0.0697 | 0.0188 | 0.0049 | 0.0007 | 0.0001 | 0.0412 | 0.0084 | 0.0022 | 1204.61 | 1173.941 | 1135.09 | 1138.582 | 1142.538 | 1081.982 | 7.447723 | 56.6916 | 33 | 37 | 23 | 34 | 12 | 19 | 51 | 1355 | 28.75 | 2182
3.1575 | 1.9228 | 0.593 | 0.04 | 0.1308 | 0.0788 | 0.0951 | 0.0038 | 0.0703 | 0.0189 | 0.0041 | 0.0008 | 0.0001 | 0.0395 | 0.0084 | 0.0021 | 1203.814 | 1174.146 | 1130.123 | 1134.636 | 1137.593 | 1078.086 | 7.470123 | 58.61148 | 31 | 37 | 17 | 33 | 15 | 14 | 48 | 1346 | 30 | 2198
3.154 | 1.8975 | 0.6041 | 0.0387 | 0.1382 | 0.0792 | 0.0932 | 0.0041 | 0.0712 | 0.0192 | 0.0049 | 0.0007 | 0.0001 | 0.0392 | 0.0084 | 0.0021 | 1209.924 | 1183.386 | 1135.935 | 1140.41 | 1143.226 | 1093.185 | 7.291151 | 63.37987 | 41 | 24 | 24 | 55 | 21 | 20 | 53 | 1351 | 30 | 2186
3.1536 | 1.9233 | 0.6 | 0.0394 | 0.1404 | 0.0799 | 0.0949 | 0.0055 | 0.0713 | 0.0183 | 0.0041 | 0.0007 | 0.0001 | 0.04 | 0.0082 | 0.002 | 1208.417 | 1182.725 | 1136.96 | 1141.081 | 1144.175 | 1090.443 | 7.215096 | 60.57004 | 38 | 24 | 21 | 47 | 18 | 20 | 51 | 1342 | 30 | 2188
3.1638 | 1.8642 | 0.5931 | 0.0393 | 0.1368 | 0.081 | 0.0924 | 0.0066 | 0.0711 | 0.0179 | 0.004 | 0.0009 | 0.0001 | 0.04 | 0.0082 | 0.002 | 1208.689 | 1186.489 | 1135.665 | 1139.543 | 1142.609 | 1090.415 | 6.944062 | 61.74158 | 38 | 21 | 15 | 47 | 17 | 18 | 49 | 1353 | 30 | 2183
3.0854 | 1.8375 | 0.5962 | 0.0389 | 0.1324 | 0.0847 | 0.0983 | 0.0072 | 0.0682 | 0.0187 | 0.0053 | 0.0005 | 0.0001 | 0.0394 | 0.0082 | 0.002 | 1204.335 | 1179.863 | 1136.367 | 1140.249 | 1143.72 | 1092.624 | 7.352612 | 60.8424 | 42 | 23 | 21 | 47 | 17 | 19 | 53 | 1350 | 30 | 2190
3.1287 | 1.9013 | 0.6057 | 0.0373 | 0.1282 | 0.0861 | 0.0969 | 0.0066 | 0.0682 | 0.0189 | 0.0055 | 0.0005 | 0.0001 | 0.0387 | 0.0084 | 0.002 | 1205.514 | 1180.504 | 1135.718 | 1139.267 | 1142.88 | 1091.55 | 7.162059 | 61.24342 | 40 | 23 | 21 | 51 | 17 | 21 | 51 | 1355 | 30 | 2182
3.0597 | 1.9223 | 0.6117 | 0.0365 | 0.1261 | 0.0875 | 0.1022 | 0.0065 | 0.0678 | 0.0195 | 0.0058 | 0.0006 | 0.0001 | 0.0386 | 0.0088 | 0.0021 | 1205.703 | 1177.799 | 1134.135 | 1138.895 | 1141.977 | 1091.16 | 7.842261 | 62.48123 | 41 | 24 | 24 | 48 | 19 | 18 | 52 | 1349 | 30 | 2196
3.0925 | 1.9086 | 0.6174 | 0.0382 | 0.1308 | 0.0893 | 0.1137 | 0.0063 | 0.0686 | 0.0192 | 0.0047 | 0.0006 | 0.0001 | 0.0387 | 0.0086 | 0.002 | 1207.053 | 1183.768 | 1135.045 | 1139.709 | 1143.364 | 1091.199 | 8.319228 | 62.15435 | 39 | 25 | 19 | 51 | 20 | 20 | 52 | 1354 | 30 | 2202
3.1133 | 1.9994 | 0.6186 | 0.0342 | 0.1231 | 0.0903 | 0.1159 | 0.0059 | 0.0677 | 0.0195 | 0.0052 | 0.0004 | 0.0001 | 0.037 | 0.0087 | 0.002 | 1206.472 | 1180.273 | 1134.04 | 1137.39 | 1141.284 | 1088.019 | 7.244109 | 61.14842 | 38 | 26 | 21 | 48 | 15 | 21 | 51 | 1350 | 30 | 2194
3.1161 | 1.886 | 0.6076 | 0.0402 | 0.1347 | 0.0912 | 0.1279 | 0.0066 | 0.0686 | 0.0187 | 0.0041 | 0.0008 | 0.0001 | 0.0392 | 0.0082 | 0.0019 | 1206.062 | 1184.522 | 1135.638 | 1139.948 | 1142.95 | 1092.128 | 7.311426 | 61.81142 | 39 | 21 | 16 | 50 | 19 | 19 | 50 | 1348 | 30 | 2182
3.0883 | 1.8844 | 0.5892 | 0.0394 | 0.1367 | 0.0916 | 0.1297 | 0.0068 | 0.0684 | 0.0186 | 0.0044 | 0.0005 | 0.0001 | 0.0392 | 0.008 | 0.0018 | 1205.646 | 1177.158 | 1136.25 | 1139.027 | 1143.181 | 1092.181 | 6.931086 | 61.16033 | 43 | 24 | 25 | 50 | 14 | 25 | 55 | 1344 | 30 | 2190
3.1059 | 1.8973 | 0.5871 | 0.0404 | 0.1361 | 0.0864 | 0.1175 | 0.0058 | 0.0706 | 0.0189 | 0.0051 | 0.0005 | 0.0001 | 0.0398 | 0.008 | 0.0018 | 1208.575 | 1181.847 | 1136.037 | 1140.2 | 1143.192 | 1091.873 | 7.155257 | 62.1566 | 41 | 24 | 25 | 55 | 20 | 21 | 53 | 1342 | 30 | 2210
3.0621 | 1.8742 | 0.5855 | 0.0393 | 0.1368 | 0.0858 | 0.1136 | 0.0046 | 0.0702 | 0.0186 | 0.0042 | 0.0004 | 0.0001 | 0.0394 | 0.0078 | 0.0019 | 1210.115 | 1185.959 | 1137.278 | 1140.977 | 1143.962 | 1090.094 | 6.684502 | 60.68695 | 42 | 26 | 20 | 52 | 17 | 20 | 56 | 1345 | 30 | 2186
3.0865 | 1.6593 | 0.6314 | 0.0354 | 0.1442 | 0.0773 | 0.097 | 0.0043 | 0.0724 | 0.0189 | 0.0026 | 0.0006 | 0.0001 | 0.0461 | 0.0089 | 0.0018 | 1214.148 | 1189.546 | 1134.018 | 1138.199 | 1140.806 | 1092.504 | 6.787608 | 65.87205 | 43 | 23 | 22 | 65 | 20 | 18 | 54 | 1353 | 30 | 2188
3.0955 | 1.6727 | 0.6315 | 0.0329 | 0.1446 | 0.0771 | 0.0949 | 0.0041 | 0.0719 | 0.0192 | 0.0029 | 0.0002 | 0.0001 | 0.0457 | 0.0089 | 0.0019 | 1213.16 | 1190.652 | 1132.958 | 1137.176 | 1141.167 | 1091.287 | 8.209047 | 65.80811 | 38 | 27 | 22 | 62 | 18 | 23 | 50 | 1348 | 30 | 2210
3.0684 | 1.6955 | 0.6199 | 0.0329 | 0.1363 | 0.0767 | 0.0939 | 0.0043 | 0.071 | 0.0198 | 0.0047 | 0.0002 | 0.0001 | 0.0457 | 0.0092 | 0.0019 | 1210.53 | 1185.829 | 1133.538 | 1137.178 | 1141.015 | 1086.373 | 7.476965 | 62.01214 | 38 | 34 | 22 | 52 | 16 | 21 | 54 | 1354 | 36 | 2206
3.1305 | 1.7557 | 0.6493 | 0.0302 | 0.134 | 0.0769 | 0.0883 | 0.0035 | 0.0693 | 0.021 | 0.0058 | 0.0002 | 0.0001 | 0.0442 | 0.0095 | 0.002 | 1210.24 | 1185.72 | 1134.405 | 1138.326 | 1141.787 | 1091.059 | 7.381743 | 63.63007 | 42 | 28 | 23 | 58 | 18 | 21 | 54 | 1351 | 36 | 2206
3.1082 | 1.7244 | 0.632 | 0.0341 | 0.1416 | 0.0765 | 0.092 | 0.0038 | 0.069 | 0.0202 | 0.0047 | 0.0004 | 0.0001 | 0.0454 | 0.0099 | 0.0019 | 1208.607 | 1182.216 | 1136.095 | 1140.173 | 1143.331 | 1091.541 | 7.236049 | 61.9407 | 41 | 25 | 23 | 51 | 18 | 21 | 54 | 1342 | 36 | 2214
3.052 | 1.6957 | 0.6151 | 0.0345 | 0.1426 | 0.0753 | 0.0905 | 0.0038 | 0.0694 | 0.02 | 0.0038 | 0.0005 | 0.0001 | 0.0444 | 0.0103 | 0.0019 | 1209.493 | 1181.329 | 1134.163 | 1136.932 | 1140.653 | 1089.809 | 6.490134 | 62.94042 | 45 | 25 | 27 | 65 | 16 | 26 | 58 | 1345 | 36 | 2196
3.1355 | 1.7683 | 0.6331 | 0.0331 | 0.1433 | 0.0762 | 0.0878 | 0.0039 | 0.0696 | 0.0205 | 0.0043 | 0.0003 | 0.0001 | 0.044 | 0.0107 | 0.0019 | 1212.338 | 1182.794 | 1133.699 | 1137.774 | 1140.333 | 1090.285 | 6.633508 | 64.42982 | 43 | 24 | 25 | 59 | 20 | 18 | 55 | 1346 | 36 | 2198
3.0696 | 1.7788 | 0.6233 | 0.0341 | 0.1398 | 0.076 | 0.0904 | 0.0034 | 0.07 | 0.0203 | 0.0035 | 0.0005 | 0.0001 | 0.0441 | 0.0103 | 0.0018 | 1214.056 | 1187.397 | 1135.093 | 1139.631 | 1142.53 | 1091.448 | 7.437435 | 64.40293 | 38 | 25 | 21 | 57 | 20 | 21 | 51 | 1342 | 36 | 2202
3.142 | 1.7856 | 0.6124 | 0.0346 | 0.1407 | 0.0764 | 0.091 | 0.0035 | 0.0696 | 0.0199 | 0.0025 | 0.0004 | 0.0001 | 0.0438 | 0.0105 | 0.0019 | 1212.144 | 1183.922 | 1131.935 | 1135.828 | 1139.29 | 1086.898 | 7.354479 | 64.04104 | 39 | 28 | 23 | 55 | 17 | 21 | 53 | 1344 | 36 | 2216
3.1587 | 1.8155 | 0.6374 | 0.0249 | 0.1171 | 0.0715 | 0.0912 | 0.0034 | 0.0747 | 0.0166 | 0.0022 | 0.0003 | 0.0001 | 0.0412 | 0.0083 | 0.0024 | 1208.531 | 1180.082 | 1133.269 | 1137.185 | 1140.6 | 1087.819 | 7.33095 | 62.34803 | 38 | 25 | 23 | 46 | 16 | 17 | 50 | 1357 | 30 | 2148
3.1109 | 1.7494 | 0.6325 | 0.0268 | 0.124 | 0.0713 | 0.0952 | 0.0039 | 0.0721 | 0.0158 | 0.0022 | 0.0006 | 0.0001 | 0.0428 | 0.0082 | 0.0025 | 1207.574 | 1180.903 | 1131.904 | 1136.649 | 1139.427 | 1083.378 | 7.522525 | 60.92792 | 35 | 24 | 18 | 43 | 18 | 13 | 48 | 1346 | 30 | 2178
3.1594 | 1.7546 | 0.6356 | 0.0274 | 0.1247 | 0.0713 | 0.0945 | 0.004 | 0.0623 | 0.0188 | 0.0023 | 0.0006 | 0.0001 | 0.0426 | 0.0082 | 0.0026 | 1204.617 | 1182.218 | 1133.843 | 1137.021 | 1139.892 | 1089.261 | 6.049332 | 61.35282 | 40 | 22 | 19 | 52 | 16 | 21 | 51 | 1348 | 30 | 2178
3.1383 | 1.8116 | 0.6479 | 0.0272 | 0.1208 | 0.0714 | 0.0923 | 0.0039 | 0.0575 | 0.0171 | 0.0021 | 0.0006 | 0.0001 | 0.0433 | 0.0082 | 0.0027 | 1204.061 | 1177.121 | 1133.845 | 1137.461 | 1140.48 | 1088.808 | 6.634953 | 60.92355 | 39 | 23 | 21 | 47 | 17 | 18 | 51 | 1345 | 30 | 2190
3.1421 | 1.8142 | 0.6415 | 0.0266 | 0.1208 | 0.0721 | 0.0934 | 0.0041 | 0.0586 | 0.0174 | 0.0026 | 0.0005 | 0.0001 | 0.0438 | 0.0082 | 0.0027 | 1204.483 | 1181.063 | 1134.342 | 1137.901 | 1140.612 | 1089.316 | 6.269692 | 60.90358 | 46 | 31 | 22 | 61 | 21 | 20 | 60 | 1355 | 30 | 2178
3.0536 | 1.7922 | 0.6458 | 0.0272 | 0.1197 | 0.0713 | 0.0934 | 0.0037 | 0.0581 | 0.0173 | 0.002 | 0.0006 | 0.0001 | 0.043 | 0.008 | 0.0027 | 1206.316 | 1179.804 | 1130.426 | 1137.411 | 1137.946 | 1117.932 | 7.520294 | 80 | 8 | 21 | 20 | 49 | 23 | 2 | 9 | 1351 | 30 | 2174
3.0691 | 1.7964 | 0.6451 | 0.0266 | 0.1219 | 0.0718 | 0.0951 | 0.0042 | 0.0616 | 0.0174 | 0.0023 | 0.0007 | 0.0001 | 0.0431 | 0.0083 | 0.0027 | 1207.571 | 1179.548 | 1130.109 | 1135.492 | 1137.381 | 1085.154 | 7.272544 | 63.2773 | 38 | 28 | 22 | 52 | 21 | 13 | 52 | 1345 | 30 | 2196
3.1349 | 1.8036 | 0.631 | 0.0273 | 0.1226 | 0.0719 | 0.0953 | 0.0045 | 0.0623 | 0.0165 | 0.003 | 0.0007 | 0.0001 | 0.0428 | 0.0083 | 0.0027 | 1208.704 | 1182.424 | 1131.738 | 1136.218 | 1139.584 | 1086.304 | 7.846082 | 62.88108 | 35 | 29 | 20 | 47 | 16 | 16 | 49 | 1347 | 30 | 2192
3.0727 | 1.9716 | 0.6921 | 0.0249 | 0.1246 | 0.0768 | 0.1017 | 0.0043 | 0.07 | 0.0175 | 0.002 | 0.0003 | 0.0001 | 0.0431 | 0.0079 | 0.0039 | 1207.784 | 1180.28 | 1135.046 | 1138.72 | 1142.315 | 1090.646 | 7.269484 | 62.09603 | 38 | 27 | 21 | 45 | 17 | 18 | 50 | 1342 | 30 | 2178
3.0573 | 1.9434 | 0.6747 | 0.0248 | 0.1237 | 0.0833 | 0.1061 | 0.0038 | 0.0678 | 0.0185 | 0.0029 | 0.0004 | 0.0001 | 0.043 | 0.008 | 0.0041 | 1205.366 | 1178.951 | 1136.478 | 1140.112 | 1143.029 | 1089.613 | 6.551561 | 59.51267 | 38 | 23 | 21 | 46 | 18 | 18 | 51 | 1352 | 30 | 2190
3.1138 | 1.9835 | 0.6759 | 0.0238 | 0.1241 | 0.083 | 0.1079 | 0.0037 | 0.0617 | 0.0178 | 0.0021 | 0.0002 | 0.0001 | 0.0424 | 0.0087 | 0.0041 | 1138.224 | 1138.224 | 1138.224 | 1141.687 | 1144.684 | 1092.906 | 6.460519 | 0 | 45 | 24 | 0 | 0 | 18 | 21 | 58 | 1340 | 30 | 2182
3.0884 | 1.9724 | 0.6742 | 0.0243 | 0.1222 | 0.0827 | 0.1093 | 0.0037 | 0.0654 | 0.0178 | 0.0017 | 0.0005 | 0.0001 | 0.0406 | 0.0089 | 0.0043 | 1204.473 | 1182.113 | 1135.114 | 1139.404 | 1141.913 | 1092.944 | 6.799191 | 62.18966 | 42 | 25 | 18 | 54 | 21 | 20 | 53 | 1348 | 30 | 2184
3.0545 | 1.9187 | 0.6733 | 0.0243 | 0.1275 | 0.0823 | 0.1094 | 0.0038 | 0.0676 | 0.0182 | 0.0024 | 0.0002 | 0.0001 | 0.0408 | 0.009 | 0.0043 | 1212.16 | 1183.328 | 1134.893 | 1138.977 | 1142.318 | 1091.58 | 7.424136 | 64.07882 | 38 | 24 | 23 | 53 | 18 | 21 | 50 | 1354 | 30 | 2180
3.0895 | 1.9013 | 0.6749 | 0.0247 | 0.1249 | 0.0829 | 0.1134 | 0.0044 | 0.0681 | 0.0187 | 0.0039 | 0.0006 | 0.0001 | 0.0413 | 0.0092 | 0.0043 | 1211.147 | 1187.355 | 1136.258 | 1139.691 | 1142.661 | 1089.721 | 6.402866 | 61.67413 | 40 | 23 | 17 | 52 | 18 | 20 | 52 | 1337 | 30 | 2192
3.1337 | 1.8481 | 0.6572 | 0.0235 | 0.124 | 0.0821 | 0.1171 | 0.0047 | 0.0685 | 0.0181 | 0.0018 | 0.0004 | 0.0001 | 0.0425 | 0.0087 | 0.004 | 1210.472 | 1185.134 | 1134.849 | 1138.58 | 1141.402 | 1090.469 | 6.553691 | 63.01773 | 38 | 21 | 20 | 54 | 18 | 21 | 49 | 1337 | 30 | 2202
3.1306 | 1.8554 | 0.6724 | 0.025 | 0.1163 | 0.0806 | 0.1117 | 0.0044 | 0.0697 | 0.0187 | 0.0022 | 0.0006 | 0.0001 | 0.0419 | 0.009 | 0.0039 | 1207.801 | 1181.012 | 1137.009 | 1140.877 | 1144.532 | 1087.87 | 7.52319 | 59.02775 | 37 | 29 | 22 | 43 | 15 | 20 | 51 | 1338 | 30 | 2202
3.0367 | 1.8905 | 0.5532 | 0.0281 | 0.1279 | 0.0923 | 0.1394 | 0.0045 | 0.0804 | 0.0182 | 0.0027 | 0.0004 | 0.0001 | 0.0461 | 0.0123 | 0.0023 | 1214.915 | 1189.181 | 1135.198 | 1139.098 | 1142.568 | 1093.426 | 7.370455 | 65.61665 | 39 | 23 | 20 | 57 | 18 | 21 | 50 | 1356 | 30 | 2214
3.0488 | 1.9139 | 0.5843 | 0.0279 | 0.1273 | 0.0997 | 0.1739 | 0.0044 | 0.0778 | 0.0204 | 0.0047 | 0.0003 | 0.0001 | 0.047 | 0.0129 | 0.0025 | 1215.142 | 1190.542 | 1136.184 | 1140.709 | 1144.197 | 1092.207 | 8.013164 | 64.22752 | 39 | 23 | 19 | 56 | 19 | 20 | 51 | 1351 | 30 | 2210
3.0121 | 1.8883 | 0.5732 | 0.0285 | 0.1264 | 0.0989 | 0.1611 | 0.0043 | 0.0778 | 0.0194 | 0.0034 | 0.0003 | 0.0001 | 0.0473 | 0.0128 | 0.0025 | 1215.077 | 1186.654 | 1134.935 | 1138.782 | 1142.353 | 1091.07 | 7.417941 | 64.62683 | 37 | 23 | 23 | 55 | 18 | 21 | 49 | 1381 | 30 | 2208
3.015 | 1.9061 | 0.5682 | 0.0275 | 0.1238 | 0.1005 | 0.1634 | 0.0042 | 0.0766 | 0.0201 | 0.0035 | 0.0002 | 0.0001 | 0.047 | 0.0129 | 0.0024 | 1211.622 | 1185.472 | 1135.241 | 1139.459 | 1143.01 | 1089.089 | 7.769273 | 62.33526 | 37 | 27 | 21 | 52 | 18 | 20 | 51 | 1371 | 30 | 2218
3.055 | 1.9484 | 0.5761 | 0.0288 | 0.1267 | 0.1029 | 0.1669 | 0.0048 | 0.0788 | 0.0196 | 0.0026 | 0.0005 | 0.0001 | 0.0485 | 0.0135 | 0.0024 | 1212.215 | 1184.781 | 1132.879 | 1136.637 | 1140.405 | 1088.348 | 7.526027 | 64.04896 | 38 | 26 | 20 | 51 | 17 | 20 | 51 | 1360 | 30 | 2214
3.0684 | 1.9635 | 0.5722 | 0.0289 | 0.1327 | 0.1068 | 0.1641 | 0.0046 | 0.0778 | 0.0185 | 0.0026 | 0.0003 | 0.0001 | 0.0477 | 0.0132 | 0.0025 | 1208.42 | 1180.821 | 1136.016 | 1140.452 | 1143.397 | 1089.972 | 7.381786 | 61.12788 | 39 | 24 | 24 | 47 | 20 | 19 | 52 | 1350 | 30 | 2210
3.0876 | 1.9499 | 0.5684 | 0.0286 | 0.1333 | 0.1043 | 0.1583 | 0.0043 | 0.0774 | 0.0188 | 0.0024 | 0.0003 | 0.0001 | 0.0469 | 0.0132 | 0.0025 | 1206.189 | 1182.234 | 1135.573 | 1140.261 | 1143.154 | 1089.859 | 7.58155 | 60.70356 | 39 | 27 | 23 | 50 | 20 | 19 | 53 | 1352 | 30 | 2198
3.0837 | 1.95 | 0.575 | 0.0285 | 0.1351 | 0.1032 | 0.1584 | 0.0042 | 0.0771 | 0.0187 | 0.0027 | 0.0003 | 0.0001 | 0.0473 | 0.0131 | 0.0025 | 1206.04 | 1180.969 | 1135.652 | 1139.709 | 1143.232 | 1091.88 | 7.579307 | 61.65727 | 43 | 25 | 24 | 56 | 20 | 22 | 56 | 1354 | 30 | 2204
3.0426 | 1.9509 | 0.5709 | 0.0287 | 0.1329 | 0.1036 | 0.1567 | 0.0044 | 0.0784 | 0.0188 | 0.0026 | 0.0002 | 0.0001 | 0.0467 | 0.0134 | 0.0025 | 1208.549 | 1181.581 | 1134.617 | 1139.246 | 1142.693 | 1090.396 | 8.076584 | 62.57312 | 40 | 29 | 25 | 50 | 21 | 21 | 54 | 1348 | 30 | 2202
3.0614 | 1.8246 | 0.5954 | 0.0346 | 0.1367 | 0.0739 | 0.1009 | 0.0031 | 0.0625 | 0.0184 | 0.0032 | 0.0004 | 0.0001 | 0.0403 | 0.0099 | 0.0019 | 1199.008 | 1169.464 | 1128.538 | 1132.561 | 1136.352 | 1086.089 | 7.814322 | 62.40767 | 38 | 25 | 24 | 46 | 17 | 22 | 50 | 1348 | 27.5 | 2200
3.0614 | 1.8438 | 0.6019 | 0.0321 | 0.1364 | 0.0734 | 0.0975 | 0.0029 | 0.0621 | 0.0182 | 0.0058 | 0.0002 | 0.0001 | 0.0396 | 0.0099 | 0.0019 | 1202.999 | 1173.755 | 1128.184 | 1133.489 | 1137.236 | 1088.277 | 9.051979 | 65.21376 | 34 | 24 | 20 | 43 | 19 | 16 | 45 | 1354 | 27.5 | 2196
3.072 | 1.825 | 0.5933 | 0.0343 | 0.1297 | 0.073 | 0.1066 | 0.0032 | 0.0654 | 0.0176 | 0.004 | 0.0005 | 0.0001 | 0.0402 | 0.0098 | 0.0019 | 1204.275 | 1183.942 | 1128.44 | 1132.38 | 1135.051 | 1085.158 | 6.610545 | 63.66431 | 39 | 27 | 17 | 58 | 19 | 18 | 52 | 1348 | 28.75 | 2184
3.0984 | 1.8475 | 0.5983 | 0.0342 | 0.1346 | 0.0727 | 0.1002 | 0.0033 | 0.0652 | 0.0188 | 0.0071 | 0.0005 | 0.0001 | 0.0401 | 0.0097 | 0.0019 | 1210.572 | 1186.722 | 1131.546 | 1135.818 | 1139.498 | 1088.238 | 7.951604 | 64.59843 | 39 | 31 | 20 | 53 | 18 | 20 | 53 | 1354 | 28.75 | 2208
2.9859 | 1.8636 | 0.6032 | 0.033 | 0.1301 | 0.0693 | 0.0963 | 0.0031 | 0.0762 | 0.0179 | 0.0028 | 0.0005 | 0.0001 | 0.0398 | 0.0092 | 0.0019 | 1205.621 | 1179.805 | 1128.479 | 1132.539 | 1136.805 | 1089.895 | 8.326479 | 66.65946 | 40 | 28 | 20 | 54 | 17 | 23 | 52 | 1336 | 28.75 | 2210
3.0228 | 1.8999 | 0.6063 | 0.0327 | 0.1272 | 0.0713 | 0.0964 | 0.0028 | 0.0699 | 0.019 | 0.0042 | 0.0005 | 0.0001 | 0.0396 | 0.0094 | 0.0019 | 1200.058 | 1175.461 | 1130.845 | 1134.927 | 1138.596 | 1090.175 | 7.750937 | 62.98786 | 41 | 26 | 21 | 52 | 19 | 21 | 53 | 1344 | 28.75 | 2200
3.0588 | 1.933 | 0.621 | 0.0322 | 0.1312 | 0.0706 | 0.0975 | 0.003 | 0.0713 | 0.0196 | 0.005 | 0.0004 | 0.0001 | 0.0412 | 0.0093 | 0.002 | 1199.475 | 1179.412 | 1129.912 | 1133.79 | 1136.83 | 1087.181 | 6.917521 | 61.94757 | 40 | 29 | 18 | 60 | 20 | 21 | 52 | 1347 | 28.75 | 2186
3.1809 | 2.035 | 0.6225 | 0.0335 | 0.1363 | 0.0717 | 0.0943 | 0.003 | 0.072 | 0.0173 | 0.0014 | 0.0005 | 0.0001 | 0.04 | 0.0085 | 0.0021 | 1203.05 | 1179.182 | 1133.468 | 1137.316 | 1139.92 | 1086.44 | 6.451393 | 59.6707 | 38 | 25 | 19 | 51 | 19 | 18 | 50 | 1343 | 30 | 2180
3.0729 | 1.98 | 0.6185 | 0.032 | 0.1367 | 0.0718 | 0.0944 | 0.003 | 0.0725 | 0.0169 | 0.0019 | 0.0004 | 0.0001 | 0.0403 | 0.0087 | 0.0021 | 1203.359 | 1180.05 | 1130.874 | 1134.948 | 1138.775 | 1086.932 | 7.900848 | 62.25807 | 34 | 24 | 17 | 45 | 16 | 19 | 46 | 1352 | 30 | 2192
3.0735 | 2.0416 | 0.6193 | 0.0303 | 0.1253 | 0.0722 | 0.0908 | 0.0029 | 0.0712 | 0.0174 | 0.0017 | 0.0003 | 0.0001 | 0.0392 | 0.009 | 0.0021 | 1206.029 | 1181.239 | 1128.47 | 1132.767 | 1137.145 | 1087.775 | 8.675264 | 65.58673 | 40 | 37 | 23 | 60 | 18 | 23 | 55 | 1355 | 32.25 | 2198
3.1008 | 1.9299 | 0.6176 | 0.0313 | 0.1338 | 0.0719 | 0.0979 | 0.0031 | 0.0732 | 0.0171 | 0.0021 | 0.0003 | 0.0001 | 0.0413 | 0.009 | 0.0022 | 1211.555 | 1184.392 | 1133.333 | 1137.557 | 1140.73 | 1089.435 | 7.397327 | 64.05374 | 39 | 27 | 23 | 60 | 20 | 19 | 52 | 1360 | 32.25 | 2212
3.1536 | 1.8372 | 0.6494 | 0.027 | 0.1308 | 0.0757 | 0.1082 | 0.0031 | 0.0715 | 0.0178 | 0.0031 | 0.0002 | 0.0001 | 0.0432 | 0.0085 | 0.0021 | 1211.044 | 1182.299 | 1131.196 | 1135.945 | 1139.791 | 1086.525 | 8.594965 | 64.12508 | 33 | 27 | 20 | 46 | 17 | 17 | 46 | 1352 | 30 | 2210
3.1084 | 1.95 | 0.6688 | 0.0281 | 0.127 | 0.0769 | 0.103 | 0.0027 | 0.0705 | 0.0186 | 0.0031 | 0.0001 | 0.0001 | 0.0415 | 0.0092 | 0.0023 | 1211.202 | 1185.055 | 1131.266 | 1135.532 | 1138.88 | 1088.047 | 7.613557 | 64.90688 | 39 | 25 | 20 | 57 | 19 | 18 | 51 | 1354 | 30 | 2216
3.1211 | 1.8646 | 0.623 | 0.0319 | 0.1312 | 0.0755 | 0.1085 | 0.0039 | 0.0704 | 0.0171 | 0.0015 | 0.0006 | 0.0001 | 0.0441 | 0.0089 | 0.0024 | 1211.25 | 1187.871 | 1131.886 | 1136.872 | 1139.656 | 1086.912 | 7.770297 | 63.82911 | 38 | 26 | 21 | 57 | 19 | 19 | 51 | 1357 | 30.5 | 2218
3.121 | 1.8457 | 0.6143 | 0.032 | 0.1327 | 0.0761 | 0.1117 | 0.0042 | 0.069 | 0.017 | 0.0022 | 0.0005 | 0.0001 | 0.0456 | 0.0088 | 0.0024 | 1199.917 | 1173.794 | 1132.786 | 1136.471 | 1139.321 | 1086.736 | 6.534889 | 59.31305 | 36 | 26 | 20 | 50 | 19 | 22 | 49 | 1344 | 29.5 | 2198
3.175 | 1.8623 | 0.6157 | 0.0318 | 0.1315 | 0.076 | 0.1125 | 0.0041 | 0.0687 | 0.0167 | 0.0025 | 0.0005 | 0.0001 | 0.0456 | 0.0087 | 0.0024 | 1204.152 | 1176.251 | 1134.381 | 1138.161 | 1140.698 | 1088.32 | 6.316494 | 60.23446 | 38 | 23 | 18 | 43 | 21 | 17 | 50 | 1341 | 31.25 | 2200
3.1313 | 1.859 | 0.5631 | 0.0285 | 0.1282 | 0.0742 | 0.1031 | 0.0051 | 0.0684 | 0.0135 | 0.0001 | 0.0004 | 0.0001 | 0.0485 | 0.0073 | 0.0026 | 1205.421 | 1180.899 | 1132.194 | 1136.643 | 1139.883 | 1088.758 | 7.689058 | 62.76776 | 38 | 24 | 19 | 49 | 18 | 19 | 50 | 1353 | 30 | 2196
3.1131 | 1.796 | 0.5602 | 0.0295 | 0.1306 | 0.0718 | 0.0932 | 0.0051 | 0.0678 | 0.0137 | 0.0002 | 0.0004 | 0.0001 | 0.0447 | 0.0073 | 0.0024 | 1203.442 | 1173.805 | 1127.757 | 1132.841 | 1136.972 | 1079.97 | 9.214259 | 61.29679 | 32 | 28 | 19 | 39 | 16 | 15 | 46 | 1350 | 30 | 2212
3.0589 | 1.916 | 0.5987 | 0.0286 | 0.12 | 0.0921 | 0.1018 | 0.0057 | 0.0604 | 0.0166 | 0.0004 | 0.0005 | 0.0001 | 0.046 | 0.0096 | 0.0023 | 1201.118 | 1177.494 | 1133.59 | 1136.126 | 1138.747 | 1085.518 | 5.156904 | 58.4156 | 40 | 23 | 16 | 47 | 15 | 18 | 52 | 1347 | 30 | 2184
3.1129 | 1.9506 | 0.61 | 0.0249 | 0.1159 | 0.0882 | 0.0999 | 0.0055 | 0.0607 | 0.0162 | 0.0002 | 0.0002 | 0.0001 | 0.0464 | 0.0094 | 0.0023 | 1200.527 | 1177.169 | 1134.592 | 1138.258 | 1140.995 | 1086.597 | 6.402542 | 57.8732 | 41 | 24 | 19 | 51 | 20 | 18 | 55 | 1340 | 30 | 2176
3.0577 | 1.8927 | 0.6168 | 0.0276 | 0.1234 | 0.0888 | 0.1041 | 0.0059 | 0.0597 | 0.016 | 0.001 | 0.0005 | 0.0001 | 0.0478 | 0.0092 | 0.0025 | 1202.33 | 1179.387 | 1133.416 | 1136.15 | 1139.044 | 1087.837 | 5.627662 | 60.19039 | 39 | 30 | 17 | 54 | 17 | 20 | 53 | 1350 | 30 | 2188
3.1192 | 1.9184 | 0.6058 | 0.027 | 0.1245 | 0.0905 | 0.1033 | 0.0062 | 0.0587 | 0.016 | 0.0035 | 0.0003 | 0.0001 | 0.0476 | 0.0091 | 0.0025 | 1206.463 | 1178.597 | 1132.014 | 1136.295 | 1138.746 | 1087.89 | 6.732543 | 62.78758 | 36 | 23 | 21 | 49 | 16 | 17 | 48 | 1350 | 30 | 2190
3.1144 | 1.9016 | 0.6154 | 0.0263 | 0.1226 | 0.0931 | 0.0986 | 0.0057 | 0.0563 | 0.0162 | 0.0014 | 0.0003 | 0.0001 | 0.046 | 0.0093 | 0.0025 | 1200.555 | 1176.845 | 1130.259 | 1133.85 | 1137.928 | 1084.997 | 7.668787 | 60.83144 | 41 | 28 | 21 | 54 | 16 | 20 | 54 | 1341 | 30 | 2194
3.141 | 1.9085 | 0.6264 | 0.0258 | 0.1245 | 0.0919 | 0.0981 | 0.0056 | 0.0572 | 0.0168 | 0.0007 | 0.0003 | 0.0001 | 0.0455 | 0.0095 | 0.0025 | 1206.389 | 1167.322 | 1129.912 | 1134.864 | 1138.074 | 1078.525 | 8.161982 | 59.81116 | 32 | 34 | 26 | 37 | 17 | 15 | 49 | 1348 | 30 | 2178
3.1591 | 1.9427 | 0.6217 | 0.0266 | 0.1264 | 0.0962 | 0.1006 | 0.0055 | 0.0569 | 0.0166 | 0.0003 | 0.0005 | 0.0001 | 0.0464 | 0.0094 | 0.0024 | 1206.764 | 1179.144 | 1132.317 | 1135.985 | 1140.068 | 1088.788 | 7.751002 | 63.1033 | 37 | 28 | 24 | 51 | 16 | 22 | 50 | 1350 | 30 | 2194
3.186 | 1.9248 | 0.6151 | 0.0271 | 0.1285 | 0.097 | 0.1069 | 0.0059 | 0.0573 | 0.0162 | 0.001 | 0.0004 | 0.0001 | 0.0488 | 0.0091 | 0.0023 | 1201.65 | 1180.148 | 1132.073 | 1136.17 | 1139.206 | 1085.724 | 7.132884 | 60.0183 | 39 | 26 | 20 | 55 | 20 | 19 | 53 | 1350 | 30 | 2188
3.2753 | 1.8737 | 0.6359 | 0.0254 | 0.1325 | 0.0975 | 0.1083 | 0.0061 | 0.0582 | 0.0164 | 0.0003 | 0.0001 | 0.0001 | 0.0498 | 0.0089 | 0.0022 | 1204.15 | 1177.728 | 1132.493 | 1136.61 | 1140.266 | 1084.368 | 7.773194 | 59.82261 | 33 | 31 | 21 | 45 | 17 | 19 | 49 | 1348 | 30 | 2194
3.1742 | 1.9358 | 0.6159 | 0.0271 | 0.125 | 0.096 | 0.1098 | 0.0058 | 0.0578 | 0.0164 | 0.0006 | 0.0005 | 0.0001 | 0.0492 | 0.0091 | 0.0023 | 1204.361 | 1180.488 | 1131.783 | 1135.895 | 1139.203 | 1083.994 | 7.420629 | 60.29795 | 35 | 27 | 19 | 46 | 16 | 18 | 49 | 1350 | 30 | 2194
3.1861 | 1.9134 | 0.6233 | 0.027 | 0.128 | 0.0893 | 0.1079 | 0.0052 | 0.0576 | 0.016 | 0.0004 | 0.0005 | 0.0001 | 0.0479 | 0.009 | 0.0024 | 1197.662 | 1174.786 | 1133.993 | 1138.335 | 1141.665 | 1088.539 | 7.671567 | 58.34569 | 39 | 23 | 19 | 46 | 18 | 21 | 51 | 1346 | 30 | 2202
3.2456 | 1.9023 | 0.6311 | 0.0266 | 0.1255 | 0.0848 | 0.0983 | 0.0065 | 0.0696 | 0.0166 | 0.0012 | 0.0005 | 0.0001 | 0.0483 | 0.0075 | 0.0024 | 1205.683 | 1182.033 | 1135.726 | 1139.112 | 1142.31 | 1089.495 | 6.583277 | 60.21 | 41 | 24 | 18 | 49 | 19 | 20 | 54 | 1348 | 30 | 2178
3.1662 | 1.8348 | 0.6345 | 0.0269 | 0.1257 | 0.0903 | 0.101 | 0.0066 | 0.0748 | 0.0167 | 0.002 | 0.0004 | 0.0001 | 0.0492 | 0.0076 | 0.0025 | 1208.004 | 1181.619 | 1132.872 | 1138.455 | 1140.755 | 1088.019 | 7.883242 | 62.61751 | 42 | 30 | 23 | 54 | 22 | 14 | 56 | 1363 | 30 | 2180
3.1641 | 1.863 | 0.6374 | 0.0245 | 0.1197 | 0.0887 | 0.0977 | 0.0062 | 0.0739 | 0.0167 | 0.002 | 0.0002 | 0.0001 | 0.0479 | 0.0077 | 0.0025 | 1207.72 | 1182.578 | 1133.105 | 1137.259 | 1141.173 | 1087.471 | 8.067743 | 62.05019 | 41 | 34 | 21 | 58 | 18 | 22 | 57 | 1355 | 30 | 2198
3.1901 | 1.8432 | 0.6406 | 0.0262 | 0.1267 | 0.0843 | 0.0974 | 0.006 | 0.0759 | 0.0177 | 0.003 | 0.0004 | 0.0001 | 0.0477 | 0.0078 | 0.0025 | 1205.44 | 1183.591 | 1133.738 | 1137.676 | 1141.908 | 1085.942 | 8.169593 | 60.003 | 40 | 36 | 21 | 56 | 17 | 24 | 57 | 1343 | 30 | 2178
3.199 | 1.8707 | 0.6404 | 0.0262 | 0.1223 | 0.0828 | 0.1034 | 0.0069 | 0.0728 | 0.0171 | 0.0024 | 0.0004 | 0.0001 | 0.047 | 0.0079 | 0.0026 | 1201.45 | 1179.572 | 1131.594 | 1135.991 | 1138.729 | 1086.704 | 7.135036 | 60.87827 | 42 | 27 | 21 | 60 | 22 | 20 | 56 | 1349 | 30 | 2178
3.1241 | 1.7305 | 0.6629 | 0.0249 | 0.1198 | 0.069 | 0.0894 | 0.0057 | 0.0521 | 0.0153 | 0.0013 | 0.0004 | 0.0001 | 0.0405 | 0.0091 | 0.0043 | 1212.873 | 1184.818 | 1134.457 | 1138.095 | 1141.191 | 1090.173 | 6.734187 | 63.90872 | 41 | 26 | 25 | 60 | 19 | 21 | 55 | 1356 | 30 | 2180
3.1341 | 1.6647 | 0.6785 | 0.0256 | 0.119 | 0.0663 | 0.0874 | 0.0048 | 0.0523 | 0.0148 | 0.0009 | 0.0005 | 0.0001 | 0.0397 | 0.0086 | 0.0038 | 1213.413 | 1186.894 | 1132.949 | 1136.586 | 1139.221 | 1089.107 | 6.271599 | 64.7303 | 40 | 25 | 19 | 53 | 17 | 17 | 52 | 1355 | 30 | 2192
3.178 | 1.7055 | 0.6716 | 0.0254 | 0.1185 | 0.0666 | 0.0875 | 0.0048 | 0.0531 | 0.0146 | 0.0009 | 0.0006 | 0.0001 | 0.0396 | 0.0085 | 0.0038 | 1213.103 | 1182.953 | 1133.681 | 1137.08 | 1140.501 | 1086.934 | 6.820566 | 62.94909 | 37 | 29 | 22 | 46 | 16 | 18 | 51 | 1353 | 30 | 2182
3.1914 | 1.7865 | 0.6681 | 0.0241 | 0.1161 | 0.0653 | 0.0848 | 0.0043 | 0.0565 | 0.0153 | 0.0017 | 0.0003 | 0.0001 | 0.0381 | 0.0084 | 0.0039 | 1207.212 | 1181.548 | 1134.087 | 1138.386 | 1141.942 | 1086.365 | 7.855306 | 60.51045 | 41 | 34 | 25 | 53 | 18 | 20 | 57 | 1356 | 30 | 2208
3.2468 | 1.8443 | 0.6941 | 0.0249 | 0.1226 | 0.0677 | 0.0897 | 0.005 | 0.0541 | 0.0155 | 0.0021 | 0.0004 | 0.0001 | 0.0411 | 0.0083 | 0.0037 | 1206.589 | 1182.852 | 1135.702 | 1139.325 | 1142.048 | 1088.227 | 6.346121 | 59.8901 | 44 | 26 | 22 | 56 | 19 | 19 | 59 | 1352 | 30 | 2174
3.1963 | 1.8284 | 0.681 | 0.0254 | 0.1202 | 0.0673 | 0.0896 | 0.005 | 0.0542 | 0.0153 | 0.0013 | 0.0005 | 0.0001 | 0.0409 | 0.0082 | 0.0037 | 1212.204 | 1180.66 | 1132.608 | 1136.746 | 1140.06 | 1090.336 | 7.451635 | 65.3132 | 42 | 29 | 32 | 62 | 21 | 23 | 56 | 1356 | 30 | 2174
3.1968 | 1.8276 | 0.6661 | 0.0243 | 0.1165 | 0.0722 | 0.0937 | 0.0054 | 0.0509 | 0.016 | 0.0019 | 0.0005 | 0.0001 | 0.0412 | 0.0091 | 0.0039 | 1208.523 | 1179.428 | 1134.874 | 1139.564 | 1143.637 | 1086.401 | 8.762527 | 60.30717 | 39 | 40 | 25 | 49 | 18 | 22 | 57 | 1354 | 30 | 2188
3.2628 | 1.8217 | 0.6812 | 0.0267 | 0.1186 | 0.0736 | 0.0898 | 0.005 | 0.0463 | 0.0168 | 0.002 | 0.0007 | 0.0001 | 0.0408 | 0.0095 | 0.0043 | 1202.971 | 1181.161 | 1136.213 | 1140.114 | 1143.395 | 1090.188 | 7.181894 | 59.19144 | 43 | 24 | 21 | 52 | 19 | 23 | 56 | 1375 | 30 | 2178
3.1645 | 1.9277 | 0.6391 | 0.0278 | 0.1126 | 0.0778 | 0.102 | 0.0054 | 0.0677 | 0.0223 | 0.0027 | 0.0009 | 0.0001 | 0.0404 | 0.0104 | 0.0039 | 1202.665 | 1177.123 | 1139.701 | 1143.469 | 1146.279 | 1088.726 | 6.578078 | 55.2611 | 41 | 31 | 22 | 39 | 17 | 19 | 57 | 1407 | 30 | 2170
3.1263 | 1.9362 | 0.6357 | 0.0269 | 0.1143 | 0.076 | 0.0985 | 0.0053 | 0.0705 | 0.022 | 0.0024 | 0.0006 | 0.0001 | 0.04 | 0.0105 | 0.0039 | 1207.373 | 1179.542 | 1134.856 | 1139.074 | 1143.308 | 1085.976 | 8.452351 | 59.73559 | 38 | 37 | 24 | 42 | 14 | 24 | 55 | 1367 | 33.25 | 2182
3.1527 | 1.8976 | 0.6136 | 0.0267 | 0.1174 | 0.0721 | 0.0961 | 0.0052 | 0.0749 | 0.0204 | 0.0018 | 0.0004 | 0.0001 | 0.0396 | 0.0101 | 0.0037 | 1210.94 | 1180.307 | 1133.501 | 1137.495 | 1140.502 | 1088.556 | 7.000737 | 63.2751 | 42 | 27 | 28 | 59 | 20 | 20 | 55 | 1358 | 30 | 2194
3.1015 | 1.8849 | 0.6198 | 0.027 | 0.1173 | 0.0722 | 0.0954 | 0.0052 | 0.0753 | 0.0206 | 0.0026 | 0.0006 | 0.0001 | 0.0396 | 0.0103 | 0.0037 | 1210.835 | 1178.792 | 1136.702 | 1143.167 | 1146.375 | 1092.902 | 9.672274 | 62.85969 | 32 | 24 | 20 | 38 | 21 | 15 | 44 | 1325 | 30 | 2206
3.1839 | 1.8279 | 0.6076 | 0.027 | 0.1225 | 0.0682 | 0.0912 | 0.0046 | 0.0768 | 0.0196 | 0.0011 | 0.0003 | 0.0001 | 0.0382 | 0.0093 | 0.0033 | 1212.628 | 1184.638 | 1135.739 | 1139.494 | 1143.993 | 1091.829 | 8.253924 | 63.65037 | 41 | 26 | 23 | 49 | 14 | 23 | 53 | 1346 | 30 | 2196
3.1116 | 1.811 | 0.6229 | 0.0273 | 0.1161 | 0.0694 | 0.0909 | 0.0048 | 0.0781 | 0.0196 | 0.0017 | 0.0005 | 0.0001 | 0.0381 | 0.0095 | 0.0032 | 1211.598 | 1185.196 | 1133.868 | 1138.799 | 1142.145 | 1089.724 | 8.277742 | 63.77908 | 40 | 31 | 23 | 57 | 21 | 21 | 54 | 1355 | 30 | 2200
3.1851 | 1.7989 | 0.6324 | 0.0277 | 0.1145 | 0.0683 | 0.0908 | 0.0047 | 0.0791 | 0.0194 | 0.0022 | 0.0007 | 0.0001 | 0.0383 | 0.0092 | 0.0032 | 1211.76 | 1184.326 | 1132.817 | 1137.508 | 1141.045 | 1084.967 | 8.228074 | 62.26116 | 37 | 39 | 22 | 51 | 17 | 19 | 54 | 1354 | 30 | 2196
3.1395 | 1.7225 | 0.6234 | 0.0277 | 0.1189 | 0.0668 | 0.0898 | 0.0045 | 0.0774 | 0.0186 | 0.0012 | 0.0007 | 0.0001 | 0.0381 | 0.0088 | 0.0032 | 1212.03 | 1184.946 | 1132.177 | 1136.045 | 1139.624 | 1089.186 | 7.447074 | 65.00403 | 39 | 25 | 21 | 57 | 18 | 21 | 51 | 1354 | 30 | 2202
3.1906 | 1.7625 | 0.6247 | 0.0265 | 0.1105 | 0.0673 | 0.0881 | 0.0045 | 0.0764 | 0.0194 | 0.0032 | 0.0005 | 0.0001 | 0.0382 | 0.0089 | 0.0033 | 1208.867 | 1177.467 | 1136.216 | 1138.648 | 1142.237 | 1086.919 | 6.020882 | 59.57498 | 37 | 24 | 21 | 38 | 11 | 25 | 51 | 1351 | 30 | 2212
3.1551 | 1.8486 | 0.5963 | 0.0294 | 0.1211 | 0.0733 | 0.0973 | 0.0047 | 0.0765 | 0.0194 | 0.0006 | 0.0005 | 0.0001 | 0.0438 | 0.011 | 0.0024 | 1208.247 | 1178.806 | 1134.126 | 1138.268 | 1141.555 | 1087.512 | 7.429978 | 61.39174 | 40 | 37 | 27 | 49 | 18 | 21 | 56 | 1343 | 30 | 2162
3.1397 | 1.8553 | 0.6061 | 0.0287 | 0.1176 | 0.0741 | 0.0977 | 0.0045 | 0.0759 | 0.0198 | 0.0006 | 0.0003 | 0.0001 | 0.0436 | 0.0112 | 0.0025 | 1207.209 | 1177.175 | 1134.214 | 1137.531 | 1141.815 | 1091.689 | 7.60043 | 63.18824 | 44 | 28 | 28 | 52 | 17 | 24 | 57 | 1350 | 30 | 2180
3.1595 | 1.9449 | 0.6084 | 0.0261 | 0.1065 | 0.0742 | 0.0939 | 0.0041 | 0.0746 | 0.0207 | 0.001 | 0.0001 | 0.0001 | 0.0418 | 0.0115 | 0.0026 | 1207.047 | 1175.001 | 1134.656 | 1138.244 | 1142.401 | 1085.7 | 7.745155 | 59.65625 | 39 | 44 | 26 | 44 | 15 | 24 | 57 | 1349 | 30 | 2168
3.147 | 1.8933 | 0.5914 | 0.0286 | 0.1175 | 0.0735 | 0.099 | 0.0044 | 0.0753 | 0.0198 | 0.0014 | 0.0003 | 0.0001 | 0.043 | 0.0112 | 0.0025 | 1210.353 | 1184.907 | 1134.73 | 1139.194 | 1142.697 | 1091.354 | 7.966725 | 63.54936 | 44 | 33 | 27 | 57 | 21 | 21 | 58 | 1349 | 30 | 2164
3.0969 | 1.8865 | 0.5928 | 0.0285 | 0.1195 | 0.0781 | 0.0996 | 0.0047 | 0.0749 | 0.0188 | 0.0015 | 0.0004 | 0.0001 | 0.0446 | 0.0114 | 0.0025 | 1213.036 | 1181.449 | 1134.381 | 1138.54 | 1142.538 | 1088.581 | 8.157301 | 63.19983 | 40 | 42 | 29 | 51 | 17 | 23 | 56 | 1353 | 30 | 2174
3.1118 | 1.8694 | 0.5943 | 0.0291 | 0.1184 | 0.0777 | 0.0988 | 0.0046 | 0.0756 | 0.0186 | 0.0004 | 0.0005 | 0.0001 | 0.0442 | 0.0112 | 0.0024 | 1212.424 | 1188.75 | 1133.049 | 1137.545 | 1140.807 | 1089.687 | 7.75771 | 64.67111 | 42 | 29 | 22 | 68 | 22 | 23 | 56 | 1343 | 30 | 2182
3.1177 | 1.8697 | 0.6067 | 0.0302 | 0.1158 | 0.076 | 0.094 | 0.0043 | 0.0759 | 0.0185 | 0.0005 | 0.0005 | 0.0001 | 0.0425 | 0.011 | 0.0023 | 1209.027 | 1180.076 | 1133.686 | 1138.083 | 1140.689 | 1085.631 | 7.003241 | 61.05646 | 38 | 31 | 20 | 45 | 19 | 18 | 52 | 1340 | 30 | 2176
3.0968 | 1.8114 | 0.6062 | 0.0307 | 0.1174 | 0.0726 | 0.0878 | 0.0037 | 0.0714 | 0.0172 | 0.0003 | 0.0004 | 0.0001 | 0.0397 | 0.0104 | 0.002 | 1209.951 | 1183.7 | 1134.324 | 1138.23 | 1141.128 | 1090.923 | 6.803992 | 63.53679 | 43 | 28 | 22 | 57 | 19 | 19 | 56 | 1351 | 28.75 | 2174
3.123 | 1.797 | 0.616 | 0.0302 | 0.1174 | 0.0713 | 0.0902 | 0.0036 | 0.0606 | 0.0168 | 0.001 | 0.0005 | 0.0001 | 0.0412 | 0.0107 | 0.0021 | 1206.551 | 1178.503 | 1136.886 | 1139.9 | 1143.113 | 1091.829 | 6.227394 | 60.72503 | 45 | 24 | 24 | 50 | 15 | 24 | 58 | 1371 | 28.75 | 2178
3.1407 | 1.8056 | 0.6005 | 0.0261 | 0.1111 | 0.0711 | 0.0908 | 0.0038 | 0.0607 | 0.0162 | 0.0042 | 0.0003 | 0.0001 | 0.0427 | 0.0103 | 0.0019 | 1206.452 | 1179.453 | 1133.992 | 1138.394 | 1142.118 | 1086.98 | 8.126017 | 60.65015 | 37 | 27 | 20 | 46 | 17 | 21 | 51 | 1360 | 28.75 | 2184
3.1605 | 1.855 | 0.6495 | 0.029 | 0.1228 | 0.0656 | 0.0864 | 0.0027 | 0.0736 | 0.0178 | 0.0025 | 0.0005 | 0.0001 | 0.0363 | 0.0099 | 0.0017 | 1213.149 | 1184.012 | 1133.438 | 1137.305 | 1140.727 | 1089.762 | 7.289171 | 64.60277 | 38 | 31 | 23 | 52 | 17 | 21 | 51 | 1362 | 28.75 | 2186
3.1279 | 1.8624 | 0.6461 | 0.0275 | 0.1129 | 0.0658 | 0.0841 | 0.0026 | 0.0708 | 0.0174 | 0.0024 | 0.0005 | 0.0001 | 0.0364 | 0.01 | 0.0018 | 1213.532 | 1185.262 | 1132.559 | 1136.841 | 1140.543 | 1089.734 | 7.983619 | 65.40732 | 39 | 31 | 25 | 58 | 19 | 21 | 53 | 1351 | 29.75 | 2192
3.1974 | 1.8326 | 0.634 | 0.0293 | 0.1139 | 0.0667 | 0.0903 | 0.0029 | 0.0738 | 0.0174 | 0.0015 | 0.0005 | 0.0001 | 0.0368 | 0.0099 | 0.0018 | 1208.541 | 1174.859 | 1132.073 | 1136.78 | 1139.832 | 1086.319 | 7.75939 | 62.56464 | 36 | 28 | 24 | 42 | 18 | 17 | 49 | 1348 | 29.75 | 2190
3.0872 | 1.8285 | 0.6376 | 0.0286 | 0.113 | 0.0671 | 0.0919 | 0.0028 | 0.0731 | 0.0177 | 0.0019 | 0.0005 | 0.0001 | 0.0371 | 0.0101 | 0.0018 | 1206.986 | 1182.76 | 1133.652 | 1137.741 | 1141.17 | 1088.723 | 7.517177 | 62.00853 | 43 | 27 | 23 | 56 | 21 | 21 | 57 | 1355 | 29.75 | 2192
3.1317 | 1.8548 | 0.6296 | 0.0287 | 0.1105 | 0.0675 | 0.0933 | 0.0029 | 0.0721 | 0.0182 | 0.0026 | 0.0002 | 0.0001 | 0.0376 | 0.0101 | 0.0019 | 1204.011 | 1180.546 | 1135.318 | 1138.899 | 1142.208 | 1090.213 | 6.889677 | 60.36366 | 41 | 27 | 22 | 53 | 19 | 23 | 54 | 1349 | 29.75 | 2184
3.1435 | 1.9419 | 0.6462 | 0.0298 | 0.1088 | 0.0683 | 0.0933 | 0.0032 | 0.0711 | 0.0188 | 0.0025 | 0.0004 | 0.0001 | 0.0381 | 0.0107 | 0.002 | 1202.272 | 1177.611 | 1135.174 | 1142.032 | 1142.241 | 1108.054 | 7.066359 | 71.21535 | 5 | 9 | 23 | 51 | 27 | 1 | 8 | 1348 | 29.75 | 2162
3.1478 | 1.9483 | 0.6564 | 0.0295 | 0.1114 | 0.0681 | 0.0912 | 0.0031 | 0.0718 | 0.0193 | 0.0026 | 0.0004 | 0.0001 | 0.0379 | 0.0108 | 0.0019 | 1198.777 | 1176.933 | 1134.596 | 1138.705 | 1142.383 | 1089.331 | 7.787651 | 58.64235 | 40 | 25 | 19 | 46 | 20 | 22 | 54 | 1352 | 29.75 | 2174
3.1758 | 2.0039 | 0.6602 | 0.0292 | 0.1105 | 0.0702 | 0.0965 | 0.0033 | 0.0727 | 0.0195 | 0.0033 | 0.0005 | 0.0001 | 0.0378 | 0.0107 | 0.0019 | 1201.907 | 1182.566 | 1136.49 | 1139.53 | 1143.046 | 1088.83 | 6.555474 | 57.85156 | 48 | 28 | 23 | 64 | 19 | 25 | 63 | 1354 | 29.75 | 2156
3.1018 | 1.9069 | 0.6276 | 0.0286 | 0.1129 | 0.0691 | 0.0935 | 0.0041 | 0.0712 | 0.0176 | 0.0022 | 0.0002 | 0.0001 | 0.0379 | 0.0102 | 0.0019 | 1215.589 | 1188.603 | 1132.116 | 1136.664 | 1140.143 | 1084.832 | 8.027151 | 63.8385 | 38 | 40 | 26 | 62 | 20 | 21 | 55 | 1350 | 30 | 2176
3.1493 | 1.867 | 0.6238 | 0.0283 | 0.1201 | 0.0685 | 0.0943 | 0.0045 | 0.0711 | 0.0173 | 0.0015 | 0.0004 | 0.0001 | 0.0384 | 0.0102 | 0.0019 | 1217.31 | 1192.035 | 1133.367 | 1137.416 | 1140.104 | 1089.667 | 6.737095 | 65.7644 | 41 | 25 | 22 | 63 | 20 | 18 | 54 | 1342 | 30 | 2198
3.1296 | 1.8842 | 0.6515 | 0.0287 | 0.1179 | 0.0692 | 0.0935 | 0.0044 | 0.0696 | 0.0179 | 0.0013 | 0.0004 | 0.0001 | 0.0381 | 0.0104 | 0.002 | 1216.788 | 1186.239 | 1135.869 | 1139.402 | 1142.64 | 1089.822 | 6.771267 | 63.73306 | 41 | 31 | 24 | 50 | 16 | 20 | 55 | 1350 | 30 | 2212
3.1102 | 1.8696 | 0.6494 | 0.0288 | 0.1163 | 0.0686 | 0.0943 | 0.0045 | 0.0626 | 0.0175 | 0.0012 | 0.0004 | 0.0001 | 0.0382 | 0.0103 | 0.0021 | 1214.363 | 1189.637 | 1134.357 | 1138.151 | 1141.527 | 1088.046 | 7.169731 | 63.33731 | 43 | 29 | 24 | 60 | 18 | 21 | 58 | 1352 | 28.75 | 2214
3.1585 | 1.8766 | 0.6475 | 0.0291 | 0.1135 | 0.068 | 0.0941 | 0.0044 | 0.0629 | 0.0177 | 0.0017 | 0.0005 | 0.0001 | 0.0382 | 0.0104 | 0.0021 | 1213.807 | 1187.407 | 1134.992 | 1138.508 | 1141.635 | 1087.661 | 6.643196 | 62.47939 | 43 | 27 | 23 | 59 | 17 | 20 | 57 | 1349 | 28.75 | 2198
3.1759 | 1.8734 | 0.6545 | 0.0289 | 0.1187 | 0.0678 | 0.0956 | 0.0041 | 0.0611 | 0.0184 | 0.0013 | 0.0006 | 0.0001 | 0.0381 | 0.0101 | 0.002 | 1209.044 | 1183.339 | 1134.157 | 1138.572 | 1140.992 | 1087.68 | 6.834838 | 61.70421 | 40 | 27 | 20 | 50 | 21 | 18 | 53 | 1356 | 30 | 2186
3.2341 | 1.927 | 0.6655 | 0.0277 | 0.1105 | 0.0684 | 0.096 | 0.0041 | 0.0621 | 0.0186 | 0.0015 | 0.0003 | 0.0001 | 0.0378 | 0.0106 | 0.0021 | 1206.826 | 1183.447 | 1135.5 | 1138.89 | 1141.516 | 1089.026 | 6.01522 | 60.54837 | 41 | 25 | 19 | 49 | 19 | 19 | 54 | 1343 | 30 | 2180
3.1879 | 1.8486 | 0.6644 | 0.0265 | 0.1146 | 0.0676 | 0.0945 | 0.0037 | 0.0593 | 0.0188 | 0.002 | 0.0005 | 0.0001 | 0.0374 | 0.0102 | 0.0018 | 1206.754 | 1182.603 | 1133.929 | 1138.499 | 1141.437 | 1087.835 | 7.508212 | 61.23901 | 42 | 29 | 21 | 54 | 21 | 20 | 56 | 1352 | 30 | 2180
3.197 | 1.8777 | 0.6656 | 0.0277 | 0.116 | 0.0681 | 0.0933 | 0.0042 | 0.0623 | 0.0191 | 0.0019 | 0.0004 | 0.0001 | 0.0387 | 0.0104 | 0.002 | 1207.233 | 1180.319 | 1132.389 | 1136.419 | 1140.704 | 1084.715 | 8.315374 | 61.08833 | 36 | 37 | 22 | 46 | 16 | 21 | 52 | 1356 | 30 | 2174
3.2221 | 1.8396 | 0.6396 | 0.0288 | 0.1152 | 0.0701 | 0.095 | 0.0048 | 0.0624 | 0.0174 | 0.0006 | 0.0005 | 0.0001 | 0.0407 | 0.0101 | 0.002 | 1206.416 | 1181.371 | 1134.397 | 1138.096 | 1141.786 | 1087.174 | 7.389533 | 60.39789 | 40 | 30 | 20 | 47 | 17 | 22 | 54 | 1348 | 30 | 2180
3.1787 | 1.8177 | 0.6423 | 0.0277 | 0.1178 | 0.0766 | 0.1019 | 0.0052 | 0.0619 | 0.0176 | 0.001 | 0.0005 | 0.0001 | 0.0407 | 0.0103 | 0.002 | 1209.921 | 1176.453 | 1132.051 | 1136.394 | 1139.243 | 1080.233 | 7.191823 | 60.04413 | 34 | 44 | 26 | 39 | 18 | 15 | 53 | 1343 | 30 | 2192
3.1756 | 1.812 | 0.6519 | 0.028 | 0.1138 | 0.0837 | 0.1111 | 0.0065 | 0.062 | 0.0175 | 0.0008 | 0.0005 | 0.0001 | 0.0419 | 0.0108 | 0.0021 | 1206.979 | 1178.423 | 1132.271 | 1136.988 | 1140.272 | 1083.963 | 8.001275 | 60.73037 | 34 | 38 | 21 | 43 | 17 | 18 | 49 | 1353 | 30 | 2196
3.1507 | 1.8102 | 0.6784 | 0.0279 | 0.1118 | 0.0867 | 0.1144 | 0.0067 | 0.0682 | 0.0176 | 0.0005 | 0.0004 | 0.0001 | 0.0445 | 0.0112 | 0.0022 | 1204.626 | 1181.222 | 1132.734 | 1136.532 | 1139.638 | 1086.566 | 6.903783 | 60.89395 | 38 | 25 | 18 | 50 | 17 | 21 | 50 | 1355 | 30 | 2180
3.1498 | 1.843 | 0.6848 | 0.028 | 0.112 | 0.086 | 0.1161 | 0.0063 | 0.0691 | 0.0179 | 0.0004 | 0.0006 | 0.0001 | 0.0445 | 0.0112 | 0.0022 | 1204.623 | 1181.327 | 1135.15 | 1138.298 | 1141.227 | 1090.275 | 6.077085 | 60.75556 | 43 | 24 | 18 | 54 | 17 | 20 | 55 | 1352 | 30 | 2188
3.0851 | 1.8289 | 0.6694 | 0.0268 | 0.1188 | 0.0799 | 0.108 | 0.0053 | 0.0686 | 0.0177 | 0.0012 | 0.0004 | 0.0001 | 0.043 | 0.0107 | 0.0021 | 1209.368 | 1183.218 | 1133.397 | 1137.446 | 1140.361 | 1088.478 | 6.963948 | 62.84323 | 39 | 24 | 19 | 50 | 18 | 18 | 51 | 1354 | 30 | 2196
3.1258 | 1.8866 | 0.6334 | 0.0261 | 0.121 | 0.1017 | 0.1124 | 0.0102 | 0.0553 | 0.0179 | 0.0013 | 0.0005 | 0.0001 | 0.0581 | 0.0108 | 0.0025 | 1208.369 | 1181.724 | 1133.105 | 1137.142 | 1140.838 | 1087.548 | 7.733114 | 62.29343 | 41 | 36 | 23 | 53 | 17 | 22 | 56 | 1353 | 30 | 2184
3.1319 | 1.9063 | 0.6275 | 0.0258 | 0.1229 | 0.105 | 0.1127 | 0.0106 | 0.0554 | 0.0179 | 0.0011 | 0.0005 | 0.0001 | 0.0582 | 0.0111 | 0.0025 | 1210.946 | 1177.727 | 1132.936 | 1136.611 | 1140.207 | 1089.14 | 7.270774 | 64.04452 | 40 | 34 | 29 | 52 | 17 | 22 | 54 | 1342 | 30 | 2182
3.1282 | 1.903 | 0.626 | 0.0258 | 0.1199 | 0.1051 | 0.1142 | 0.0108 | 0.055 | 0.0175 | 0.0011 | 0.0005 | 0.0001 | 0.059 | 0.0113 | 0.0025 | 1213.067 | 1182.846 | 1133.888 | 1137.912 | 1141.23 | 1086.841 | 7.341992 | 62.72785 | 40 | 36 | 28 | 54 | 18 | 21 | 56 | 1341 | 30 | 2176
3.1252 | 1.9074 | 0.6196 | 0.0258 | 0.1205 | 0.1035 | 0.1146 | 0.0108 | 0.0544 | 0.0173 | 0.001 | 0.0005 | 0.0001 | 0.0592 | 0.011 | 0.0024 | 1210.962 | 1178.439 | 1133.519 | 1137.621 | 1141.17 | 1087.458 | 7.650633 | 62.70453 | 40 | 32 | 27 | 55 | 18 | 23 | 56 | 1347 | 30 | 2186
3.1188 | 1.9177 | 0.6352 | 0.0265 | 0.1194 | 0.1009 | 0.1166 | 0.0108 | 0.0544 | 0.0172 | 0.001 | 0.0007 | 0.0001 | 0.061 | 0.0111 | 0.0023 | 1205.195 | 1176.86 | 1130.396 | 1134.901 | 1137.376 | 1077.932 | 6.979957 | 58.77521 | 34 | 34 | 20 | 43 | 16 | 14 | 51 | 1351 | 30 | 2178
3.1036 | 1.9357 | 0.6397 | 0.0268 | 0.1209 | 0.1008 | 0.1156 | 0.0109 | 0.0534 | 0.0174 | 0.0009 | 0.0007 | 0.0001 | 0.0618 | 0.0113 | 0.0023 | 1200.323 | 1179.195 | 1132.849 | 1137.07 | 1139.436 | 1087.93 | 6.587493 | 60.03451 | 41 | 31 | 18 | 54 | 22 | 18 | 56 | 1343 | 28 | 2184
3.1692 | 1.9457 | 0.6359 | 0.0259 | 0.1199 | 0.097 | 0.1166 | 0.0107 | 0.0533 | 0.0173 | 0.001 | 0.0006 | 0.0001 | 0.0612 | 0.0109 | 0.0023 | 1196.059 | 1172.782 | 1131.537 | 1135.209 | 1139.081 | 1086.81 | 7.543635 | 59.05941 | 39 | 30 | 20 | 52 | 18 | 22 | 55 | 1349 | 28.75 | 2180
3.0365 | 1.9604 | 0.6433 | 0.0269 | 0.1225 | 0.0962 | 0.1157 | 0.0114 | 0.054 | 0.0175 | 0.0013 | 0.0007 | 0.0001 | 0.0608 | 0.0114 | 0.0024 | 1199.625 | 1173.288 | 1131.728 | 1134.885 | 1137.656 | 1085.214 | 5.928177 | 59.34506 | 39 | 29 | 20 | 47 | 18 | 19 | 53 | 1349 | 30 | 2178
3.1747 | 2.0006 | 0.6591 | 0.0266 | 0.1248 | 0.0965 | 0.1145 | 0.0113 | 0.0544 | 0.0178 | 0.0021 | 0.0004 | 0.0001 | 0.0607 | 0.0115 | 0.0025 | 1202.185 | 1169.511 | 1130.389 | 1135.26 | 1138.44 | 1084.102 | 8.050778 | 60.80144 | 37 | 37 | 24 | 39 | 17 | 17 | 54 | 1353 | 30 | 2182
3.1795 | 2.0261 | 0.6419 | 0.0255 | 0.1182 | 0.0902 | 0.108 | 0.0116 | 0.0522 | 0.0164 | 0.0017 | 0.0006 | 0.0001 | 0.0552 | 0.0111 | 0.0024 | 1209.171 | 1181.28 | 1131.977 | 1135.841 | 1139.112 | 1087.043 | 7.134655 | 63.20735 | 36 | 27 | 21 | 50 | 16 | 19 | 49 | 1348 | 30 | 2200
3.1564 | 1.9331 | 0.649 | 0.0269 | 0.1287 | 0.0886 | 0.1112 | 0.0109 | 0.0559 | 0.016 | 0.0008 | 0.0006 | 0.0001 | 0.0559 | 0.0108 | 0.0026 | 1206.913 | 1181.34 | 1127.214 | 1131.792 | 1134.907 | 1081.84 | 7.692784 | 63.72123 | 36 | 44 | 21 | 53 | 17 | 16 | 52 | 1340 | 30 | 2202
3.0812 | 1.946 | 0.6319 | 0.0259 | 0.1256 | 0.0875 | 0.1079 | 0.0104 | 0.0542 | 0.0167 | 0.0027 | 0.0005 | 0.0001 | 0.0538 | 0.0107 | 0.0027 | 1206.862 | 1183.674 | 1130.307 | 1133.641 | 1136.784 | 1088.249 | 6.476991 | 64.54195 | 42 | 31 | 21 | 65 | 18 | 22 | 55 | 1353 | 30 | 2202
3.1923 | 2.0959 | 0.6849 | 0.0197 | 0.115 | 0.0886 | 0.0973 | 0.0099 | 0.0523 | 0.0176 | 0.0019 | 0.0001 | 0.0001 | 0.0505 | 0.0117 | 0.0029 | 1206.415 | 1182.305 | 1133.996 | 1138.865 | 1141.986 | 1088.007 | 7.990584 | 61.16059 | 39 | 35 | 21 | 52 | 20 | 19 | 54 | 1345 | 30 | 2208
3.2114 | 1.9926 | 0.6521 | 0.0259 | 0.1203 | 0.0993 | 0.1249 | 0.01 | 0.0542 | 0.0165 | 0.0008 | 0.0007 | 0.0001 | 0.0547 | 0.0109 | 0.0029 | 1196.014 | 1175.824 | 1133.502 | 1137.146 | 1140.625 | 1089.375 | 7.122397 | 58.61969 | 44 | 31 | 17 | 54 | 19 | 22 | 58 | 1340 | 30 | 2220
3.2534 | 2.0074 | 0.6716 | 0.026 | 0.1234 | 0.1034 | 0.13 | 0.0099 | 0.0542 | 0.0171 | 0.0018 | 0.0008 | 0.0001 | 0.0548 | 0.0113 | 0.0031 | 1198.841 | 1174.778 | 1137.868 | 1141.364 | 1144.387 | 1091.231 | 6.519295 | 56.66065 | 47 | 25 | 21 | 50 | 22 | 24 | 61 | 1348 | 30 | 2196
3.2367 | 1.7782 | 0.643 | 0.0242 | 0.1188 | 0.0783 | 0.1024 | 0.0085 | 0.0502 | 0.0137 | 0.0005 | 0.0009 | 0.0001 | 0.0481 | 0.01 | 0.003 | 1201.308 | 1179.605 | 1135.028 | 1138.662 | 1141.887 | 1090.619 | 6.859171 | 59.87926 | 42 | 23 | 21 | 54 | 20 | 22 | 54 | 1350 | 27.5 | 2178
3.2247 | 1.7728 | 0.62 | 0.0229 | 0.1132 | 0.0777 | 0.0972 | 0.0101 | 0.048 | 0.0131 | 0.0003 | 0.0007 | 0.0001 | 0.049 | 0.0103 | 0.0032 | 1199.6 | 1176.095 | 1135.192 | 1139.073 | 1142.281 | 1089.842 | 7.088757 | 58.68129 | 45 | 24 | 21 | 55 | 19 | 22 | 58 | 1355 | 28.75 | 2182
3.1546 | 1.8033 | 0.6291 | 0.024 | 0.1106 | 0.081 | 0.0979 | 0.0126 | 0.0496 | 0.0134 | 0.0004 | 0.0007 | 0.0001 | 0.0504 | 0.0101 | 0.0033 | 1209.204 | 1185.976 | 1134.861 | 1138.454 | 1141.951 | 1091.221 | 7.090215 | 63.01151 | 45 | 25 | 23 | 66 | 19 | 23 | 58 | 1354 | 28.75 | 2190
3.1595 | 1.7729 | 0.6125 | 0.0235 | 0.1124 | 0.0813 | 0.1021 | 0.0113 | 0.0495 | 0.0125 | 0.001 | 0.0006 | 0.0001 | 0.0494 | 0.0102 | 0.0032 | 1213.954 | 1186.427 | 1131.772 | 1136.714 | 1140.881 | 1088.724 | 9.109124 | 65.62514 | 33 | 27 | 20 | 55 | 22 | 23 | 47 | 1352 | 28.75 | 2198
3.1733 | 1.7257 | 0.6085 | 0.0236 | 0.1131 | 0.0811 | 0.1033 | 0.0102 | 0.0481 | 0.0122 | 0.0005 | 0.0007 | 0.0001 | 0.0483 | 0.01 | 0.0031 | 1214.531 | 1186.114 | 1129.776 | 1133.495 | 1135.788 | 1087.38 | 6.012012 | 66.65682 | 38 | 32 | 23 | 62 | 20 | 18 | 50 | 1351 | 28.75 | 2202
3.1953 | 1.8052 | 0.6455 | 0.0235 | 0.1104 | 0.0812 | 0.1017 | 0.0091 | 0.0483 | 0.0138 | 0.0013 | 0.0006 | 0.0001 | 0.0471 | 0.0106 | 0.0032 | 1204.05 | 1174.448 | 1133.311 | 1137.851 | 1141.431 | 1083.515 | 8.120191 | 58.68733 | 37 | 36 | 24 | 42 | 18 | 18 | 54 | 1352 | 28.75 | 2210
3.2377 | 1.9195 | 0.6504 | 0.0238 | 0.1212 | 0.0782 | 0.1003 | 0.0089 | 0.0481 | 0.0144 | 0.0007 | 0.0007 | 0.0001 | 0.0478 | 0.0103 | 0.0032 | 1203.21 | 1178.647 | 1136.545 | 1140.179 | 1143.927 | 1092.38 | 7.381111 | 60.15014 | 41 | 25 | 21 | 47 | 17 | 22 | 53 | 1347 | 28.75 | 2208
3.1889 | 1.921 | 0.644 | 0.0235 | 0.1175 | 0.0773 | 0.1004 | 0.0088 | 0.0461 | 0.014 | 0.0009 | 0.0006 | 0.0001 | 0.0491 | 0.0103 | 0.0033 | 1205.097 | 1184.783 | 1138.378 | 1142.921 | 1146.64 | 1092.444 | 8.261242 | 59.22507 | 41 | 28 | 19 | 51 | 20 | 21 | 55 | 1348 | 28.75 | 2192
3.2604 | 1.9706 | 0.6492 | 0.0172 | 0.1499 | 0.0792 | 0.0967 | 0.0093 | 0.0457 | 0.0151 | 0.0028 | 0.0001 | 0.0001 | 0.0477 | 0.0112 | 0.0033 | 1204.827 | 1175.757 | 1133.775 | 1137.906 | 1142.064 | 1088.688 | 8.288974 | 61.17842 | 43 | 33 | 26 | 52 | 18 | 23 | 59 | 1345 | 28.75 | 2188
3.1216 | 1.8506 | 0.6582 | 0.024 | 0.13 | 0.0691 | 0.0908 | 0.0048 | 0.0572 | 0.0173 | 0.0007 | 0.001 | 0.0001 | 0.0383 | 0.011 | 0.003 | 1202.951 | 1179.471 | 1136.828 | 1141.679 | 1143.861 | 1090.768 | 7.032708 | 58.94209 | 46 | 26 | 23 | 52 | 24 | 17 | 60 | 1349 | 27.5 | 2178
3.1332 | 1.8394 | 0.6623 | 0.024 | 0.1306 | 0.0696 | 0.0913 | 0.0049 | 0.057 | 0.0172 | 0.0008 | 0.0008 | 0.0001 | 0.0389 | 0.0107 | 0.0029 | 1205.637 | 1177.626 | 1135.817 | 1139.998 | 1143.431 | 1087.964 | 7.614029 | 59.33419 | 45 | 26 | 24 | 54 | 20 | 22 | 61 | 1344 | 27.5 | 2174
3.13 | 1.8121 | 0.6633 | 0.0233 | 0.1314 | 0.0699 | 0.0926 | 0.005 | 0.0588 | 0.0168 | 0.001 | 0.0005 | 0.0001 | 0.0386 | 0.0104 | 0.003 | 1212.184 | 1185.541 | 1133.899 | 1138.888 | 1141.973 | 1088.599 | 8.073817 | 63.34489 | 41 | 30 | 23 | 61 | 22 | 19 | 56 | 1341 | 27.5 | 2190
3.1173 | 1.8334 | 0.6683 | 0.0235 | 0.1289 | 0.0702 | 0.0945 | 0.0052 | 0.0598 | 0.0169 | 0.0025 | 0.0008 | 0.0001 | 0.0388 | 0.0106 | 0.003 | 1208.722 | 1178.911 | 1134.189 | 1138.974 | 1142.194 | 1083.361 | 8.004626 | 59.45409 | 35 | 38 | 24 | 43 | 19 | 18 | 53 | 1343 | 27.5 | 2200
3.1646 | 1.7954 | 0.6691 | 0.024 | 0.1275 | 0.0695 | 0.0943 | 0.0051 | 0.0588 | 0.0172 | 0.0027 | 0.0008 | 0.0001 | 0.039 | 0.0104 | 0.0029 | 1206.619 | 1171.523 | 1132.962 | 1137.592 | 1140.913 | 1079.788 | 7.950804 | 58.07466 | 34 | 45 | 25 | 35 | 16 | 16 | 53 | 1350 | 27.5 | 2182
3.1705 | 1.8508 | 0.6458 | 0.0224 | 0.1215 | 0.0707 | 0.094 | 0.0052 | 0.0707 | 0.0183 | 0.0016 | 0.0008 | 0.0001 | 0.04 | 0.0107 | 0.0027 | 1206.046 | 1170.812 | 1130.627 | 1134.959 | 1138.764 | 1076.688 | 8.137673 | 58.3026 | 31 | 52 | 25 | 36 | 15 | 16 | 54 | 1355 | 27.5 | 2190
3.1527 | 1.8886 | 0.6489 | 0.0229 | 0.127 | 0.0705 | 0.0929 | 0.005 | 0.0699 | 0.0187 | 0.002 | 0.0009 | 0.0001 | 0.04 | 0.0106 | 0.0027 | 1206.943 | 1181.803 | 1134.729 | 1138.896 | 1142.817 | 1082.698 | 8.088059 | 58.1223 | 32 | 30 | 17 | 40 | 16 | 20 | 47 | 1350 | 28.75 | 2186
3.1468 | 1.8852 | 0.644 | 0.0227 | 0.1236 | 0.0697 | 0.0917 | 0.005 | 0.0713 | 0.0198 | 0.0035 | 0.0008 | 0.0001 | 0.039 | 0.011 | 0.0027 | 1209.369 | 1182.564 | 1133.218 | 1138.611 | 1141.134 | 1089.307 | 7.915744 | 63.4259 | 43 | 31 | 25 | 58 | 20 | 18 | 58 | 1355 | 28.75 | 2196
3.1571 | 1.8626 | 0.6316 | 0.0237 | 0.1182 | 0.0721 | 0.0969 | 0.0055 | 0.0732 | 0.019 | 0.0044 | 0.0009 | 0.0001 | 0.0399 | 0.0106 | 0.0028 | 1207.058 | 1180.966 | 1131.697 | 1136.444 | 1139.674 | 1084.888 | 7.977059 | 61.68523 | 39 | 34 | 22 | 55 | 20 | 18 | 55 | 1348 | 28.75 | 2192
3.1657 | 1.8122 | 0.6388 | 0.0239 | 0.1231 | 0.0715 | 0.0958 | 0.0052 | 0.073 | 0.0186 | 0.0032 | 0.0007 | 0.0001 | 0.0397 | 0.0103 | 0.0026 | 1206.829 | 1181.549 | 1132.736 | 1137.367 | 1140.595 | 1088.233 | 7.859141 | 62.47538 | 41 | 31 | 24 | 61 | 22 | 21 | 56 | 1352 | 28.75 | 2186
3.1089 | 1.8313 | 0.6092 | 0.0224 | 0.1177 | 0.0699 | 0.0931 | 0.0054 | 0.0771 | 0.018 | 0.0023 | 0.0005 | 0.0001 | 0.0397 | 0.0101 | 0.0025 | 1209.906 | 1182.877 | 1133.297 | 1135.98 | 1140.456 | 1085.734 | 7.159013 | 61.69577 | 40 | 36 | 25 | 56 | 12 | 28 | 56 | 1344 | 28.75 | 2198
3.0832 | 1.8528 | 0.6097 | 0.0228 | 0.1251 | 0.0698 | 0.0928 | 0.0056 | 0.0774 | 0.0178 | 0.0023 | 0.0006 | 0.0001 | 0.0396 | 0.0102 | 0.0025 | 1212.446 | 1183.359 | 1132.576 | 1136.57 | 1139.942 | 1086.291 | 7.365163 | 63.31042 | 41 | 32 | 26 | 59 | 19 | 21 | 56 | 1351 | 28.75 | 2196
3.0901 | 2.0169 | 0.6357 | 0.0226 | 0.0912 | 0.0754 | 0.1044 | 0.0054 | 0.0675 | 0.0186 | 0.0043 | 0.0005 | 0.0001 | 0.0417 | 0.0109 | 0.0025 | 1201.885 | 1180.52 | 1135.593 | 1140.665 | 1144.979 | 1090.68 | 9.385895 | 59.61245 | 37 | 29 | 17 | 51 | 21 | 24 | 51 | 1349 | 30 | 2190
3.0827 | 2.0219 | 0.6402 | 0.0244 | 0.1177 | 0.0746 | 0.1038 | 0.0059 | 0.0713 | 0.0187 | 0.0045 | 0.0008 | 0.0001 | 0.0425 | 0.0112 | 0.0026 | 1205.301 | 1179.369 | 1133.442 | 1137.019 | 1141.164 | 1086.597 | 7.72216 | 60.53613 | 35 | 29 | 20 | 46 | 15 | 23 | 50 | 1352 | 30 | 2186
3.0065 | 1.9788 | 0.6228 | 0.0235 | 0.1246 | 0.0728 | 0.0993 | 0.0056 | 0.0705 | 0.0179 | 0.0033 | 0.0007 | 0.0001 | 0.0416 | 0.0109 | 0.0025 | 1211.864 | 1186.166 | 1130.642 | 1135.322 | 1139.109 | 1083.806 | 8.466758 | 63.42566 | 36 | 43 | 22 | 55 | 18 | 19 | 53 | 1349 | 30 | 2198
3.0923 | 2.0198 | 0.6413 | 0.0216 | 0.1208 | 0.0729 | 0.0947 | 0.0052 | 0.0698 | 0.0191 | 0.0041 | 0.0004 | 0.0001 | 0.0407 | 0.011 | 0.0024 | 1214.806 | 1183.364 | 1132.433 | 1137.497 | 1141.203 | 1083.411 | 8.77005 | 62.69087 | 36 | 42 | 27 | 53 | 18 | 19 | 54 | 1355 | 30 | 2210
3.0749 | 1.9789 | 0.6229 | 0.0228 | 0.1189 | 0.0726 | 0.0953 | 0.0054 | 0.0702 | 0.0182 | 0.0037 | 0.0007 | 0.0001 | 0.0412 | 0.0108 | 0.0024 | 1212.616 | 1187.172 | 1134.462 | 1138.764 | 1142.518 | 1088.94 | 8.056312 | 63.19242 | 40 | 29 | 20 | 56 | 19 | 20 | 54 | 1358 | 30 | 2206
2.9696 | 1.9709 | 0.6243 | 0.0233 | 0.1186 | 0.0722 | 0.0944 | 0.0052 | 0.0704 | 0.018 | 0.0029 | 0.0008 | 0.0001 | 0.0411 | 0.0105 | 0.0024 | 1211.767 | 1183.151 | 1136.035 | 1140.301 | 1143.712 | 1089.246 | 7.67744 | 61.81161 | 34 | 28 | 19 | 42 | 17 | 19 | 47 | 1352 | 30 | 2210
3.0856 | 1.9709 | 0.6197 | 0.0227 | 0.1204 | 0.0725 | 0.0939 | 0.0053 | 0.0703 | 0.0206 | 0.006 | 0.0007 | 0.0001 | 0.0403 | 0.0108 | 0.0026 | 1207.053 | 1180.22 | 1135.506 | 1138.128 | 1143.328 | 1085.94 | 7.821463 | 59.07409 | 38 | 30 | 19 | 44 | 12 | 27 | 54 | 1349 | 30 | 2184
3.1577 | 1.9498 | 0.6511 | 0.0219 | 0.1181 | 0.0711 | 0.0902 | 0.0053 | 0.0711 | 0.0201 | 0.0042 | 0.0005 | 0.0001 | 0.04 | 0.0112 | 0.003 | 1208.24 | 1181.218 | 1134.974 | 1138.391 | 1142.148 | 1086.677 | 7.174796 | 60.27044 | 41 | 33 | 28 | 51 | 15 | 24 | 57 | 1348 | 29.75 | 2192
3.1293 | 1.8998 | 0.6375 | 0.022 | 0.1204 | 0.0703 | 0.0899 | 0.0053 | 0.0727 | 0.0199 | 0.0035 | 0.0006 | 0.0001 | 0.0399 | 0.011 | 0.003 | 1206.005 | 1182.871 | 1136.859 | 1141.122 | 1144.428 | 1091.967 | 7.569543 | 60.63455 | 43 | 28 | 25 | 59 | 21 | 24 | 58 | 1347 | 29.75 | 2188
3.1433 | 2.1077 | 0.6258 | 0.0212 | 0.1194 | 0.0774 | 0.1021 | 0.006 | 0.0589 | 0.0222 | 0.0038 | 0.0006 | 0.0001 | 0.0422 | 0.0115 | 0.0026 | 1198.194 | 1175.846 | 1140.532 | 1143.697 | 1147.463 | 1092.827 | 6.930978 | 54.72572 | 51 | 27 | 26 | 51 | 17 | 27 | 66 | 1359 | 28.75 | 2174
3.0909 | 2.1588 | 0.6229 | 0.0219 | 0.1178 | 0.0749 | 0.0987 | 0.0056 | 0.0571 | 0.0213 | 0.004 | 0.0006 | 0.0001 | 0.0403 | 0.0118 | 0.0032 | 1202.237 | 1179.428 | 1138.514 | 1142.459 | 1145.653 | 1093.01 | 7.138971 | 58.34003 | 46 | 27 | 24 | 54 | 21 | 23 | 60 | 1350 | 28.75 | 2168
3.0292 | 2.0554 | 0.6112 | 0.0223 | 0.1215 | 0.0742 | 0.0948 | 0.0048 | 0.057 | 0.0189 | 0.0025 | 0.0007 | 0.0001 | 0.0409 | 0.0113 | 0.0033 | 1208.299 | 1184.434 | 1136.946 | 1140.896 | 1144.16 | 1089.991 | 7.213735 | 60.31147 | 43 | 31 | 24 | 59 | 20 | 22 | 58 | 1350 | 28.75 | 2176
3.0118 | 2.0162 | 0.6105 | 0.0219 | 0.123 | 0.0778 | 0.0951 | 0.0058 | 0.0585 | 0.0183 | 0.0025 | 0.0006 | 0.0001 | 0.0433 | 0.0115 | 0.0032 | 1218.772 | 1189.292 | 1138.538 | 1141.919 | 1144.849 | 1091.305 | 6.310347 | 62.94436 | 41 | 27 | 25 | 56 | 18 | 21 | 55 | 1352 | 28.75 | 2180
2.9975 | 1.9682 | 0.6224 | 0.0206 | 0.1194 | 0.0775 | 0.0906 | 0.0055 | 0.0624 | 0.0179 | 0.0023 | 0.0006 | 0.0001 | 0.0416 | 0.0115 | 0.0033 | 1219.767 | 1188.942 | 1135.347 | 1139.834 | 1142.945 | 1091.735 | 7.597362 | 65.93639 | 41 | 29 | 30 | 60 | 22 | 22 | 55 | 1355 | 23.8 | 2206
3.0966 | 2.0121 | 0.6346 | 0.0211 | 0.1237 | 0.0745 | 0.0918 | 0.0053 | 0.0692 | 0.019 | 0.0022 | 0.0005 | 0.0001 | 0.0408 | 0.0115 | 0.0031 | 1214.673 | 1185.044 | 1137.861 | 1141.514 | 1144.513 | 1091.706 | 6.652254 | 62.4658 | 40 | 26 | 25 | 54 | 20 | 23 | 54 | 1350 | 29.75 | 2204
3.0864 | 2.0373 | 0.6334 | 0.0216 | 0.1233 | 0.075 | 0.0943 | 0.0055 | 0.0685 | 0.0193 | 0.0025 | 0.0009 | 0.0001 | 0.0419 | 0.0114 | 0.0029 | 1206.247 | 1182.451 | 1137.787 | 1141.74 | 1145.324 | 1095.344 | 7.537634 | 61.72967 | 43 | 27 | 23 | 53 | 19 | 24 | 56 | 1362 | 29.75 | 2198
3.1065 | 2.0136 | 0.6357 | 0.0215 | 0.1234 | 0.0756 | 0.0921 | 0.0055 | 0.0713 | 0.0199 | 0.0024 | 0.0007 | 0.0001 | 0.0418 | 0.0114 | 0.0031 | 1208.438 | 1183.229 | 1136.289 | 1139.343 | 1143.347 | 1090.999 | 7.057544 | 61.43554 | 43 | 27 | 20 | 52 | 17 | 26 | 57 | 1360 | 29.75 | 2196
3.1929 | 1.8978 | 0.6457 | 0.0193 | 0.119 | 0.0804 | 0.0854 | 0.006 | 0.0705 | 0.0213 | 0.0025 | 0.0004 | 0.0001 | 0.0417 | 0.011 | 0.0032 | 1210.308 | 1185.982 | 1135.232 | 1139.327 | 1142.647 | 1090.397 | 7.414868 | 62.61006 | 43 | 28 | 23 | 60 | 20 | 24 | 57 | 1352 | 29.75 | 2188
3.1761 | 1.9601 | 0.6357 | 0.0209 | 0.1221 | 0.0857 | 0.0837 | 0.0063 | 0.0739 | 0.0231 | 0.0037 | 0.0007 | 0.0001 | 0.0408 | 0.0113 | 0.0032 | 1207.352 | 1176.275 | 1134.08 | 1138.309 | 1141.452 | 1083.261 | 7.371632 | 59.04675 | 36 | 39 | 25 | 38 | 17 | 17 | 54 | 1350 | 29.75 | 2200
3.1822 | 1.9808 | 0.663 | 0.0209 | 0.1197 | 0.0856 | 0.0821 | 0.0059 | 0.0743 | 0.0209 | 0.0039 | 0.0006 | 0.0001 | 0.04 | 0.0115 | 0.0033 | 1203.79 | 1171.154 | 1134.79 | 1139.923 | 1142.172 | 1077.474 | 7.382849 | 54.62526 | 35 | 52 | 24 | 32 | 18 | 13 | 59 | 1355 | 29.75 | 2184
3.2038 | 1.9394 | 0.6518 | 0.0221 | 0.1198 | 0.0882 | 0.0888 | 0.006 | 0.0764 | 0.0211 | 0.0022 | 0.0007 | 0.0001 | 0.0426 | 0.0112 | 0.0031 | 1200.989 | 1176.53 | 1137.786 | 1141.196 | 1145.113 | 1092.791 | 7.326958 | 58.41434 | 47 | 25 | 24 | 49 | 18 | 24 | 61 | 1359 | 29.75 | 2156
3.0643 | 1.9098 | 0.6302 | 0.0221 | 0.1186 | 0.0881 | 0.092 | 0.0066 | 0.0756 | 0.02 | 0.002 | 0.0007 | 0.0001 | 0.0435 | 0.0115 | 0.0032 | 1208.039 | 1178.612 | 1135.117 | 1138.992 | 1142.116 | 1088.405 | 6.999102 | 60.95418 | 44 | 36 | 28 | 48 | 20 | 21 | 60 | 1370 | 30 | 2164
3.0822 | 1.8787 | 0.632 | 0.0218 | 0.1179 | 0.0862 | 0.0938 | 0.0065 | 0.0744 | 0.0192 | 0.0017 | 0.0007 | 0.0001 | 0.0442 | 0.0115 | 0.0031 | 1210.469 | 1185.5 | 1133.018 | 1136.862 | 1140.471 | 1086.93 | 7.453581 | 62.69389 | 39 | 26 | 19 | 55 | 18 | 21 | 53 | 1373 | 30 | 2186
3.1125 | 1.9216 | 0.6154 | 0.0227 | 0.1107 | 0.0816 | 0.0875 | 0.0073 | 0.0529 | 0.022 | 0.005 | 0.0006 | 0.0001 | 0.0437 | 0.0143 | 0.0024 | 1208.629 | 1179.351 | 1132.109 | 1136.204 | 1139.459 | 1085.912 | 7.349691 | 62.35464 | 39 | 33 | 23 | 51 | 17 | 19 | 54 | 1359 | 28.75 | 2184
3.0739 | 1.936 | 0.6209 | 0.0219 | 0.1107 | 0.0805 | 0.0851 | 0.0069 | 0.0517 | 0.0222 | 0.0059 | 0.0007 | 0.0001 | 0.0433 | 0.0145 | 0.0024 | 1213.966 | 1178.857 | 1131.326 | 1135.542 | 1138.875 | 1084.46 | 7.548818 | 63.81163 | 35 | 35 | 26 | 46 | 15 | 17 | 50 | 1352 | 28.75 | 2188
3.0919 | 1.8712 | 0.6126 | 0.0224 | 0.113 | 0.085 | 0.0914 | 0.0071 | 0.0512 | 0.0207 | 0.0067 | 0.0006 | 0.0001 | 0.0454 | 0.0141 | 0.0024 | 1214.471 | 1190.85 | 1135.962 | 1139.553 | 1142.717 | 1093.261 | 6.755655 | 64.77155 | 43 | 25 | 21 | 63 | 17 | 18 | 55 | 1347 | 28.75 | 2206
3.14 | 1.898 | 0.6096 | 0.0216 | 0.1101 | 0.0769 | 0.0872 | 0.0062 | 0.0474 | 0.0214 | 0.0075 | 0.0005 | 0.0001 | 0.0438 | 0.0142 | 0.0025 | 1209.058 | 1185.574 | 1135.189 | 1138.783 | 1142.635 | 1089.844 | 7.445101 | 61.96299 | 41 | 25 | 20 | 53 | 16 | 20 | 54 | 1358 | 28.75 | 2216
3.186 | 1.9085 | 0.6159 | 0.0231 | 0.1081 | 0.0808 | 0.0922 | 0.0065 | 0.0466 | 0.0208 | 0.0056 | 0.001 | 0.0001 | 0.0458 | 0.0141 | 0.0024 | 1198.125 | 1179.224 | 1139.647 | 1143.031 | 1146.356 | 1093.758 | 6.709035 | 56.031 | 48 | 22 | 19 | 50 | 19 | 22 | 61 | 1362 | 23 | 2190
3.171 | 1.9231 | 0.6252 | 0.0229 | 0.111 | 0.0815 | 0.0927 | 0.0064 | 0.0476 | 0.0213 | 0.0053 | 0.001 | 0.0001 | 0.0456 | 0.0142 | 0.0023 | 1196.001 | 1174.787 | 1137.333 | 1140.964 | 1143.066 | 1089.767 | 5.732225 | 55.22503 | 45 | 28 | 20 | 48 | 23 | 17 | 60 | 1345 | 28.75 | 2180
3.1996 | 1.9383 | 0.6255 | 0.0236 | 0.1077 | 0.0832 | 0.0925 | 0.0071 | 0.0478 | 0.0215 | 0.0042 | 0.001 | 0.0001 | 0.0451 | 0.014 | 0.0023 | 1192.456 | 1166.394 | 1136.714 | 1139.571 | 1142.249 | 1089.704 | 5.534857 | 54.24904 | 42 | 22 | 22 | 38 | 18 | 20 | 55 | 1358 | 28.75 | 2166
3.0815 | 1.9295 | 0.6095 | 0.0254 | 0.104 | 0.0805 | 0.0848 | 0.0064 | 0.048 | 0.0211 | 0.0046 | 0.0009 | 0.0001 | 0.0408 | 0.014 | 0.0025 | 1206.524 | 1180.124 | 1134.379 | 1137.596 | 1140.296 | 1088.702 | 5.917419 | 61.23213 | 40 | 27 | 22 | 56 | 18 | 21 | 54 | 1356 | 28.75 | 2180
3.1156 | 1.9035 | 0.6302 | 0.0231 | 0.0953 | 0.0791 | 0.08 | 0.006 | 0.049 | 0.0219 | 0.0049 | 0.0004 | 0.0001 | 0.0387 | 0.014 | 0.0027 | 1214.185 | 1195.364 | 1132.259 | 1136.1 | 1137.735 | 1087.279 | 5.475184 | 64.55633 | 39 | 29 | 18 | 70 | 23 | 16 | 52 | 1358 | 27.5 | 2194
3.0609 | 1.9118 | 0.639 | 0.0258 | 0.1119 | 0.0777 | 0.0787 | 0.0055 | 0.052 | 0.0228 | 0.005 | 0.0005 | 0.0001 | 0.038 | 0.014 | 0.0031 | 1215.942 | 1191.053 | 1130.448 | 1135.545 | 1138.734 | 1082.252 | 8.285795 | 63.9493 | 34 | 33 | 19 | 52 | 17 | 16 | 49 | 1356 | 28.75 | 2182
3.0932 | 1.9185 | 0.6311 | 0.0244 | 0.1033 | 0.0754 | 0.0772 | 0.005 | 0.0524 | 0.0239 | 0.0047 | 0.0004 | 0.0001 | 0.0373 | 0.0135 | 0.003 | 1204.167 | 1179.854 | 1136.266 | 1140.523 | 1141.912 | 1089.742 | 5.646768 | 59.34147 | 42 | 26 | 19 | 49 | 25 | 14 | 55 | 1355 | 28.75 | 2192
3.0896 | 1.8392 | 0.6232 | 0.0271 | 0.104 | 0.0776 | 0.0961 | 0.0077 | 0.0577 | 0.0261 | 0.0047 | 0.0005 | 0.0001 | 0.0482 | 0.0155 | 0.0026 | 1209.608 | 1180.753 | 1130.209 | 1135.294 | 1138.45 | 1084.219 | 8.240845 | 63.32167 | 36 | 32 | 23 | 49 | 18 | 16 | 51 | 1352 | 30 | 2200
3.0979 | 1.816 | 0.6156 | 0.0281 | 0.1043 | 0.0757 | 0.0958 | 0.0071 | 0.0575 | 0.0259 | 0.0033 | 0.0005 | 0.0001 | 0.047 | 0.0154 | 0.0025 | 1208.629 | 1178.149 | 1129.863 | 1133.476 | 1137.4 | 1082.661 | 7.536731 | 62.52864 | 35 | 29 | 26 | 49 | 14 | 20 | 50 | 1353 | 30 | 2190
3.1137 | 1.8023 | 0.6233 | 0.0268 | 0.1074 | 0.0754 | 0.0954 | 0.0067 | 0.0585 | 0.0269 | 0.0029 | 0.0003 | 0.0001 | 0.0466 | 0.0153 | 0.0025 | 1208.257 | 1183.453 | 1132.847 | 1136.186 | 1138.957 | 1088.525 | 6.109187 | 62.98202 | 41 | 29 | 22 | 58 | 19 | 20 | 54 | 1357 | 30 | 2188
3.1195 | 1.9167 | 0.6315 | 0.0262 | 0.1039 | 0.0771 | 0.094 | 0.0061 | 0.0576 | 0.0268 | 0.0032 | 0.0004 | 0.0001 | 0.0463 | 0.0157 | 0.0028 | 1205.263 | 1180.099 | 1132.52 | 1136.575 | 1140.424 | 1086.103 | 7.903712 | 61.04619 | 38 | 29 | 21 | 49 | 17 | 19 | 53 | 1345 | 30 | 2176
3.0636 | 1.9079 | 0.6314 | 0.0278 | 0.1108 | 0.0764 | 0.0955 | 0.0063 | 0.0574 | 0.0256 | 0.0026 | 0.0006 | 0.0001 | 0.0464 | 0.0152 | 0.0028 | 1209.071 | 1180.157 | 1130.691 | 1134.948 | 1139.453 | 1087.389 | 8.761831 | 64.41335 | 38 | 32 | 24 | 51 | 17 | 21 | 52 | 1350 | 30 | 2190
2.9911 | 1.8039 | 0.6198 | 0.0278 | 0.112 | 0.0801 | 0.0952 | 0.0063 | 0.0606 | 0.0251 | 0.002 | 0.0005 | 0.0001 | 0.0485 | 0.0151 | 0.0029 | 1216.413 | 1191.245 | 1128.905 | 1132.688 | 1135.464 | 1086.155 | 6.558696565 | 67.18034 | 37 | 30 | 21 | 69 | 18 | 18 | 50 | 1360 | 30 | 2206
3.0763 | 1.9179 | 0.6147 | 0.0271 | 0.1074 | 0.077 | 0.11 | 0.0085 | 0.0694 | 0.0271 | 0.0033 | 0.0007 | 0.0001 | 0.0559 | 0.016 | 0.0025 | 1207.922 | 1182.297 | 1132.084 | 1136.648 | 1139.915 | 1087.996 | 7.831269 | 63.2374 | 40 | 35 | 23 | 55 | 19 | 20 | 55 | 1360 | 28.75 | 2188
3.06 | 1.9696 | 0.6187 | 0.0276 | 0.1092 | 0.0785 | 0.1171 | 0.0096 | 0.0655 | 0.0269 | 0.0032 | 0.0006 | 0.0001 | 0.0603 | 0.0162 | 0.0023 | 1206.425 | 1177.31 | 1130.149 | 1132.835 | 1136.346 | 1083.699 | 6.197994 | 62.15177 | 38 | 32 | 27 | 57 | 14 | 26 | 53 | 1363 | 28.75 | 2172
3.0368 | 1.9653 | 0.6275 | 0.0275 | 0.1101 | 0.0789 | 0.1184 | 0.0093 | 0.0587 | 0.0258 | 0.0028 | 0.0005 | 0.0001 | 0.0603 | 0.0163 | 0.0024 | 1206.724 | 1177.667 | 1130.492 | 1134.512 | 1137.817 | 1078.078 | 7.325553 | 59.2574 | 35 | 44 | 23 | 43 | 16 | 18 | 53 | 1355 | 28.75 | 2198
3.1899 | 1.9913 | 0.6264 | 0.0321 | 0.1048 | 0.079 | 0.1153 | 0.0078 | 0.0518 | 0.0241 | 0.0029 | 0.0005 | 0.0001 | 0.0557 | 0.0154 | 0.0023 | 1207.281 | 1180.115 | 1138.456 | 1139.819 | 1142.725 | 1087.795 | 4.2687 | 57.60085 | 40 | 27 | 19 | 41 | 10 | 27 | 54 | 1355 | 29.5 | 2188
3.183 | 1.9771 | 0.6186 | 0.0323 | 0.1086 | 0.079 | 0.1146 | 0.0077 | 0.0524 | 0.0233 | 0.0029 | 0.0006 | 0.0001 | 0.0557 | 0.0157 | 0.0023 | 1207.031 | 1174.939 | 1127.87 | 1132.208 | 1135.788 | 1080.857 | 7.917224 | 62.73942 | 33 | 28 | 23 | 47 | 16 | 18 | 47 | 1358 | 29.5 | 2200
3.0906 | 1.9186 | 0.6507 | 0.0277 | 0.1087 | 0.0756 | 0.0899 | 0.0061 | 0.0579 | 0.0287 | 0.0058 | 0.0007 | 0.0001 | 0.0461 | 0.0152 | 0.0026 | 1204.377 | 1173.86 | 1130.101 | 1134.683 | 1139.435 | 1082.657 | 9.33436 | 61.02224 | 28 | 35 | 21 | 38 | 17 | 23 | 45 | 1347 | 30 | 2174
3.0329 | 1.8222 | 0.6191 | 0.0287 | 0.1046 | 0.0773 | 0.0944 | 0.0073 | 0.0566 | 0.026 | 0.0052 | 0.0006 | 0.0001 | 0.0488 | 0.0149 | 0.0026 | 1209.865 | 1184.943 | 1129.818 | 1133.565 | 1136.179 | 1086.639 | 6.361068 | 64.95974 | 39 | 32 | 21 | 61 | 18 | 17 | 53 | 1350 | 30 | 2174
3.0736 | 1.9889 | 0.6168 | 0.0265 | 0.1047 | 0.0783 | 0.1159 | 0.0095 | 0.0628 | 0.0273 | 0.0032 | 0.0004 | 0.0001 | 0.0599 | 0.0161 | 0.0023 | 1208.507 | 1179.694 | 1130.077 | 1134.566 | 1138.067 | 1084.829 | 7.990587 | 63.41462 | 36 | 33 | 23 | 50 | 17 | 18 | 51 | 1385 | 28.75 | 2180
3.0151 | 1.9672 | 0.6331 | 0.0277 | 0.1071 | 0.0793 | 0.1194 | 0.0093 | 0.0587 | 0.0263 | 0.0031 | 0.0007 | 0.0001 | 0.0603 | 0.0163 | 0.0024 | 1208.407 | 1180.366 | 1132.227 | 1136.01 | 1138.494 | 1084.344 | 6.267696 | 61.40486 | 38 | 30 | 21 | 48 | 19 | 17 | 53 | 1370 | 28.75 | 2196
3.0501 | 1.9041 | 0.6037 | 0.0303 | 0.1051 | 0.0768 | 0.1117 | 0.009 | 0.0544 | 0.0242 | 0.0033 | 0.0004 | 0.0001 | 0.0573 | 0.0157 | 0.0022 | 1210.513 | 1179.973 | 1130.69 | 1134.158 | 1135.923 | 1079.707 | 5.233256 | 61.02377 | 38 | 34 | 22 | 45 | 17 | 14 | 54 | 1377 | 28.75 | 2178
3.035 | 1.8645 | 0.609 | 0.0329 | 0.1051 | 0.0746 | 0.1077 | 0.0077 | 0.0509 | 0.0239 | 0.0029 | 0.0005 | 0.0001 | 0.0543 | 0.0151 | 0.0024 | 1209.146 | 1181.109 | 1132.334 | 1135.661 | 1138.244 | 1086.216 | 5.910296 | 62.48459 | 40 | 29 | 24 | 54 | 19 | 19 | 55 | 1350 | 30 | 2196
3.0809 | 1.8998 | 0.6161 | 0.0338 | 0.106 | 0.0752 | 0.1152 | 0.0075 | 0.0504 | 0.0238 | 0.0037 | 0.0004 | 0.0001 | 0.0547 | 0.015 | 0.0025 | 1204.374 | 1172.179 | 1130.08 | 1134.903 | 1138.105 | 1085.662 | 8.025032 | 62.58289 | 36 | 31 | 24 | 44 | 19 | 17 | 51 | 1348 | 30 | 2194
3.1481 | 1.9725 | 0.6381 | 0.0318 | 0.1095 | 0.0791 | 0.1161 | 0.0083 | 0.0517 | 0.0244 | 0.0031 | 0.0005 | 0.0001 | 0.056 | 0.0156 | 0.0023 | 1205.163 | 1183.837 | 1133.296 | 1136.716 | 1138.85 | 1084.858 | 5.554145 | 59.73695 | 43 | 30 | 17 | 58 | 20 | 17 | 58 | 1348 | 30 | 2198
3.1487 | 1.951 | 0.6279 | 0.0347 | 0.1096 | 0.0769 | 0.1072 | 0.0072 | 0.0509 | 0.0245 | 0.0025 | 0.0006 | 0.0001 | 0.0535 | 0.0164 | 0.0023 | 1207.579 | 1182.085 | 1128.881 | 1132.971 | 1136.18 | 1082.841 | 7.298784 | 63.09049 | 37 | 32 | 22 | 58 | 18 | 18 | 52 | 1353 | 30 | 2208
3.1102 | 1.9269 | 0.6217 | 0.035 | 0.1077 | 0.0754 | 0.1057 | 0.0072 | 0.0503 | 0.0241 | 0.0026 | 0.0005 | 0.0001 | 0.0535 | 0.0165 | 0.0022 | 1208.666 | 1176.932 | 1128.561 | 1132.741 | 1136.309 | 1084.446 | 7.748056 | 64.48655 | 35 | 32 | 25 | 50 | 17 | 19 | 49 | 1355 | 30 | 2208
3.1513 | 2.0027 | 0.6023 | 0.0356 | 0.1011 | 0.0727 | 0.1001 | 0.0067 | 0.0502 | 0.0236 | 0.003 | 0.0005 | 0.0001 | 0.0507 | 0.0166 | 0.0022 | 1201.219 | 1170.656 | 1129.81 | 1134.2 | 1137.331 | 1083.179 | 7.521501 | 60.49565 | 38 | 31 | 27 | 52 | 20 | 19 | 54 | 1354 | 30 | 2208
3.0865 | 1.9878 | 0.6217 | 0.027 | 0.1309 | 0.0669 | 0.0946 | 0.004 | 0.0842 | 0.0241 | 0.0017 | 0.0002 | 0.0001 | 0.0432 | 0.0154 | 0.0021 | 1208.678 | 1185.062 | 1135.69 | 1138.842 | 1140.848 | 1090.24 | 5.157971 | 61.62551 | 42 | 32 | 21 | 59 | 19 | 16 | 56 | 1344 | 29.75 | 2184
3.1196 | 1.9989 | 0.6301 | 0.027 | 0.1312 | 0.0674 | 0.0945 | 0.004 | 0.0844 | 0.0237 | 0.0019 | 0.0003 | 0.0001 | 0.0436 | 0.0153 | 0.0021 | 1209.024 | 1185.559 | 1133.6 | 1138.14 | 1140.549 | 1089.399 | 6.948828 | 63.05027 | 40 | 27 | 21 | 54 | 22 | 16 | 53 | 1345 | 29.75 | 2184
3.101 | 1.9796 | 0.6207 | 0.0269 | 0.1314 | 0.068 | 0.0952 | 0.0041 | 0.0853 | 0.0232 | 0.0013 | 0.0002 | 0.0001 | 0.0439 | 0.0151 | 0.002 | 1208.979 | 1182.473 | 1133.549 | 1137.453 | 1139.757 | 1089.493 | 6.207829 | 63.12913 | 41 | 27 | 23 | 54 | 20 | 18 | 53 | 1343 | 29.75 | 2186
3.0641 | 1.916 | 0.6363 | 0.0265 | 0.1313 | 0.0733 | 0.0956 | 0.0041 | 0.0882 | 0.0224 | 0.0015 | 0.0001 | 0.0001 | 0.0447 | 0.0148 | 0.0021 | 1210.71 | 1178.62 | 1133.235 | 1136.522 | 1140.134 | 1088.841 | 6.899434 | 63.57282 | 40 | 30 | 26 | 50 | 16 | 21 | 54 | 1349 | 29.75 | 2192
3.0525 | 1.8763 | 0.6411 | 0.0255 | 0.1283 | 0.0758 | 0.0962 | 0.0042 | 0.0859 | 0.022 | 0.0012 | 0.0002 | 0.0001 | 0.045 | 0.0151 | 0.0022 | 1211.006 | 1186.033 | 1131.744 | 1135.096 | 1138.182 | 1089.67 | 6.437696 | 65.32468 | 41 | 29 | 22 | 59 | 17 | 18 | 54 | 1346 | 30 | 2194
3.0459 | 1.8342 | 0.6356 | 0.0268 | 0.1295 | 0.0788 | 0.0976 | 0.0045 | 0.0878 | 0.0214 | 0.0014 | 0.0004 | 0.0001 | 0.0453 | 0.0157 | 0.0023 | 1209.235 | 1182.022 | 1133.66 | 1137.168 | 1138.729 | 1086.727 | 5.068925 | 61.68963 | 40 | 24 | 19 | 50 | 19 | 13 | 53 | 1349 | 28.75 | 2196
3.0924 | 1.8544 | 0.6383 | 0.0262 | 0.1292 | 0.0783 | 0.0964 | 0.0045 | 0.0871 | 0.0214 | 0.0014 | 0.0002 | 0.0001 | 0.0451 | 0.016 | 0.0023 | 1211.705 | 1184.516 | 1135.292 | 1138.902 | 1140.839 | 1089.416 | 5.547161 | 62.48537 | 39 | 24 | 20 | 48 | 19 | 16 | 51 | 1348 | 28.75 | 2210
3.0794 | 1.8516 | 0.6459 | 0.0262 | 0.1327 | 0.076 | 0.0981 | 0.0044 | 0.0888 | 0.0214 | 0.0011 | 0.0003 | 0.0001 | 0.0453 | 0.0158 | 0.0023 | 1209.977 | 1184.708 | 1133.895 | 1136.962 | 1138.815 | 1086.997 | 4.919821 | 61.86521 | 40 | 25 | 20 | 55 | 18 | 15 | 53 | 1355 | 27.5 | 2202
3.1082 | 1.8604 | 0.6542 | 0.0265 | 0.132 | 0.0731 | 0.0999 | 0.0047 | 0.0919 | 0.0219 | 0.0012 | 0.0005 | 0.0001 | 0.047 | 0.0158 | 0.0023 | 1209.603 | 1180.767 | 1136.464 | 1139.964 | 1142.489 | 1091.601 | 6.025796 | 61.98123 | 39 | 33 | 21 | 49 | 17 | 18 | 53 | 1354 | 27.5 | 2198
3.1397 | 1.8746 | 0.6482 | 0.0265 | 0.1304 | 0.0705 | 0.1004 | 0.0048 | 0.0886 | 0.0224 | 0.0015 | 0.0003 | 0.0001 | 0.0477 | 0.0158 | 0.0022 | 1207.898 | 1180.773 | 1135.501 | 1138.501 | 1141.952 | 1088.87 | 6.451263 | 60.82344 | 41 | 25 | 21 | 49 | 16 | 23 | 54 | 1349 | 27.5 | 2188
3.1174 | 1.8787 | 0.6374 | 0.0256 | 0.128 | 0.07 | 0.102 | 0.0049 | 0.0883 | 0.0218 | 0.0029 | 0.0003 | 0.0001 | 0.0479 | 0.0153 | 0.0022 | 1206.448 | 1182.57 | 1136.691 | 1140.456 | 1142.734 | 1090.261 | 6.043331 | 60.03884 | 41 | 25 | 19 | 51 | 20 | 17 | 54 | 1346 | 27.5 | 2188
3.1434 | 1.9065 | 0.6456 | 0.0257 | 0.1308 | 0.0702 | 0.1025 | 0.0047 | 0.0916 | 0.0252 | 0.0025 | 0.0001 | 0.0001 | 0.0472 | 0.0149 | 0.0022 | 1207.41 | 1179.324 | 1134.47 | 1137.955 | 1140.755 | 1087.373 | 6.284595 | 60.76465 | 36 | 26 | 21 | 44 | 16 | 19 | 49 | 1355 | 27.5 | 2192
3.1861 | 1.9512 | 0.6398 | 0.0236 | 0.1129 | 0.071 | 0.0981 | 0.0041 | 0.0885 | 0.0219 | 0.0014 | 0.0001 | 0.0001 | 0.045 | 0.0152 | 0.0022 | 1209.564 | 1173.104 | 1130.626 | 1135.199 | 1138.006 | 1077.069 | 7.379978 | 59.57818 | 28 | 44 | 24 | 34 | 14 | 13 | 47 | 1354 | 28.75 | 2184
3.1036 | 1.8936 | 0.6395 | 0.0243 | 0.1264 | 0.0707 | 0.0993 | 0.0043 | 0.0874 | 0.0218 | 0.0016 | 0.0001 | 0.0001 | 0.0459 | 0.015 | 0.0023 | 1210.237 | 1176.7 | 1133.354 | 1138.155 | 1141.229 | 1084.987 | 7.875716 | 61.38416 | 33 | 31 | 22 | 36 | 16 | 14 | 47 | 1350 | 28.75 | 2202
3.3459 | 1.9298 | 0.6747 | 0.0256 | 0.1198 | 0.0703 | 0.1014 | 0.0038 | 0.085 | 0.023 | 0.0018 | 0.0003 | 0.0001 | 0.0465 | 0.0142 | 0.002 | 1198.856 | 1173.595 | 1137.504 | 1141.64 | 1145.013 | 1092.655 | 7.509164 | 57.77018 | 45 | 27 | 24 | 46 | 19 | 21 | 59 | 1341 | 28.75 | 2176
3.1638 | 1.9924 | 0.6717 | 0.0264 | 0.121 | 0.0706 | 0.1022 | 0.0042 | 0.0835 | 0.0231 | 0.0017 | 0.0005 | 0.0001 | 0.0465 | 0.0144 | 0.002 | 1199.452 | 1178.482 | 1134.877 | 1138.563 | 1142.427 | 1092.535 | 7.54993 | 60.39764 | 41 | 28 | 18 | 52 | 16 | 23 | 54 | 1347 | 28.75 | 2186
3.0853 | 1.9739 | 0.6399 | 0.0267 | 0.129 | 0.077 | 0.1184 | 0.0043 | 0.0833 | 0.0226 | 0.0015 | 0.0002 | 0.0001 | 0.0464 | 0.0149 | 0.002 | 1208.655 | 1182.425 | 1135.14 | 1138.567 | 1141.422 | 1090.875 | 6.28234 | 62.4174 | 41 | 29 | 25 | 56 | 19 | 21 | 54 | 1357 | 29.75 | 2196
3.0698 | 1.9239 | 0.6457 | 0.0268 | 0.1224 | 0.0786 | 0.1204 | 0.004 | 0.0814 | 0.0224 | 0.0006 | 0.0003 | 0.0001 | 0.0456 | 0.0149 | 0.002 | 1210.602 | 1173.762 | 1132.752 | 1137.8 | 1140.186 | 1082.777 | 7.434589 | 60.9038 | 33 | 34 | 26 | 38 | 17 | 15 | 49 | 1341 | 29.75 | 2198
3.0792 | 1.9252 | 0.6375 | 0.0263 | 0.1241 | 0.0807 | 0.1231 | 0.0043 | 0.0816 | 0.0225 | 0.001 | 0.0001 | 0.0001 | 0.0462 | 0.0152 | 0.0021 | 1210.784 | 1187.078 | 1134.726 | 1138.167 | 1140.442 | 1092.222 | 5.715375 | 64.15004 | 43 | 30 | 22 | 64 | 20 | 18 | 55 | 1344 | 29.75 | 2186
3.0342 | 1.8671 | 0.6517 | 0.027 | 0.1219 | 0.0788 | 0.1198 | 0.0042 | 0.0785 | 0.0221 | 0.0008 | 0.0003 | 0.0001 | 0.0454 | 0.0154 | 0.0024 | 1209.529 | 1181.418 | 1134.114 | 1137.575 | 1139.731 | 1085.862 | 5.617348 | 60.98243 | 42 | 59 | 21 | 53 | 20 | 17 | 61 | 1347 | 28.75 | 2182
3.0356 | 1.846 | 0.661 | 0.0269 | 0.1254 | 0.0808 | 0.1254 | 0.0038 | 0.0777 | 0.0223 | 0.0014 | 0.0004 | 0.0001 | 0.044 | 0.0154 | 0.0026 | 1212.252 | 1187.379 | 1135.307 | 1138.13 | 1140.778 | 1089.1 | 5.470688 | 62.47945 | 38 | 23 | 17 | 51 | 16 | 18 | 49 | 1345 | 28.75 | 2192
3.0335 | 1.864 | 0.6697 | 0.0263 | 0.1286 | 0.0839 | 0.1305 | 0.0034 | 0.0763 | 0.0225 | 0.0015 | 0.0003 | 0.0001 | 0.0432 | 0.0151 | 0.0029 | 1210.99 | 1184.553 | 1135.202 | 1138.874 | 1141.656 | 1091.181 | 6.453693 | 63.25717 | 40 | 25 | 21 | 52 | 17 | 19 | 52 | 1344 | 28.75 | 2200
3.052 | 1.9074 | 0.6875 | 0.0259 | 0.1249 | 0.0861 | 0.1366 | 0.0029 | 0.0776 | 0.0234 | 0.0016 | 0.0003 | 0.0001 | 0.0416 | 0.0151 | 0.0033 | 1209.829 | 1181.765 | 1134.895 | 1139.159 | 1141.371 | 1088.974 | 6.476137 | 62.00293 | 39 | 24 | 21 | 49 | 19 | 17 | 52 | 1343 | 28.75 | 2188
3.0384 | 1.9087 | 0.6967 | 0.026 | 0.1237 | 0.0897 | 0.146 | 0.0033 | 0.0791 | 0.024 | 0.0018 | 0.0003 | 0.0001 | 0.0426 | 0.0155 | 0.0037 | 1212.88 | 1175.946 | 1135.317 | 1138.84 | 1141.545 | 1087.862 | 6.228183 | 62.04157 | 38 | 24 | 26 | 44 | 17 | 19 | 51 | 1344 | 28.75 | 2180
3.0335 | 1.9124 | 0.701 | 0.0261 | 0.1249 | 0.0905 | 0.1437 | 0.0034 | 0.0793 | 0.0244 | 0.0019 | 0.0004 | 0.0001 | 0.0425 | 0.0158 | 0.0037 | 1210.568 | 1182.302 | 1138.61 | 1140.588 | 1142.339 | 1090.45 | 3.729574 | 59.90653 | 41 | 26 | 20 | 42 | 13 | 23 | 54 | 1345 | 28.75 | 2188
3.0593 | 1.9251 | 0.694 | 0.0251 | 0.1216 | 0.092 | 0.1431 | 0.0042 | 0.0785 | 0.0247 | 0.0023 | 0.0002 | 0.0001 | 0.0442 | 0.0161 | 0.0038 | 1211.911 | 1187.139 | 1134.734 | 1138.324 | 1141.249 | 1089.823 | 6.515042 | 63.21388 | 40 | 26 | 22 | 57 | 18 | 21 | 53 | 1350 | 28.75 | 2204
3.1069 | 1.9046 | 0.6868 | 0.0263 | 0.1212 | 0.0896 | 0.1421 | 0.0039 | 0.0805 | 0.024 | 0.0021 | 0.0004 | 0.0001 | 0.0435 | 0.0156 | 0.0034 | 1208.629 | 1178.724 | 1131.412 | 1135.37 | 1138.944 | 1084.326 | 7.531995 | 62.11997 | 36 | 28 | 21 | 44 | 11 | 22 | 50 | 1351 | 28.75 | 2182
3.1038 | 1.8966 | 0.6785 | 0.0264 | 0.125 | 0.0883 | 0.1412 | 0.0037 | 0.0797 | 0.0234 | 0.0011 | 0.0003 | 0.0001 | 0.0433 | 0.0152 | 0.0033 | 1211.07 | 1181.423 | 1131.237 | 1135.297 | 1137.963 | 1078.472 | 6.726047 | 60.20676 | 30 | 37 | 18 | 41 | 14 | 14 | 45 | 1352 | 28.75 | 2190
3.0768 | 1.8804 | 0.6813 | 0.0257 | 0.1231 | 0.0896 | 0.1401 | 0.0039 | 0.0793 | 0.0237 | 0.0023 | 0.0004 | 0.0001 | 0.0431 | 0.0157 | 0.0036 | 1206.754 | 1182.223 | 1136.693 | 1140.407 | 1143.571 | 1091.829 | 6.877611 | 60.96228 | 45 | 18 | 20 | 49 | 17 | 21 | 54 | 1350 | 28.75 | 2185
3.1525 | 1.9448 | 0.6958 | 0.0253 | 0.1215 | 0.0897 | 0.1391 | 0.0037 | 0.0797 | 0.0241 | 0.0023 | 0.0005 | 0.0001 | 0.0422 | 0.0162 | 0.0038 | 1200.683 | 1177.523 | 1136.899 | 1140.226 | 1143.247 | 1091.331 | 6.347549 | 58.32895 | 42 | 23 | 19 | 46 | 18 | 23 | 54 | 1350 | 28.75 | 2186
3.1382 | 1.8878 | 0.6556 | 0.0453 | 0.1257 | 0.0745 | 0.088 | 0.005 | 0.083 | 0.0212 | 0.0044 | 0.0006 | 0.0001 | 0.0219 | 0.0078 | 0.002 | 1201.532 | 1179.618 | 1129.37 | 1132.165 | 1135.025 | 1083.715 | 5.65542 | 61.2495 | 31 | 32 | 16 | 53 | 17 | 24 | 45 | 1350 | 30 | 2186
3.2003 | 1.8142 | 0.6644 | 0.0442 | 0.1348 | 0.0748 | 0.0805 | 0.0043 | 0.0806 | 0.0207 | 0.0009 | 0.0005 | 0.0001 | 0.0221 | 0.0081 | 0.0022 | 1206.537 | 1176.077 | 1126.294 | 1129.314 | 1132.34 | 1080.937 | 6.045218 | 63.88754 | 37 | 43 | 27 | 58 | 17 | 20 | 53 | 1348 | 30 | 2212
3.1363 | 1.6956 | 0.6523 | 0.0457 | 0.1344 | 0.0702 | 0.0726 | 0.0041 | 0.0829 | 0.0185 | 0.0001 | 0.0007 | 0.0001 | 0.0222 | 0.0078 | 0.0022 | 1215.697 | 1184.354 | 1129.781 | 1134.498 | 1137.369 | 1085.092 | 7.587591 | 65.78296 | 42 | 40 | 23 | 55 | 15 | 14 | 59 | 1358 | 30 | 2232
3.1016 | 1.7667 | 0.6567 | 0.0415 | 0.1307 | 0.067 | 0.0645 | 0.004 | 0.0886 | 0.0184 | 0.0001 | 0.0001 | 0.0001 | 0.0221 | 0.0077 | 0.0019 | 1213.757 | 1191.992 | 1129.506 | 1132.692 | 1135.47 | 1087.359 | 5.964645 | 66.65532 | 41 | 34 | 21 | 76 | 20 | 19 | 55 | 1355 | 30 | 2225
3.223 | 1.913 | 0.648 | 0.0456 | 0.141 | 0.0709 | 0.0744 | 0.0041 | 0.0789 | 0.0185 | 0.0009 | 0.0008 | 0.0001 | 0.0205 | 0.0081 | 0.0019 | 1199.565 | 1179.155 | 1133.208 | 1136.436 | 1138.784 | 1086.518 | 5.576682 | 58.69896 | 47 | 33 | 20 | 62 | 21 | 20 | 62 | 1348 | 30 | 2188
3.1757 | 1.8769 | 0.6518 | 0.0433 | 0.1426 | 0.075 | 0.0837 | 0.0039 | 0.0856 | 0.0199 | 0.0018 | 0.0009 | 0.0001 | 0.021 | 0.0082 | 0.0019 | 1206.901 | 1174.643 | 1127.186 | 1131.116 | 1134.253 | 1070.556 | 7.06765 | 58.46592 | 23 | 46 | 18 | 35 | 13 | 12 | 43 | 1354 | 30 | 2208
3.2327 | 1.8643 | 0.6424 | 0.0445 | 0.1441 | 0.08 | 0.0916 | 0.0044 | 0.0872 | 0.0188 | 0.0001 | 0.0007 | 0.0001 | 0.0226 | 0.0081 | 0.0019 | 1204.811 | 1176.753 | 1128.314 | 1132.691 | 1136.995 | 1084.126 | 8.680919 | 63.38549 | 27 | 40 | 20 | 45 | 16 | 19 | 42 | 1346 | 30 | 2204
3.2491 | 1.81 | 0.5969 | 0.049 | 0.1512 | 0.0672 | 0.0613 | 0.0034 | 0.0804 | 0.019 | 0.0014 | 0.0006 | 0.0001 | 0.0194 | 0.0075 | 0.0012 | 1201.062 | 1177.137 | 1132.936 | 1136.91 | 1139.493 | 1089.002 | 6.557056 | 60.79358 | 42 | 32 | 20 | 55 | 21 | 19 | 56 | 1329 | 30 | 2180
3.315 | 1.8245 | 0.6107 | 0.0481 | 0.1432 | 0.0692 | 0.0587 | 0.0034 | 0.0792 | 0.0186 | 0.0011 | 0.0007 | 0.0001 | 0.0197 | 0.0075 | 0.0012 | 1198.661 | 1173.493 | 1132.233 | 1137.048 | 1140.03 | 1087.669 | 7.797702 | 59.84971 | 40 | 28 | 21 | 47 | 21 | 18 | 54 | 1347 | 30 | 2176
3.5039 | 1.8713 | 0.5855 | 0.0497 | 0.1503 | 0.0678 | 0.0636 | 0.0041 | 0.0797 | 0.0171 | 0.0005 | 0.0011 | 0.0001 | 0.0211 | 0.007 | 0.0012 | 1198.758 | 1175.144 | 1132.669 | 1136.467 | 1138.909 | 1087.8 | 6.239691 | 59.56178 | 39 | 24 | 18 | 45 | 19 | 16 | 51 | 1350 | 30 | 2184
3.2388 | 1.8149 | 0.6211 | 0.0494 | 0.1492 | 0.0761 | 0.0651 | 0.0038 | 0.0818 | 0.0188 | 0.0008 | 0.0008 | 0.0001 | 0.0199 | 0.0074 | 0.0012 | 1202.625 | 1178.878 | 1131.459 | 1134.484 | 1137.576 | 1085.955 | 6.116361 | 60.99721 | 42 | 32 | 25 | 67 | 19 | 23 | 57 | 1344 | 30 | 2188
3.2955 | 1.8418 | 0.636 | 0.0493 | 0.1515 | 0.0747 | 0.0639 | 0.0037 | 0.0823 | 0.0183 | 0.0006 | 0.0008 | 0.0001 | 0.0196 | 0.0074 | 0.0012 | 1203.124 | 1180.756 | 1129.373 | 1133.234 | 1136.375 | 1087.89 | 7.002617 | 64.00169 | 40 | 30 | 21 | 63 | 18 | 19 | 53 | 1343 | 30 | 2186
3.2411 | 1.8399 | 0.6355 | 0.0475 | 0.153 | 0.0732 | 0.073 | 0.0032 | 0.0807 | 0.0189 | 0.0005 | 0.0007 | 0.0001 | 0.0193 | 0.0074 | 0.0012 | 1202.944 | 1173.698 | 1130.671 | 1135.997 | 1138.326 | 1081.636 | 7.655341 | 59.57857 | 33 | 37 | 21 | 39 | 18 | 13 | 49 | 1344 | 30 | 2188
3.2434 | 1.8397 | 0.6326 | 0.0474 | 0.1509 | 0.0702 | 0.0769 | 0.003 | 0.0814 | 0.0197 | 0.0001 | 0.0007 | 0.0001 | 0.0189 | 0.0074 | 0.0011 | 1198.64 | 1180.927 | 1130.876 | 1134.581 | 1136.992 | 1086.719 | 6.115933 | 60.54614 | 42 | 35 | 16 | 66 | 21 | 18 | 57 | 1347 | 30 | 2180
3.2378 | 1.8404 | 0.6198 | 0.0436 | 0.1448 | 0.0735 | 0.0782 | 0.0036 | 0.0861 | 0.0203 | 0.0005 | 0.0009 | 0.0001 | 0.0201 | 0.0075 | 0.0011 | 1203.681 | 1181.836 | 1133.913 | 1137.343 | 1139.398 | 1086.912 | 5.485524 | 59.74882 | 43 | 33 | 20 | 58 | 19 | 16 | 59 | 1349 | 30 | 2180
3.2116 | 1.853 | 0.6241 | 0.0434 | 0.1513 | 0.0742 | 0.0818 | 0.0038 | 0.085 | 0.0207 | 0.001 | 0.0006 | 0.0001 | 0.0207 | 0.0075 | 0.0011 | 1205.885 | 1181.45 | 1132.369 | 1136.415 | 1138.826 | 1087.564 | 6.457657 | 62.13306 | 45 | 32 | 25 | 59 | 24 | 19 | 60 | 1346 | 30 | 2188
3.2131 | 1.8318 | 0.6306 | 0.0421 | 0.1494 | 0.0763 | 0.0898 | 0.004 | 0.0799 | 0.0208 | 0.0012 | 0.0007 | 0.0001 | 0.0215 | 0.0075 | 0.0012 | 1207.074 | 1183.562 | 1132.968 | 1136.801 | 1140.91 | 1088.952 | 7.941596 | 62.73676 | 25 | 30 | 22 | 60 | 21 | 38 | 39 | 1342 | 30 | 2196
3.1744 | 1.8065 | 0.64 | 0.0436 | 0.1443 | 0.0784 | 0.0892 | 0.0044 | 0.0808 | 0.0203 | 0.0013 | 0.0006 | 0.0001 | 0.023 | 0.0074 | 0.0013 | 1209.982 | 1187.128 | 1128.178 | 1132.017 | 1135.42 | 1082.769 | 7.241923 | 64.30469 | 34 | 33 | 18 | 61 | 18 | 18 | 49 | 1353 | 30 | 2214
3.2687 | 1.7563 | 0.583 | 0.0429 | 0.1454 | 0.0606 | 0.0538 | 0.0028 | 0.0864 | 0.0164 | 0.0001 | 0.0008 | 0.0001 | 0.0168 | 0.0077 | 0.001 | 1196.555 | 1169.51 | 1130.518 | 1138.167 | 1141.05 | 1090.89 | 10.53225 | 62.49667 | 34 | 31 | 21 | 43 | 25 | 13 | 49 | 1352 | 30 | 2182
3.1333 | 1.8158 | 0.5726 | 0.0441 | 0.1751 | 0.0637 | 0.0617 | 0.0069 | 0.092 | 0.0123 | 0.0027 | 0.0005 | 0.0015 | 0.0249 | 0.0074 | 0.0008 | 1204.453 | 1178.381 | 1133.211 | 1136.145 | 1139.216 | 1089.21 | 6.0057 | 61.81954 | 42 | 31 | 23 | 57 | 17 | 22 | 58 | 1355 | 30 | 2218
3.0992 | 1.7829 | 0.567 | 0.041 | 0.1685 | 0.0656 | 0.0615 | 0.0072 | 0.1014 | 0.0124 | 0.0023 | 0.0007 | 0.0015 | 0.0264 | 0.0072 | 0.0008 | 1207.901 | 1180.854 | 1131.862 | 1136.331 | 1139.257 | 1088.824 | 7.39415 | 63.85679 | 42 | 30 | 25 | 59 | 22 | 18 | 56 | 1343 | 30 | 2210
3.0983 | 1.7794 | 0.5669 | 0.0431 | 0.1722 | 0.0658 | 0.061 | 0.0076 | 0.1062 | 0.0125 | 0.0019 | 0.0005 | 0.0015 | 0.0272 | 0.0071 | 0.0007 | 1206.933 | 1180.473 | 1129.365 | 1133.718 | 1136.837 | 1085.804 | 7.471346 | 64.03737 | 33 | 32 | 21 | 57 | 19 | 20 | 47 | 1345 | 30 | 2216
3.2405 | 1.9486 | 0.5902 | 0.0409 | 0.1441 | 0.0646 | 0.0629 | 0.0057 | 0.0819 | 0.0155 | 0.0029 | 0.0007 | 0.0001 | 0.0238 | 0.0082 | 0.0011 | 1196.559 | 1175.295 | 1129.802 | 1132.8 | 1137.308 | 1084.189 | 7.505875 | 59.40823 | 38 | 31 | 18 | 54 | 14 | 24 | 53 | 1352 | 30 | 2182
3.1609 | 1.8863 | 0.5989 | 0.0398 | 0.142 | 0.0739 | 0.086 | 0.0067 | 0.0764 | 0.0162 | 0.0043 | 0.0008 | 0.0001 | 0.0257 | 0.0086 | 0.0013 | 1205.362 | 1179.805 | 1128.239 | 1132.411 | 1135.613 | 1083.955 | 7.37325 | 63.52412 | 36 | 38 | 22 | 59 | 19 | 18 | 51 | 1351 | 30 | 2210
3.1765 | 1.8779 | 0.6118 | 0.04 | 0.1463 | 0.0768 | 0.0977 | 0.0062 | 0.0759 | 0.0165 | 0.0047 | 0.0008 | 0.0001 | 0.0245 | 0.0086 | 0.0013 | 1205.666 | 1177.717 | 1127.68 | 1131.595 | 1134.705 | 1086.444 | 7.025005 | 65.41275 | 36 | 39 | 25 | 57 | 21 | 17 | 50 | 1349 | 30 | 2212
3.2098 | 1.7927 | 0.6419 | 0.0352 | 0.1284 | 0.0622 | 0.065 | 0.0042 | 0.0851 | 0.0195 | 0.0027 | 0.0007 | 0.0001 | 0.0217 | 0.0077 | 0.0011 | 1201.678 | 1175.162 | 1139.699 | 1142.37 | 1143.376 | 1107.623 | 3.677561 | 65.89676 | 9 | 12 | 18 | 41 | 17 | 5 | 13 | 1354 | 30 | 2172
3.0978 | 1.7535 | 0.6346 | 0.0348 | 0.1315 | 0.0693 | 0.0679 | 0.0048 | 0.0806 | 0.0195 | 0.0037 | 0.0004 | 0.0001 | 0.0232 | 0.0077 | 0.0013 | 1209.106 | 1183.479 | 1132.845 | 1136.015 | 1138.328 | 1086.645 | 5.483653 | 62.27398 | 43 | 28 | 22 | 57 | 20 | 19 | 58 | 1342 | 30 | 2176
3.1363 | 1.7613 | 0.6227 | 0.0333 | 0.1308 | 0.0723 | 0.073 | 0.006 | 0.0783 | 0.02 | 0.0082 | 0.0006 | 0.0001 | 0.0274 | 0.0079 | 0.0012 | 1210.09 | 1188.514 | 1129.483 | 1132.957 | 1135.147 | 1085.554 | 5.664096 | 64.72585 | 38 | 32 | 18 | 69 | 21 | 17 | 51 | 1345 | 30 | 2202
3.1926 | 1.8391 | 0.6256 | 0.0309 | 0.124 | 0.0676 | 0.0676 | 0.0055 | 0.0739 | 0.0213 | 0.0063 | 0.0005 | 0.0001 | 0.0262 | 0.0084 | 0.0013 | 1213.004 | 1184.18 | 1133.688 | 1137.782 | 1139.916 | 1086.579 | 6.228027 | 62.73793 | 36 | 27 | 17 | 47 | 19 | 13 | 49 | 1359 | 36.6 | 2210
3.1486 | 1.8074 | 0.6209 | 0.0337 | 0.1301 | 0.0671 | 0.0692 | 0.0056 | 0.0744 | 0.0207 | 0.0064 | 0.0006 | 0.0001 | 0.0269 | 0.0081 | 0.0012 | 1132.429 | 1132.429 | 1132.429 | 1135.715 | 1137.044 | 1073.79 | 4.615029 | 0 | 25 | 37 | 0 | 0 | 13 | 9 | 42 | 1355 | 36 | 2206
3.1157 | 1.8238 | 0.6061 | 0.0348 | 0.1276 | 0.0688 | 0.0749 | 0.0061 | 0.0726 | 0.0202 | 0.0054 | 0.0006 | 0.0001 | 0.0276 | 0.0081 | 0.0012 | 1214.449 | 1193.716 | 1129.263 | 1133.268 | 1135.863 | 1085.845 | 6.600067 | 66.23944 | 38 | 36 | 20 | 76 | 19 | 20 | 53 | 1342 | 36 | 2192
3.1271 | 1.8537 | 0.5946 | 0.035 | 0.1251 | 0.0667 | 0.0702 | 0.0059 | 0.0753 | 0.0205 | 0.0045 | 0.0006 | 0.0001 | 0.0258 | 0.0084 | 0.0013 | 1211.455 | 1188.065 | 1132.232 | 1136.074 | 1139.696 | 1088.939 | 7.464583 | 64.66373 | 41 | 32 | 19 | 58 | 18 | 20 | 56 | 1346 | 36 | 2202
3.1517 | 1.9579 | 0.6023 | 0.0323 | 0.1221 | 0.0633 | 0.064 | 0.0048 | 0.0725 | 0.0212 | 0.0064 | 0.0004 | 0.0001 | 0.0229 | 0.0085 | 0.0013 | 1208.197 | 1182.099 | 1135.858 | 1139.054 | 1141.528 | 1086.892 | 5.669525 | 59.63363 | 37 | 28 | 17 | 48 | 18 | 17 | 51 | 1342 | 36 | 2206
3.1466 | 1.9183 | 0.5995 | 0.0358 | 0.1302 | 0.0956 | 0.1619 | 0.0049 | 0.0725 | 0.0213 | 0.0058 | 0.0007 | 0.0001 | 0.0235 | 0.0085 | 0.0013 | 1209.021 | 1183.69 | 1129.54 | 1133.938 | 1136.693 | 1086.362 | 7.152581 | 64.79831 | 40 | 31 | 22 | 62 | 19 | 22 | 54 | 1352 | 36 | 2190
3.1879 | 1.9417 | 0.5979 | 0.035 | 0.1267 | 0.0679 | 0.0731 | 0.0047 | 0.0715 | 0.0207 | 0.0047 | 0.0009 | 0.0001 | 0.0224 | 0.0084 | 0.0012 | 1201.439 | 1178.146 | 1132.523 | 1135.982 | 1138.373 | 1085.705 | 5.849236 | 59.54643 | 41 | 28 | 18 | 53 | 19 | 17 | 55 | 1350 | 36 | 2168
3.2466 | 1.8326 | 0.6022 | 0.0409 | 0.1356 | 0.0623 | 0.0716 | 0.0048 | 0.0796 | 0.0205 | 0.0024 | 0.0009 | 0.0001 | 0.025 | 0.0108 | 0.0015 | 1206.69 | 1183.319 | 1127.446 | 1131.728 | 1134.888 | 1082.245 | 7.442148 | 63.67829 | 39 | 43 | 19 | 59 | 18 | 17 | 55 | 1352 | 28.75 | 2200
3.2435 | 1.7351 | 0.6016 | 0.0406 | 0.1359 | 0.0708 | 0.0713 | 0.0045 | 0.0812 | 0.0185 | 0.0015 | 0.0008 | 0.0001 | 0.0239 | 0.0108 | 0.0014 | 1206.212 | 1179.889 | 1128.212 | 1131.498 | 1134.556 | 1087.101 | 6.343826 | 65.48495 | 34 | 39 | 22 | 59 | 19 | 21 | 47 | 1355 | 30 | 2202
3.2283 | 1.7763 | 0.5936 | 0.04 | 0.1332 | 0.0705 | 0.0709 | 0.0047 | 0.0853 | 0.019 | 0.0016 | 0.0006 | 0.0001 | 0.0241 | 0.0108 | 0.0014 | 1207.42 | 1182.554 | 1127.66 | 1130.415 | 1132.304 | 1087.661 | 4.644384 | 66.60036 | 40 | 32 | 20 | 66 | 18 | 16 | 52 | 1350 | 30 | 2208
3.2292 | 1.7888 | 0.5863 | 0.0403 | 0.1372 | 0.0679 | 0.071 | 0.0046 | 0.0859 | 0.0185 | 0.001 | 0.0007 | 0.0001 | 0.0236 | 0.0106 | 0.0014 | 1209.393 | 1189.097 | 1131.623 | 1134.889 | 1136.899 | 1086.532 | 5.275917 | 63.29923 | 47 | 31 | 21 | 72 | 22 | 18 | 62 | 1351 | 30 | 2220
3.2138 | 1.7902 | 0.5931 | 0.0408 | 0.134 | 0.0674 | 0.0699 | 0.0043 | 0.0839 | 0.0189 | 0.0006 | 0.0007 | 0.0001 | 0.0234 | 0.0107 | 0.0014 | 1207.052 | 1181.57 | 1126.907 | 1130.573 | 1133.041 | 1084.119 | 6.133858 | 65.19384 | 37 | 36 | 22 | 63 | 19 | 16 | 52 | 1343 | 28.75 | 2200
3.2497 | 1.812 | 0.5972 | 0.0407 | 0.1312 | 0.0696 | 0.065 | 0.0081 | 0.0813 | 0.0204 | 0.0014 | 0.0006 | 0.0001 | 0.022 | 0.011 | 0.0015 | 1208.029 | 1183.637 | 1126.845 | 1131.138 | 1133.333 | 1081.138 | 6.488436 | 63.97963 | 37 | 49 | 21 | 61 | 20 | 16 | 54 | 1343 | 28.75 | 2192
3.3077 | 1.8421 | 0.5958 | 0.0401 | 0.1364 | 0.07 | 0.0637 | 0.0146 | 0.0821 | 0.0211 | 0.0011 | 0.0007 | 0.0001 | 0.0212 | 0.0113 | 0.0014 | 1202.716 | 1178.385 | 1129.118 | 1132.745 | 1135.99 | 1083.218 | 6.871138 | 61.58917 | 41 | 34 | 19 | 53 | 17 | 19 | 57 | 1347 | 28.75 | 2180
3.3329 | 1.8443 | 0.5878 | 0.0411 | 0.134 | 0.0693 | 0.0693 | 0.017 | 0.0844 | 0.0209 | 0.0008 | 0.0007 | 0.0001 | 0.0212 | 0.0112 | 0.0015 | 1201.289 | 1177.965 | 1126.7 | 1130.491 | 1132.779 | 1084.136 | 6.079396 | 63.66842 | 37 | 29 | 18 | 57 | 19 | 15 | 49 | 1346 | 28.75 | 2194
3.2982 | 1.844 | 0.5963 | 0.0414 | 0.1337 | 0.0673 | 0.0607 | 0.0179 | 0.0818 | 0.021 | 0.0011 | 0.0009 | 0.0001 | 0.0204 | 0.0112 | 0.0014 | 1200.038 | 1177.143 | 1126.126 | 1130.087 | 1133.261 | 1083.09 | 7.135635 | 63.2011 | 38 | 42 | 17 | 54 | 18 | 19 | 54 | 1346 | 28.75 | 2178
3.1934 | 1.7826 | 0.6364 | 0.0417 | 0.1213 | 0.0715 | 0.0616 | 0.0071 | 0.0909 | 0.0235 | 0.0011 | 0.0007 | 0.0001 | 0.0245 | 0.011 | 0.0018 | 1198.662 | 1171.594 | 1130.449 | 1132.893 | 1135.193 | 1084.522 | 4.744655 | 59.76267 | 45 | 30 | 23 | 58 | 17 | 19 | 60 | 1350 | 28.75 | 2172
3.225 | 1.7566 | 0.6387 | 0.0407 | 0.1264 | 0.0714 | 0.0613 | 0.0086 | 0.0915 | 0.0234 | 0.0013 | 0.0009 | 0.0001 | 0.025 | 0.0109 | 0.0018 | 1202.082 | 1182.079 | 1134.237 | 1137.423 | 1139.86 | 1087.546 | 5.622873 | 59.23425 | 43 | 28 | 16 | 51 | 18 | 19 | 57 | 1349 | 28.75 | 2184
3.2074 | 1.7437 | 0.6329 | 0.0402 | 0.1271 | 0.0709 | 0.0603 | 0.0098 | 0.0866 | 0.0215 | 0.0002 | 0.0008 | 0.0001 | 0.0259 | 0.0108 | 0.0017 | 1177.815 | 1173.883 | 1128.986 | 1132.584 | 1133.448 | 1082.73 | 4.461913 | 51.3526 | 41 | 28 | 1 | 56 | 24 | 17 | 56 | 135 | 28.75 | 2182
3.2331 | 1.761 | 0.6357 | 0.0405 | 0.1266 | 0.0706 | 0.0601 | 0.0103 | 0.0864 | 0.0213 | 0.0003 | 0.0009 | 0.0001 | 0.0261 | 0.0109 | 0.0017 | 1206.543 | 1178.329 | 1133.682 | 1139.698 | 1140.692 | 1078.563 | 7.009721 | 56.93144 | 25 | 37 | 19 | 44 | 29 | 6 | 55 | 1351 | 28.75 | 2196
3.213 | 1.7346 | 0.6343 | 0.0396 | 0.1264 | 0.0711 | 0.061 | 0.0124 | 0.0846 | 0.0209 | 0.0006 | 0.0009 | 0.0001 | 0.027 | 0.011 | 0.0016 | 1204.922 | 1186.286 | 1130.714 | 1132.853 | 1133.951 | 1083.728 | 3.23612 | 61.23025 | 46 | 36 | 17 | 75 | 20 | 15 | 61 | 1348 | 28.75 | 2202
3.1664 | 1.7261 | 0.6387 | 0.0403 | 0.1355 | 0.0806 | 0.0784 | 0.0158 | 0.0777 | 0.0204 | 0.0016 | 0.0009 | 0.0001 | 0.0258 | 0.0114 | 0.0018 | 1215.621 | 1182.019 | 1125.793 | 1127.802 | 1128.996 | 1076.709 | 3.202292 | 64.66509 | 30 | 48 | 23 | 54 | 14 | 12 | 46 | 1364 | 28.75 | 2216
3.2151 | 1.7174 | 0.6312 | 0.0403 | 0.1305 | 0.0804 | 0.0785 | 0.0158 | 0.0783 | 0.0201 | 0.001 | 0.0008 | 0.0001 | 0.0263 | 0.0113 | 0.0018 | 1213.846 | 1176.055 | 1124.742 | 1126.643 | 1127.132 | 1077.403 | 2.389461 | 65.30483 | 34 | 58 | 26 | 57 | 18 | 10 | 49 | 1364 | 28.75 | 2208
3.2332 | 1.8523 | 0.6452 | 0.039 | 0.1282 | 0.0789 | 0.0749 | 0.0153 | 0.0759 | 0.023 | 0.0016 | 0.0007 | 0.0001 | 0.0238 | 0.0119 | 0.0019 | 1211.679 | 1180.051 | 1126.186 | 1128.856 | 1131.12 | 1074.982 | 4.934389 | 62.54218 | 31 | 66 | 24 | 56 | 14 | 16 | 50 | 1354 | 28.75 | 2182
3.237 | 1.9283 | 0.6386 | 0.0414 | 0.1352 | 0.0776 | 0.068 | 0.008 | 0.0687 | 0.0215 | 0.0047 | 0.0007 | 0.0001 | 0.0271 | 0.0097 | 0.0017 | 1201.368 | 1176.218 | 1133.275 | 1137.208 | 1139.731 | 1083.073 | 6.455598 | 57.562 | 42 | 40 | 19 | 44 | 22 | 17 | 60 | 1352 | 28.75 | 2178
3.2228 | 1.8965 | 0.6412 | 0.0409 | 0.1448 | 0.0754 | 0.0712 | 0.007 | 0.06 | 0.0216 | 0.0046 | 0.0008 | 0.0001 | 0.0257 | 0.0102 | 0.0018 | 1209.552 | 1172.767 | 1127.985 | 1131.001 | 1132.167 | 1066.412 | 4.18219 | 56.98417 | 25 | 42 | 19 | 33 | 13 | 7 | 46 | 1364 | 28.75 | 2200
3.2381 | 1.9028 | 0.622 | 0.0373 | 0.1395 | 0.0818 | 0.0757 | 0.0077 | 0.059 | 0.0212 | 0.0055 | 0.0008 | 0.0001 | 0.0262 | 0.0096 | 0.0017 | 1209.552 | 1175.601 | 1127.965 | 1133.081 | 1136.017 | 1078.845 | 8.051994 | 62.41947 | 33 | 41 | 23 | 45 | 17 | 15 | 52 | 1352 | 34.5 | 2194
3.2417 | 1.874 | 0.6203 | 0.0361 | 0.1419 | 0.0806 | 0.0768 | 0.0072 | 0.0648 | 0.0203 | 0.0042 | 0.0004 | 0.0001 | 0.0261 | 0.0095 | 0.0016 | 1209.952 | 1177.759 | 1127.442 | 1132.284 | 1134.892 | 1080.656 | 7.450668 | 63.81517 | 37 | 40 | 24 | 51 | 19 | 14 | 53 | 1352 | 34.5 | 2210
3.187 | 1.8946 | 0.6315 | 0.0376 | 0.1377 | 0.0813 | 0.0759 | 0.0078 | 0.0618 | 0.0208 | 0.0059 | 0.0006 | 0.0001 | 0.0271 | 0.0099 | 0.0017 | 1211.952 | 1191.551 | 1129.324 | 1134.928 | 1136.92 | 1085.658 | 7.595296 | 65.42468 | 44 | 35 | 16 | 65 | 23 | 12 | 59 | 1346 | 34.5 | 2208
3.2327 | 1.826 | 0.5884 | 0.0349 | 0.1389 | 0.1031 | 0.1053 | 0.0076 | 0.0722 | 0.0183 | 0.0034 | 0.0006 | 0.0001 | 0.0281 | 0.0082 | 0.0015 | 1210.414 | 1186.328 | 1129.659 | 1134.396 | 1136.785 | 1087.978 | 7.125788 | 65.95665 | 37 | 29 | 18 | 61 | 20 | 18 | 49 | 1345 | 30 | 2208
3.2539 | 1.8234 | 0.591 | 0.0354 | 0.1373 | 0.103 | 0.1049 | 0.0076 | 0.0721 | 0.0187 | 0.003 | 0.0007 | 0.0001 | 0.0284 | 0.0081 | 0.0015 | 1211.996 | 1179.865 | 1130.81 | 1135.488 | 1138.362 | 1080.793 | 7.551683 | 61.87788 | 33 | 40 | 20 | 42 | 17 | 14 | 50 | 1340 | 30 | 2202
3.2257 | 1.847 | 0.5929 | 0.0355 | 0.1353 | 0.1004 | 0.0971 | 0.0072 | 0.0706 | 0.019 | 0.0064 | 0.0007 | 0.0001 | 0.0275 | 0.0081 | 0.0015 | 1206.127 | 1175.787 | 1128.162 | 1132.51 | 1135.635 | 1083.12 | 7.472793 | 63.38254 | 35 | 37 | 21 | 51 | 18 | 18 | 49 | 1356 | 30 | 2200
3.2048 | 1.9198 | 0.6035 | 0.0351 | 0.1368 | 0.0989 | 0.1018 | 0.0061 | 0.0649 | 0.0194 | 0.0041 | 0.0007 | 0.0001 | 0.0264 | 0.0081 | 0.0018 | 1209.1 | 1187.002 | 1134.27 | 1137.728 | 1140.602 | 1088.537 | 6.331736 | 62.06717 | 47 | 31 | 22 | 63 | 19 | 21 | 63 | 1359 | 30 | 2216
3.2126 | 1.9071 | 0.5973 | 0.0343 | 0.1329 | 0.0962 | 0.0965 | 0.0056 | 0.0741 | 0.0206 | 0.0036 | 0.0004 | 0.0001 | 0.025 | 0.0082 | 0.0016 | 1209.362 | 1185.181 | 1134.593 | 1139.119 | 1141.594 | 1087.104 | 7.001033 | 61.15647 | 36 | 26 | 17 | 51 | 22 | 18 | 51 | 1362 | 30 | 2196
3.1976 | 1.8822 | 0.5876 | 0.0362 | 0.137 | 0.0956 | 0.0982 | 0.006 | 0.0751 | 0.0202 | 0.0033 | 0.0006 | 0.0001 | 0.0261 | 0.0081 | 0.0017 | 1207.672 | 1181.332 | 1129.312 | 1133.579 | 1137.683 | 1084.553 | 8.370489 | 63.64558 | 35 | 38 | 21 | 52 | 18 | 21 | 50 | 1353 | 30 | 2200
3.1663 | 1.8762 | 0.6041 | 0.0401 | 0.1296 | 0.0825 | 0.0783 | 0.007 | 0.0803 | 0.0223 | 0.0043 | 0.0007 | 0.0001 | 0.0264 | 0.0091 | 0.0019 | 1204.67 | 1177.631 | 1134.281 | 1137.952 | 1141.792 | 1087.177 | 7.510772 | 59.90896 | 41 | 31 | 21 | 43 | 14 | 22 | 55 | 1355 | 30 | 2186
3.154 | 1.8489 | 0.6114 | 0.0392 | 0.1375 | 0.0809 | 0.0843 | 0.0063 | 0.0762 | 0.021 | 0.0044 | 0.0008 | 0.0001 | 0.0255 | 0.0088 | 0.0017 | 1204.427 | 1177.494 | 1131.409 | 1135.157 | 1138.261 | 1088.41 | 6.851865 | 62.93752 | 40 | 26 | 24 | 56 | 17 | 23 | 53 | 1346 | 30 | 2200
3.2275 | 1.8544 | 0.6182 | 0.0402 | 0.1404 | 0.0766 | 0.0856 | 0.0058 | 0.0789 | 0.0216 | 0.0027 | 0.0007 | 0.0001 | 0.0242 | 0.0092 | 0.0017 | 1203.56 | 1174.911 | 1130.574 | 1134.975 | 1138.101 | 1078.971 | 7.526384 | 58.58114 | 35 | 41 | 23 | 45 | 17 | 17 | 54 | 1350 | 28.75 | 2198
3.1864 | 1.8872 | 0.6351 | 0.0387 | 0.1399 | 0.0827 | 0.0877 | 0.0061 | 0.0756 | 0.0202 | 0.0032 | 0.0006 | 0.0001 | 0.0266 | 0.0095 | 0.0018 | 1204.532 | 1179.911 | 1131.18 | 1135.47 | 1138.881 | 1085.783 | 7.700774 | 61.77094 | 40 | 30 | 21 | 53 | 19 | 19 | 54 | 1346 | 30 | 2198
3.1639 | 1.9223 | 0.6303 | 0.0377 | 0.135 | 0.0823 | 0.0888 | 0.0061 | 0.0749 | 0.0222 | 0.0033 | 0.0006 | 0.0001 | 0.0256 | 0.0099 | 0.0016 | 1206.131 | 1180.926 | 1135.371 | 1138.747 | 1140.923 | 1088.448 | 5.552216 | 60.12811 | 40 | 24 | 19 | 54 | 19 | 19 | 53 | 1357 | 30 | 2192
3.1538 | 1.9065 | 0.6304 | 0.0389 | 0.1402 | 0.0816 | 0.09 | 0.0062 | 0.0749 | 0.0221 | 0.0026 | 0.0006 | 0.0001 | 0.0265 | 0.0098 | 0.0016 | 1208.108 | 1186.014 | 1133.563 | 1136.405 | 1138.82 | 1087.759 | 5.257392 | 61.94069 | 46 | 26 | 19 | 68 | 19 | 20 | 59 | 1354 | 30 | 2208
3.1878 | 1.8716 | 0.6164 | 0.0382 | 0.1483 | 0.0741 | 0.079 | 0.0052 | 0.0821 | 0.02 | 0.0027 | 0.0006 | 0.0001 | 0.0241 | 0.0092 | 0.0013 | 1207.235 | 1178.491 | 1133.493 | 1137.591 | 1141.036 | 1093.118 | 7.543038 | 64.61977 | 45 | 28 | 24 | 50 | 18 | 21 | 58 | 1346 | 28.75 | 2200
3.1834 | 1.864 | 0.6133 | 0.0388 | 0.14 | 0.0764 | 0.0828 | 0.0052 | 0.083 | 0.0204 | 0.0027 | 0.0008 | 0.0001 | 0.0239 | 0.0093 | 0.0013 | 1203.933 | 1179.421 | 1131.763 | 1135.96 | 1139.363 | 1087.147 | 7.60058 | 61.79708 | 40 | 35 | 22 | 53 | 19 | 20 | 55 | 1346 | 27.5 | 2202
3.2133 | 1.8642 | 0.628 | 0.0392 | 0.1403 | 0.0823 | 0.0917 | 0.0049 | 0.0829 | 0.0198 | 0.0024 | 0.0009 | 0.0001 | 0.0234 | 0.0094 | 0.0013 | 1205.414 | 1175.141 | 1130.816 | 1135.135 | 1138.329 | 1079.771 | 7.512942 | 59.37328 | 37 | 48 | 24 | 45 | 16 | 17 | 56 | 1343 | 28.75 | 2198
3.1884 | 1.8574 | 0.5985 | 0.0479 | 0.1288 | 0.0729 | 0.0779 | 0.005 | 0.075 | 0.0237 | 0.0035 | 0.0004 | 0.0001 | 0.0245 | 0.0092 | 0.0014 | 1203.094 | 1179.426 | 1136.505 | 1139.948 | 1142.39 | 1088.369 | 5.884209 | 58.04219 | 42 | 25 | 18 | 48 | 21 | 19 | 56 | 1348 | 29.75 | 2186
3.1654 | 1.8777 | 0.603 | 0.0462 | 0.1307 | 0.072 | 0.0769 | 0.0049 | 0.0758 | 0.023 | 0.0043 | 0.0004 | 0.0001 | 0.0242 | 0.0094 | 0.0014 | 1202.559 | 1179.11 | 1134.513 | 1139.304 | 1141.615 | 1089.896 | 7.102204 | 60.39768 | 45 | 26 | 20 | 49 | 19 | 15 | 59 | 1353 | 29.75 | 2188
3.183 | 1.8173 | 0.5917 | 0.0462 | 0.1307 | 0.0716 | 0.0784 | 0.0051 | 0.0766 | 0.0221 | 0.0032 | 0.0003 | 0.0001 | 0.0252 | 0.009 | 0.0013 | 1203.241 | 1181.717 | 1131.751 | 1135.316 | 1137.947 | 1089.318 | 6.195991 | 62.75305 | 44 | 28 | 22 | 69 | 22 | 20 | 56 | 1355 | 29.75 | 2180
3.2116 | 1.8077 | 0.6135 | 0.0469 | 0.128 | 0.0713 | 0.0785 | 0.0049 | 0.0751 | 0.0225 | 0.0048 | 0.0004 | 0.0001 | 0.0259 | 0.0092 | 0.0014 | 1205.376 | 1181.614 | 1132.602 | 1136.271 | 1138.281 | 1090.266 | 5.679087 | 63.2211 | 42 | 29 | 23 | 67 | 23 | 19 | 55 | 1351 | 29.75 | 2184
3.1757 | 1.7348 | 0.5919 | 0.0453 | 0.1349 | 0.0686 | 0.0778 | 0.0047 | 0.0713 | 0.0214 | 0.0041 | 0.0002 | 0.0001 | 0.0251 | 0.0088 | 0.0014 | 1207.595 | 1180.68 | 1134.489 | 1139.136 | 1140.768 | 1091.093 | 6.278594 | 62.75051 | 51 | 28 | 24 | 61 | 18 | 11 | 64 | 1346 | 30 | 2193
3.2399 | 1.7443 | 0.593 | 0.0476 | 0.135 | 0.0663 | 0.0738 | 0.0048 | 0.0755 | 0.0203 | 0.0025 | 0.0004 | 0.0001 | 0.0254 | 0.0089 | 0.0015 | 1209.632 | 1182.281 | 1131.585 | 1135.949 | 1138.758 | 1084.443 | 7.173713 | 62.34381 | 38 | 32 | 20 | 50 | 18 | 16 | 53 | 1355 | 28.75 | 2200
3.2904 | 1.7615 | 0.5644 | 0.0527 | 0.1342 | 0.0696 | 0.0764 | 0.0074 | 0.0786 | 0.0189 | 0.002 | 0.0007 | 0.0001 | 0.0281 | 0.0138 | 0.002 | 1202.91 | 1179.459 | 1133.221 | 1137.175 | 1140.056 | 1090.081 | 6.83575 | 61.76525 | 39 | 26 | 17 | 48 | 17 | 18 | 51 | 1350 | 30 | 2194
3.2733 | 1.7512 | 0.5688 | 0.0523 | 0.133 | 0.0694 | 0.0763 | 0.0073 | 0.078 | 0.0191 | 0.002 | 0.0007 | 0.0001 | 0.0283 | 0.0137 | 0.002 | 1203.844 | 1183.002 | 1131.598 | 1135.52 | 1138.402 | 1090.871 | 6.803518 | 63.94966 | 42 | 29 | 22 | 66 | 21 | 21 | 54 | 1341 | 30 | 2188
3.2294 | 1.7484 | 0.5633 | 0.0476 | 0.124 | 0.0706 | 0.0725 | 0.0068 | 0.0772 | 0.0193 | 0.0027 | 0.0007 | 0.0001 | 0.0264 | 0.0136 | 0.0019 | 1202.979 | 1180.747 | 1131.006 | 1134.136 | 1136.493 | 1091.08 | 5.487135 | 64.31958 | 42 | 29 | 21 | 69 | 22 | 17 | 53 | 1355 | 30 | 2190
3.2137 | 1.7065 | 0.5614 | 0.0484 | 0.1305 | 0.0706 | 0.0745 | 0.007 | 0.0771 | 0.0187 | 0.0023 | 0.0007 | 0.0001 | 0.0272 | 0.0133 | 0.0019 | 1204.703 | 1179.946 | 1133.113 | 1135.743 | 1139.005 | 1087.404 | 5.891927 | 61.03203 | 39 | 24 | 21 | 53 | 14 | 22 | 52 | 1350 | 30 | 2186
3.2443 | 1.7391 | 0.5672 | 0.0466 | 0.1278 | 0.0705 | 0.0731 | 0.0068 | 0.0776 | 0.0185 | 0.0031 | 0.0008 | 0.0001 | 0.0263 | 0.0133 | 0.0018 | 1206.085 | 1182.346 | 1133.052 | 1136.325 | 1138.674 | 1088.217 | 5.621675 | 61.96148 | 47 | 26 | 25 | 63 | 19 | 18 | 60 | 1349 | 30 | 2188
3.2074 | 1.6889 | 0.5594 | 0.0479 | 0.1312 | 0.0727 | 0.0755 | 0.0068 | 0.0779 | 0.0183 | 0.002 | 0.0008 | 0.0001 | 0.0272 | 0.0129 | 0.0017 | 1204.632 | 1179.273 | 1134.365 | 1139.913 | 1141.215 | 1081.94 | 6.849956 | 57.27136 | 39 | 29 | 25 | 56 | 21 | 8 | 69 | 1353 | 30 | 2198
3.1595 | 1.7629 | 0.5607 | 0.0472 | 0.1323 | 0.0715 | 0.0745 | 0.0063 | 0.0746 | 0.0185 | 0.0022 | 0.0007 | 0.0001 | 0.0263 | 0.0131 | 0.0017 | 1203.294 | 1180.803 | 1132.834 | 1135.873 | 1139.37 | 1088.496 | 6.536278 | 61.37717 | 42 | 26 | 21 | 60 | 17 | 23 | 55 | 1348 | 30 | 2196
3.1716 | 1.7784 | 0.5661 | 0.0462 | 0.1379 | 0.0706 | 0.0738 | 0.0062 | 0.0722 | 0.0185 | 0.0022 | 0.0005 | 0.0001 | 0.0262 | 0.013 | 0.0016 | 1204.811 | 1179.375 | 1131.968 | 1135.786 | 1138.507 | 1089.037 | 6.538689 | 62.91824 | 39 | 26 | 23 | 55 | 20 | 20 | 51 | 1351 | 30 | 2174
3.1701 | 1.8188 | 0.5676 | 0.0459 | 0.138 | 0.071 | 0.0784 | 0.0063 | 0.072 | 0.0188 | 0.0023 | 0.0006 | 0.0001 | 0.0264 | 0.0132 | 0.0017 | 1200.275 | 1174.215 | 1133.201 | 1136.989 | 1140.881 | 1087.646 | 7.679547 | 59.55278 | 38 | 27 | 20 | 43 | 15 | 21 | 51 | 1356 | 27.5 | 2188
3.2213 | 1.9945 | 0.6043 | 0.0463 | 0.1357 | 0.0708 | 0.0729 | 0.0082 | 0.0756 | 0.0199 | 0.0026 | 0.0006 | 0.0001 | 0.0278 | 0.0128 | 0.0015 | 1201.139 | 1175.283 | 1137.421 | 1140.916 | 1143.487 | 1091.831 | 6.066602 | 58.29222 | 45 | 28 | 23 | 44 | 20 | 20 | 59 | 1348 | 28.75 | 2176
3.1664 | 1.9235 | 0.5833 | 0.0455 | 0.1356 | 0.0694 | 0.0699 | 0.0081 | 0.0785 | 0.0195 | 0.0016 | 0.0006 | 0.0001 | 0.0276 | 0.0126 | 0.0015 | 1204.551 | 1184.415 | 1136.619 | 1139.461 | 1142.703 | 1090.409 | 6.084331 | 59.51574 | 49 | 26 | 22 | 65 | 18 | 25 | 63 | 1348 | 28.75 | 2196
3.0703 | 1.9122 | 0.6289 | 0.0456 | 0.1828 | 0.0661 | 0.0703 | 0.0082 | 0.0846 | 0.0204 | 0.004 | 0.0005 | 0.0015 | 0.0269 | 0.0125 | 0.0005 | 1209.836 | 1183.734 | 1133.782 | 1137.076 | 1140.538 | 1089.34 | 6.756734548 | 63.11772 | 42 | 29 | 19 | 55 | 16 | 22 | 55 | 1348 | 29.75 | 2190
3.1112 | 1.8861 | 0.6276 | 0.0439 | 0.1838 | 0.0655 | 0.071 | 0.0081 | 0.083 | 0.02 | 0.0028 | 0.0005 | 0.0015 | 0.0271 | 0.0123 | 0.0005 | 1210.559 | 1178.603 | 1131.38 | 1135.543 | 1138.827 | 1083.346 | 7.446784 | 62.24133 | 32 | 35 | 22 | 42 | 16 | 16 | 47 | 1348 | 29.75 | 2202
3.1503 | 1.9027 | 0.6169 | 0.0436 | 0.175 | 0.0647 | 0.0711 | 0.0081 | 0.0894 | 0.0198 | 0.0025 | 0.0005 | 0.0015 | 0.0258 | 0.0127 | 0.0009 | 1205.317 | 1180.286 | 1133.842 | 1138.349 | 1141.194 | 1086.628 | 7.352028 | 60.22029 | 43 | 33 | 24 | 51 | 19 | 17 | 59 | 1353 | 29.75 | 2176
3.274 | 1.9132 | 0.5921 | 0.0426 | 0.1345 | 0.0656 | 0.0718 | 0.0064 | 0.0824 | 0.0202 | 0.0019 | 0.0007 | 0.0001 | 0.0239 | 0.0125 | 0.0017 | 1197.359 | 1174.611 | 1133.953 | 1137.702 | 1140.579 | 1089.488 | 6.625933 | 58.77975 | 44 | 26 | 22 | 54 | 21 | 22 | 57 | 1347 | 28.5 | 2174
3.184 | 1.8403 | 0.6013 | 0.0372 | 0.1285 | 0.0738 | 0.0871 | 0.0085 | 0.086 | 0.0168 | 0.002 | 0.0006 | 0.0001 | 0.0352 | 0.0112 | 0.0015 | 1216.837 | 1185.553 | 1131.075 | 1135.24 | 1138.242 | 1084.313 | 7.16745 | 64.71486 | 36 | 39 | 27 | 56 | 18 | 17 | 52 | 1357 | 30 | 2210
3.1884 | 1.7602 | 0.5819 | 0.0377 | 0.1453 | 0.0786 | 0.0919 | 0.0101 | 0.092 | 0.0159 | 0.0019 | 0.0006 | 0.0001 | 0.0373 | 0.0109 | 0.0015 | 1209.711 | 1184.536 | 1135.145 | 1139.053 | 1141.496 | 1089.756 | 6.350769 | 62.16159 | 42 | 24 | 20 | 58 | 21 | 19 | 54 | 1340 | 29.75 | 2208
3.1086 | 1.8887 | 0.602 | 0.0369 | 0.1331 | 0.0685 | 0.0697 | 0.007 | 0.0805 | 0.0181 | 0.0025 | 0.0005 | 0.0001 | 0.0294 | 0.0109 | 0.0017 | 1202.671 | 1178.768 | 1134.365 | 1138.457 | 1141.543 | 1090.077 | 7.178214 | 60.66567 | 43 | 29 | 22 | 53 | 19 | 22 | 57 | 1352 | 30 | 2184
3.087 | 1.8351 | 0.5992 | 0.0347 | 0.1421 | 0.0662 | 0.0688 | 0.0069 | 0.0803 | 0.0177 | 0.0017 | 0.0007 | 0.0001 | 0.0287 | 0.0108 | 0.0018 | 1209.661 | 1184.695 | 1132.814 | 1136.46 | 1139.704 | 1086.635 | 6.890091 | 62.46442 | 41 | 28 | 22 | 62 | 19 | 21 | 55 | 1357 | 28 | 2198
3.2262 | 2.0245 | 0.6233 | 0.0384 | 0.1451 | 0.0739 | 0.0803 | 0.0053 | 0.0794 | 0.0183 | 0.0006 | 0.0006 | 0.0001 | 0.0258 | 0.0115 | 0.0016 | 1209.874 | 1179.739 | 1126.769 | 1130.977 | 1133.68 | 1079.643 | 6.910903 | 63.8133 | 31 | 49 | 24 | 53 | 17 | 16 | 48 | 1358 | 28.75 | 2215
3.0963 | 1.9297 | 0.6123 | 0.0418 | 0.1435 | 0.0694 | 0.0875 | 0.0049 | 0.0716 | 0.0195 | 0.0029 | 0.0006 | 0.0001 | 0.0251 | 0.0115 | 0.0014 | 1210.505 | 1181.774 | 1128.953 | 1133.912 | 1137.497 | 1082.269 | 8.543755 | 63.5948 | 35 | 43 | 26 | 56 | 20 | 19 | 52 | 1358 | 28.75 | 2212
3.1014 | 1.8671 | 0.62 | 0.0413 | 0.1493 | 0.0655 | 0.0927 | 0.0047 | 0.0783 | 0.0194 | 0.0016 | 0.0005 | 0.0001 | 0.0232 | 0.0111 | 0.0013 | 1212.519 | 1184.568 | 1134.616 | 1138.377 | 1141.094 | 1086.955 | 6.478066 | 62.0425 | 40 | 32 | 21 | 49 | 13 | 24 | 55 | 1350 | 28.75 | 2214
3.1002 | 1.8701 | 0.6152 | 0.0394 | 0.1409 | 0.0647 | 0.0904 | 0.0045 | 0.0814 | 0.0193 | 0.0016 | 0.0005 | 0.0001 | 0.0224 | 0.011 | 0.0012 | 1207.685 | 1180.564 | 1132.653 | 1135.976 | 1138.898 | 1087.576 | 6.245018 | 62.46971 | 42 | 28 | 22 | 55 | 18 | 21 | 55 | 1346 | 28.75 | 2214
3.3859 | 1.8839 | 0.5815 | 0.0438 | 0.1399 | 0.0693 | 0.1152 | 0.005 | 0.0851 | 0.0202 | 0.0019 | 0.0003 | 0.0001 | 0.0213 | 0.0117 | 0.0014 | 1207.909 | 1182.41 | 1132.465 | 1135.846 | 1138.365 | 1086.512 | 5.900098 | 62.14648 | 40 | 29 | 21 | 57 | 18 | 18 | 53 | 1346 | 28.75 | 2208
3.1295 | 1.8626 | 0.6044 | 0.0422 | 0.1428 | 0.0655 | 0.0973 | 0.0044 | 0.0848 | 0.0191 | 0.0015 | 0.0005 | 0.0001 | 0.022 | 0.0109 | 0.0013 | 1206.77 | 1177.747 | 1132.035 | 1135.886 | 1139.575 | 1083.148 | 7.539857 | 60.45436 | 38 | 39 | 26 | 48 | 17 | 21 | 55 | 1357 | 30 | 2202
3.1886 | 1.8542 | 0.5937 | 0.0432 | 0.143 | 0.0661 | 0.097 | 0.0044 | 0.0901 | 0.0183 | 0.0013 | 0.0008 | 0.0001 | 0.0212 | 0.0109 | 0.0013 | 1200.568 | 1171.937 | 1129.307 | 1133.647 | 1137.381 | 1083.908 | 8.074094 | 61.08436 | 39 | 35 | 26 | 51 | 18 | 20 | 54 | 1349 | 30 | 2186
3.2447 | 1.8761 | 0.5913 | 0.0433 | 0.1449 | 0.0624 | 0.0898 | 0.0041 | 0.0909 | 0.0183 | 0.0009 | 0.0007 | 0.0001 | 0.0203 | 0.0111 | 0.0012 | 1199.076 | 1173.019 | 1133.252 | 1136.661 | 1140.301 | 1087.389 | 7.048492 | 58.93555 | 42 | 26 | 23 | 53 | 18 | 25 | 56 | 1348 | 30 | 2194
3.153 | 1.8578 | 0.592 | 0.0419 | 0.1484 | 0.0741 | 0.0834 | 0.0067 | 0.076 | 0.0173 | 0.0001 | 0.0011 | 0.0001 | 0.0307 | 0.0112 | 0.002 | 1202.734 | 1180.829 | 1137.439 | 1140.973 | 1143.498 | 1089.723 | 6.058552 | 57.77751 | 41 | 27 | 16 | 49 | 19 | 19 | 55 | 1359 | 28.75 | 2210
3.1817 | 1.9364 | 0.6101 | 0.0403 | 0.1486 | 0.0759 | 0.0805 | 0.0067 | 0.0751 | 0.0185 | 0.0001 | 0.0012 | 0.0001 | 0.0286 | 0.0119 | 0.0021 | 1201.283 | 1176.229 | 1134.627 | 1138.277 | 1140.894 | 1084.902 | 6.267577 | 57.27456 | 33 | 25 | 16 | 38 | 16 | 17 | 46 | 1346 | 29.75 | 2200
3.1847 | 1.9065 | 0.6108 | 0.0393 | 0.1469 | 0.0764 | 0.0842 | 0.0071 | 0.075 | 0.0178 | 0.0001 | 0.001 | 0.0001 | 0.0303 | 0.0117 | 0.0021 | 1200.971 | 1174.949 | 1134.861 | 1137.458 | 1141.167 | 1087.944 | 6.306175 | 58.49041 | 33 | 23 | 17 | 38 | 12 | 22 | 45 | 1348 | 29.75 | 2196
3.1374 | 1.9535 | 0.5984 | 0.0414 | 0.1433 | 0.0836 | 0.0956 | 0.008 | 0.0743 | 0.0177 | 0.0001 | 0.001 | 0.0001 | 0.0322 | 0.0113 | 0.0026 | 1199.808 | 1175.313 | 1137.119 | 1139.906 | 1141.863 | 1090.849 | 4.743957 | 57.53506 | 41 | 30 | 18 | 43 | 18 | 17 | 55 | 1350 | 29.75 | 2192
3.1346 | 1.9811 | 0.6117 | 0.0393 | 0.1461 | 0.0786 | 0.0926 | 0.0072 | 0.0804 | 0.018 | 0.0001 | 0.0006 | 0.0001 | 0.0306 | 0.011 | 0.002 | 1200.22 | 1178.569 | 1135.1 | 1139.035 | 1142.498 | 1090.041 | 7.397919 | 59.10319 | 45 | 31 | 22 | 55 | 20 | 22 | 61 | 1348 | 28.75 | 2188
3.1277 | 1.9613 | 0.6071 | 0.0405 | 0.1444 | 0.0787 | 0.0905 | 0.0072 | 0.0798 | 0.0182 | 0.0001 | 0.0007 | 0.0001 | 0.0303 | 0.0108 | 0.002 | 1199.434 | 1177.694 | 1134.067 | 1138.688 | 1141.369 | 1089.242 | 7.302655 | 59.32149 | 41 | 32 | 20 | 49 | 21 | 19 | 56 | 1358 | 28.75 | 2194
3.1244 | 1.8246 | 0.5883 | 0.0391 | 0.153 | 0.0818 | 0.0845 | 0.0068 | 0.0825 | 0.0175 | 0.0001 | 0.0008 | 0.0001 | 0.0292 | 0.0106 | 0.0019 | 1205.656 | 1180.521 | 1131.826 | 1136.321 | 1139.047 | 1087.539 | 7.220093 | 62.50571 | 40 | 31 | 22 | 57 | 20 | 18 | 55 | 1347 | 28.75 | 2196
3.1587 | 1.9125 | 0.6356 | 0.0408 | 0.152 | 0.074 | 0.0801 | 0.0067 | 0.0821 | 0.0192 | 0.0001 | 0.001 | 0.0001 | 0.0306 | 0.0109 | 0.0016 | 1203.677 | 1179.209 | 1134.119 | 1136.997 | 1139.401 | 1087.866 | 5.282008 | 60.06163 | 44 | 29 | 21 | 56 | 18 | 19 | 58 | 1358 | 30 | 2218
3.1478 | 1.9847 | 0.6422 | 0.0405 | 0.1459 | 0.0706 | 0.0781 | 0.0057 | 0.0758 | 0.0199 | 0.0001 | 0.0007 | 0.0001 | 0.0278 | 0.0108 | 0.0017 | 1196.073 | 1170.35 | 1135.077 | 1139.621 | 1141.975 | 1085.187 | 6.898709 | 55.00825 | 41 | 33 | 23 | 40 | 19 | 17 | 56 | 1374 | 30 | 2176
3.0868 | 1.9549 | 0.6585 | 0.0309 | 0.151 | 0.0798 | 0.0852 | 0.0081 | 0.0709 | 0.0175 | 0.0001 | 0.0001 | 0.0001 | 0.0392 | 0.0123 | 0.0015 | 1208.727 | 1182.531 | 1134.777 | 1137.706 | 1140.109 | 1087.449 | 5.331649 | 60.97574 | 37 | 27 | 16 | 48 | 17 | 16 | 50 | 1347 | 28.75 | 2200
3.1303 | 1.9326 | 0.6477 | 0.0348 | 0.1425 | 0.0875 | 0.0939 | 0.0091 | 0.0699 | 0.0164 | 0.0001 | 0.0005 | 0.0001 | 0.0434 | 0.0116 | 0.0015 | 1208.55 | 1185.809 | 1137.837 | 1141.353 | 1144.056 | 1093.322 | 6.219369 | 61.36806 | 41 | 26 | 18 | 52 | 19 | 20 | 54 | 1349 | 28.75 | 2196
3.1433 | 1.9059 | 0.631 | 0.0342 | 0.1349 | 0.087 | 0.0953 | 0.0088 | 0.0719 | 0.016 | 0.0001 | 0.0006 | 0.0001 | 0.0411 | 0.0112 | 0.0016 | 1205.712 | 1177.955 | 1137 | 1141.299 | 1143.922 | 1087.558 | 6.921754 | 58.15448 | 37 | 33 | 20 | 40 | 17 | 16 | 52 | 1350 | 28.75 | 2184
3.171 | 1.893 | 0.6428 | 0.035 | 0.145 | 0.0834 | 0.0931 | 0.0085 | 0.0724 | 0.0159 | 0.0001 | 0.0007 | 0.0001 | 0.0408 | 0.0112 | 0.0016 | 1204.957 | 1177.921 | 1136.201 | 1139.805 | 1143.028 | 1090.557 | 6.826547 | 60.10142 | 42 | 26 | 23 | 46 | 17 | 20 | 55 | 1355 | 28.75 | 2194
3.1436 | 1.9087 | 0.6249 | 0.0347 | 0.1311 | 0.0823 | 0.094 | 0.0081 | 0.0762 | 0.0167 | 0.0001 | 0.0006 | 0.0001 | 0.0392 | 0.0111 | 0.0015 | 1206.283 | 1183.904 | 1133.68 | 1136.992 | 1140.503 | 1088.393 | 6.823139 | 61.58531 | 40 | 33 | 18 | 52 | 17 | 22 | 54 | 1349 | 28.75 | 2196
3.1825 | 1.8999 | 0.6333 | 0.0356 | 0.1354 | 0.0831 | 0.0947 | 0.0085 | 0.0778 | 0.0167 | 0.0001 | 0.0009 | 0.0001 | 0.0397 | 0.0112 | 0.0015 | 1207.151 | 1180.632 | 1133.747 | 1137.474 | 1140.185 | 1086.954 | 6.437945 | 61.06957 | 40 | 29 | 19 | 48 | 17 | 19 | 54 | 1349 | 28.75 | 2206
3.1356 | 1.913 | 0.6216 | 0.034 | 0.1355 | 0.0808 | 0.0946 | 0.0084 | 0.0765 | 0.0171 | 0.0012 | 0.0005 | 0.0001 | 0.0401 | 0.0112 | 0.0015 | 1204.004 | 1177.895 | 1131.722 | 1135.254 | 1138.116 | 1087.824 | 6.394372 | 62.21568 | 40 | 27 | 21 | 56 | 18 | 19 | 53 | 1342 | 34.5 | 2196
3.1818 | 1.9063 | 0.6239 | 0.0346 | 0.138 | 0.0808 | 0.0958 | 0.0085 | 0.0766 | 0.0167 | 0.0001 | 0.0008 | 0.0001 | 0.0407 | 0.0112 | 0.0015 | 1204.247 | 1179.693 | 1131.737 | 1135.385 | 1138.206 | 1087.449 | 6.469279 | 62.08168 | 40 | 28 | 20 | 55 | 20 | 19 | 53 | 1344 | 34.5 | 2192
3.2433 | 1.9697 | 0.644 | 0.032 | 0.1329 | 0.0815 | 0.0945 | 0.0078 | 0.0703 | 0.0177 | 0.0004 | 0.0006 | 0.0001 | 0.0383 | 0.0119 | 0.0015 | 1204.405 | 1178.779 | 1135.434 | 1139.026 | 1141.927 | 1089.101 | 6.493217 | 59.81726 | 42 | 28 | 22 | 50 | 19 | 20 | 55 | 1348 | 28.75 | 2196
3.1877 | 1.9815 | 0.6345 | 0.0327 | 0.13 | 0.0824 | 0.093 | 0.0074 | 0.0696 | 0.0175 | 0.0001 | 0.0002 | 0.0001 | 0.0367 | 0.0116 | 0.0015 | 1203.551 | 1180.786 | 1132.76 | 1138.116 | 1139.804 | 1088.471 | 7.04425 | 61.51473 | 41 | 30 | 17 | 51 | 23 | 14 | 54 | 1335 | 28.75 | 2186
3.2809 | 2.1146 | 0.6606 | 0.0283 | 0.1121 | 0.0886 | 0.087 | 0.0076 | 0.0689 | 0.0174 | 0.0001 | 0.0001 | 0.0001 | 0.0349 | 0.0119 | 0.0016 | 1204.223 | 1182.688 | 1136.308 | 1140.482 | 1143.135 | 1092.798 | 6.826325 | 60.95103 | 45 | 29 | 18 | 51 | 19 | 16 | 58 | 1352 | 28.75 | 2188
3.1814 | 1.7486 | 0.6064 | 0.0338 | 0.1303 | 0.0792 | 0.0919 | 0.0089 | 0.0611 | 0.0156 | 0.0001 | 0.0006 | 0.0001 | 0.0391 | 0.0108 | 0.0016 | 1206.298 | 1181.639 | 1135.085 | 1139.051 | 1142.077 | 1092.271 | 6.991848 | 62.45327 | 41 | 30 | 24 | 52 | 20 | 21 | 55 | 1340 | 30 | 2188
3.14 | 1.7687 | 0.5882 | 0.0313 | 0.1233 | 0.0866 | 0.0805 | 0.0093 | 0.0932 | 0.0186 | 0.0001 | 0.0004 | 0.0001 | 0.0369 | 0.0103 | 0.0015 | 1206.14 | 1182.809 | 1134.425 | 1138.058 | 1140.245 | 1087.636 | 5.820785 | 60.51765 | 37 | 27 | 15 | 46 | 18 | 16 | 51 | 1340 | 30 | 2202
3.1752 | 1.8185 | 0.5927 | 0.0326 | 0.1232 | 0.0783 | 0.0777 | 0.0082 | 0.0921 | 0.0182 | 0.0001 | 0.0008 | 0.0001 | 0.0331 | 0.0102 | 0.0014 | 1210.044 | 1181.155 | 1131.035 | 1135.222 | 1138.549 | 1084.943 | 7.514545 | 63.15646 | 37 | 30 | 21 | 50 | 17 | 16 | 51 | 1343 | 29.75 | 2192
3.1615 | 1.8266 | 0.5974 | 0.0319 | 0.1225 | 0.0764 | 0.0766 | 0.0079 | 0.0896 | 0.0181 | 0.0001 | 0.0008 | 0.0001 | 0.0324 | 0.0102 | 0.0014 | 1208.693 | 1180.832 | 1132.42 | 1137.243 | 1140.141 | 1085.64 | 7.720575 | 61.98331 | 35 | 30 | 21 | 45 | 18 | 16 | 50 | 1351 | 27.25 | 2188
3.1133 | 1.9461 | 0.6216 | 0.0297 | 0.1247 | 0.0802 | 0.0782 | 0.0078 | 0.0776 | 0.0186 | 0.0003 | 0.0002 | 0.0001 | 0.0345 | 0.0103 | 0.0016 | 1209.576 | 1185.931 | 1131.732 | 1136.203 | 1139.035 | 1086.213 | 7.302914 | 63.10171 | 36 | 30 | 16 | 54 | 20 | 17 | 51 | 1354 | 30.5 | 2200
3.0981 | 1.8646 | 0.6055 | 0.0304 | 0.1248 | 0.0836 | 0.0787 | 0.0085 | 0.0743 | 0.0175 | 0.0002 | 0.0004 | 0.0001 | 0.0351 | 0.0098 | 0.0016 | 1207.745 | 1182.856 | 1134.656 | 1137.93 | 1140.342 | 1087.087 | 5.685534 | 60.57548 | 40 | 29 | 17 | 54 | 15 | 19 | 54 | 1341 | 30.5 | 2196
3.056 | 1.8444 | 0.5979 | 0.03 | 0.1225 | 0.0871 | 0.0827 | 0.0092 | 0.0736 | 0.0156 | 0.0001 | 0.0005 | 0.0001 | 0.0362 | 0.0097 | 0.0017 | 1213.555 | 1181.308 | 1132.002 | 1137.281 | 1139.617 | 1086.434 | 7.614229 | 64.15347 | 34 | 32 | 22 | 47 | 20 | 15 | 48 | 1340 | 30 | 2194
3.1593 | 1.8367 | 0.5961 | 0.0315 | 0.1211 | 0.0893 | 0.0831 | 0.0078 | 0.076 | 0.0151 | 0.0001 | 0.0006 | 0.0001 | 0.032 | 0.0107 | 0.0014 | 1201.567 | 1180.708 | 1134.013 | 1137.861 | 1140.162 | 1087.559 | 6.148526 | 59.25325 | 41 | 30 | 18 | 55 | 21 | 18 | 56 | 1350 | 30 | 2188
3.2326 | 1.9334 | 0.6222 | 0.0287 | 0.1234 | 0.1095 | 0.0886 | 0.0079 | 0.0761 | 0.0163 | 0.0001 | 0.0005 | 0.0001 | 0.0341 | 0.0112 | 0.0015 | 1211.71 | 1182.894 | 1133.589 | 1137.378 | 1140.011 | 1087.435 | 6.42208 | 62.86152 | 39 | 25 | 23 | 53 | 19 | 17 | 53 | 1354 | 30 | 2208
3.24 | 1.8638 | 0.6022 | 0.025 | 0.1111 | 0.1146 | 0.0816 | 0.008 | 0.0727 | 0.0155 | 0.0001 | 0.0001 | 0.0001 | 0.0334 | 0.0113 | 0.0015 | 1209.726 | 1190.014 | 1134.83 | 1138.592 | 1141.651 | 1090.873 | 6.821178 | 63.01572 | 41 | 29 | 16 | 58 | 20 | 21 | 55 | 1358 | 30 | 2204
3.1593 | 1.78 | 0.5914 | 0.0274 | 0.1298 | 0.1122 | 0.0951 | 0.0087 | 0.072 | 0.0147 | 0.0001 | 0.0003 | 0.0001 | 0.0356 | 0.0109 | 0.0014 | 1206.501 | 1184.779 | 1134.408 | 1138.753 | 1142.257 | 1090.255 | 7.848611 | 62.0177 | 38 | 25 | 18 | 50 | 17 | 20 | 51 | 1355 | 30 | 2200
3.1597 | 1.8604 | 0.6735 | 0.0288 | 0.1231 | 0.1053 | 0.0808 | 0.0093 | 0.0805 | 0.0162 | 0.0001 | 0.0005 | 0.0001 | 0.0357 | 0.0117 | 0.0021 | 1204.605 | 1172.3 | 1133.211 | 1138.144 | 1141.129 | 1083.639 | 7.917687 | 59.01968 | 36 | 37 | 26 | 39 | 18 | 18 | 53 | 1355 | 28.75 | 2198
3.184 | 1.781 | 0.6674 | 0.029 | 0.1245 | 0.1003 | 0.0797 | 0.0088 | 0.0807 | 0.0162 | 0.0001 | 0.0007 | 0.0001 | 0.0348 | 0.0117 | 0.002 | 1206.551 | 1185.4 | 1132.76 | 1137.024 | 1139.853 | 1087.921 | 7.0934 | 62.20278 | 44 | 25 | 21 | 63 | 22 | 20 | 57 | 1353 | 28.75 | 2200
3.2086 | 1.7576 | 0.64 | 0.0293 | 0.1254 | 0.0951 | 0.083 | 0.0087 | 0.0827 | 0.0161 | 0.0002 | 0.0005 | 0.0001 | 0.0353 | 0.0114 | 0.002 | 1211.476 | 1180.717 | 1131.632 | 1138.265 | 1140.447 | 1083.675 | 8.815747 | 62.47543 | 33 | 41 | 23 | 49 | 23 | 12 | 50 | 1350 | 30 | 2212
3.1927 | 1.7287 | 0.6226 | 0.0289 | 0.1247 | 0.0918 | 0.0822 | 0.0085 | 0.0789 | 0.0161 | 0.0001 | 0.0008 | 0.0001 | 0.0353 | 0.0112 | 0.0018 | 1205.312 | 1179.497 | 1135.339 | 1139.368 | 1142.287 | 1088.977 | 6.947922 | 60.14794 | 41 | 24 | 21 | 46 | 18 | 21 | 55 | 1353 | 28.75 | 2198
3.2343 | 1.8045 | 0.6226 | 0.0273 | 0.1198 | 0.0904 | 0.0775 | 0.0081 | 0.082 | 0.0164 | 0.0001 | 0.0006 | 0.0001 | 0.0339 | 0.0112 | 0.0017 | 1205.414 | 1178.03 | 1132.1 | 1135.693 | 1139.35 | 1088.62 | 7.249814 | 62.77232 | 43 | 25 | 23 | 53 | 17 | 19 | 55 | 1350 | 30 | 2188
3.1168 | 1.8407 | 0.584 | 0.0288 | 0.1252 | 0.0654 | 0.0697 | 0.0027 | 0.074 | 0.0229 | 0.0047 | 0.0003 | 0.0001 | 0.0293 | 0.0141 | 0.0018 | 1208.37 | 1182.907 | 1129.665 | 1133.086 | 1136.112 | 1084.852 | 6.447992 | 63.71998 | 39 | 24 | 22 | 63 | 19 | 20 | 52 | 1350 | 30 | 2196
3.2184 | 1.7944 | 0.5729 | 0.0262 | 0.1224 | 0.0633 | 0.071 | 0.0031 | 0.0753 | 0.0206 | 0.0028 | 0.0002 | 0.0001 | 0.0307 | 0.0153 | 0.0016 | 1210.025 | 1187.162 | 1136.62 | 1140.206 | 1142.315 | 1090.07 | 5.694797 | 61.19388 | 42 | 27 | 17 | 56 | 21 | 17 | 56 | 1340 | 27.5 | 2196
3.496 | 1.8375 | 0.6221 | 0.0263 | 0.1233 | 0.2421 | 0.5979 | 0.0047 | 0.0801 | 0.0216 | 0.0015 | 0.0009 | 0.001 | 0.0395 | 0.0169 | 0.0018 | 1208.124 | 1177.637 | 1133.241 | 1137.929 | 1140.217 | 1086.295 | 6.976338 | 61.46592 | 33 | 31 | 21 | 42 | 18 | 13 | 47 | 1343 | 30 | 2186
3.1973 | 1.9492 | 0.6528 | 0.0276 | 0.13 | 0.0758 | 0.1089 | 0.0035 | 0.0856 | 0.0241 | 0.0031 | 0.0002 | 0.0001 | 0.0332 | 0.0158 | 0.002 | 1203.08 | 1177.078 | 1131.077 | 1135.505 | 1138.554 | 1088.03 | 7.477003 | 62.58409 | 36 | 28 | 20 | 45 | 17 | 17 | 48 | 1347 | 28.75 | 2186
3.1765 | 1.9364 | 0.6426 | 0.0283 | 0.1274 | 0.081 | 0.1227 | 0.0036 | 0.0871 | 0.0247 | 0.0032 | 0.0004 | 0.0001 | 0.0335 | 0.0151 | 0.002 | 1205.677 | 1176.896 | 1133.406 | 1137.375 | 1140.465 | 1089.671 | 7.059661 | 62.29937 | 38 | 30 | 24 | 50 | 17 | 18 | 51 | 1346 | 30 | 2192
3.1718 | 1.9031 | 0.6438 | 0.0275 | 0.1265 | 0.0792 | 0.1211 | 0.0033 | 0.0905 | 0.0246 | 0.0027 | 0.0003 | 0.0001 | 0.0326 | 0.0141 | 0.002 | 1208.611 | 1182.9 | 1131.947 | 1135.472 | 1138.364 | 1086.426 | 6.416544 | 62.74395 | 39 | 28 | 22 | 56 | 18 | 19 | 53 | 1343 | 30 | 2184
3.1586 | 1.8853 | 0.6372 | 0.0272 | 0.1185 | 0.0786 | 0.1201 | 0.0038 | 0.0918 | 0.0249 | 0.0034 | 0.0004 | 0.0001 | 0.0324 | 0.0138 | 0.002 | 1209.202 | 1182.053 | 1131.457 | 1135.692 | 1138.506 | 1086.554 | 7.048807 | 63.38858 | 38 | 28 | 19 | 52 | 18 | 16 | 52 | 1350 | 30 | 2192
3.1715 | 1.9429 | 0.6735 | 0.0276 | 0.1358 | 0.0702 | 0.0886 | 0.0042 | 0.051 | 0.0222 | 0.0021 | 0.0004 | 0.0001 | 0.0353 | 0.0154 | 0.002 | 1196.195 | 1177.597 | 1139.492 | 1142.13 | 1144.23 | 1089.872 | 4.738333 | 53.33103 | 47 | 27 | 16 | 50 | 17 | 18 | 63 | 1354 | 30 | 2164
3.1439 | 1.9383 | 0.67 | 0.0279 | 0.1323 | 0.0697 | 0.0879 | 0.0042 | 0.0508 | 0.0224 | 0.002 | 0.0004 | 0.0001 | 0.035 | 0.0155 | 0.002 | 1196.65 | 1177.258 | 1139.69 | 1142.45 | 1144.695 | 1092.625 | 5.005 | 54.75607 | 47 | 25 | 18 | 51 | 18 | 19 | 60 | 1344 | 30 | 2168
3.1144 | 1.8802 | 0.6295 | 0.0249 | 0.1374 | 0.0902 | 0.1493 | 0.0047 | 0.0714 | 0.0197 | 0.0022 | 0.0004 | 0.0001 | 0.0338 | 0.0103 | 0.0024 | 1209.604 | 1178.509 | 1131.583 | 1135.826 | 1139.131 | 1082.674 | 7.548505 | 61.46806 | 35 | 36 | 25 | 47 | 16 | 18 | 52 | 1342 | 30 | 2192
3.0962 | 1.9275 | 0.6167 | 0.025 | 0.1349 | 0.0845 | 0.1289 | 0.0051 | 0.0746 | 0.0193 | 0.0022 | 0.0005 | 0.0001 | 0.0337 | 0.0104 | 0.0027 | 1208.967 | 1176.212 | 1134.079 | 1138.617 | 1141.894 | 1082.495 | 7.814901 | 59.21306 | 36 | 45 | 26 | 40 | 16 | 17 | 55 | 1342 | 30 | 2192
3.1172 | 1.9513 | 0.6298 | 0.0253 | 0.1353 | 0.0827 | 0.1218 | 0.0051 | 0.0774 | 0.0198 | 0.0027 | 0.0005 | 0.0001 | 0.0337 | 0.0104 | 0.0027 | 1207.777 | 1179.142 | 1132.388 | 1136.21 | 1139.406 | 1083.362 | 7.018249 | 60.59532 | 35 | 31 | 21 | 46 | 16 | 18 | 50 | 1348 | 30 | 2180
3.1845 | 1.92 | 0.6241 | 0.0244 | 0.1216 | 0.0736 | 0.0983 | 0.0044 | 0.0824 | 0.0181 | 0.0021 | 0.0004 | 0.0001 | 0.0298 | 0.0094 | 0.0024 | 1205.733 | 1182.208 | 1131.906 | 1135.607 | 1138.563 | 1088.211 | 6.657374 | 62.81967 | 36 | 31 | 18 | 58 | 20 | 24 | 49 | 1355 | 30 | 2194
3.0883 | 1.8482 | 0.6415 | 0.0244 | 0.1309 | 0.0768 | 0.1095 | 0.0048 | 0.0807 | 0.0186 | 0.0019 | 0.0005 | 0.0001 | 0.0318 | 0.0089 | 0.0023 | 1204.966 | 1178.116 | 1131.447 | 1135.332 | 1138.437 | 1089.182 | 6.99 | 63.49652 | 40 | 26 | 21 | 51 | 17 | 17 | 52 | 1341 | 30 | 2188
3.0584 | 1.9551 | 0.6242 | 0.0278 | 0.1374 | 0.0769 | 0.0887 | 0.0056 | 0.0827 | 0.0219 | 0.0028 | 0.0005 | 0.0001 | 0.0347 | 0.0115 | 0.0014 | 1207.239 | 1182.568 | 1134.676 | 1137.776 | 1139.923 | 1087.625 | 5.247222 | 60.66423 | 46 | 29 | 24 | 62 | 20 | 18 | 60 | 1347 | 30 | 2192
3.0284 | 1.8124 | 0.6138 | 0.0289 | 0.1396 | 0.0771 | 0.09 | 0.006 | 0.0852 | 0.0214 | 0.0019 | 0.0006 | 0.0001 | 0.0367 | 0.0117 | 0.0013 | 1209.777 | 1181.617 | 1132.273 | 1135.951 | 1139.089 | 1083.541 | 6.816204 | 61.39627 | 35 | 38 | 21 | 44 | 15 | 16 | 52 | 1346 | 30 | 2204
3.0975 | 1.8978 | 0.6327 | 0.0278 | 0.14 | 0.076 | 0.0953 | 0.0061 | 0.0866 | 0.0237 | 0.0018 | 0.0006 | 0.0001 | 0.0381 | 0.012 | 0.0013 | 1201.77 | 1178.191 | 1133.54 | 1137.085 | 1139.689 | 1087.658 | 6.149408 | 59.79197 | 39 | 24 | 19 | 49 | 18 | 19 | 51 | 1350 | 30 | 2180
3.1104 | 1.9664 | 0.6359 | 0.0267 | 0.1344 | 0.0766 | 0.0967 | 0.0059 | 0.0835 | 0.0245 | 0.0024 | 0.0005 | 0.0001 | 0.0367 | 0.0121 | 0.0013 | 1201.513 | 1175.531 | 1135.777 | 1138.513 | 1140.351 | 1087.857 | 4.574369 | 57.83822 | 42 | 30 | 22 | 51 | 19 | 17 | 57 | 1350 | 30 | 2182
3.1488 | 1.9971 | 0.6514 | 0.0284 | 0.1394 | 0.0753 | 0.1013 | 0.006 | 0.0873 | 0.0259 | 0.0029 | 0.0006 | 0.0001 | 0.0381 | 0.0122 | 0.0013 | 1198.527 | 1180.57 | 1140.188 | 1142.123 | 1143.848 | 1089.491 | 3.65992 | 53.50408 | 44 | 33 | 13 | 52 | 16 | 19 | 59 | 1353 | 30 | 2174
3.0805 | 1.9448 | 0.632 | 0.0297 | 0.1404 | 0.075 | 0.0995 | 0.0066 | 0.0853 | 0.0234 | 0.002 | 0.0007 | 0.0001 | 0.0387 | 0.0121 | 0.0013 | 1208.775 | 1178.975 | 1132.127 | 1136.009 | 1138.782 | 1086.257 | 6.655076 | 62.5606 | 38 | 28 | 23 | 49 | 18 | 17 | 51 | 1354 | 30 | 2168
3.0788 | 1.985 | 0.6068 | 0.0273 | 0.1353 | 0.0737 | 0.1022 | 0.0059 | 0.078 | 0.0233 | 0.0041 | 0.0005 | 0.0001 | 0.038 | 0.0128 | 0.0012 | 1201.047 | 1178.455 | 1140.867 | 1144.54 | 1147.166 | 1093.515 | 6.298679 | 55.96477 | 48 | 27 | 24 | 50 | 19 | 21 | 63 | 1361 | 30 | 2206
3.1353 | 2.0055 | 0.6438 | 0.0129 | 0.092 | 0.0759 | 0.0928 | 0.0055 | 0.0654 | 0.026 | 0.005 | 0.0002 | 0.0001 | 0.037 | 0.0127 | 0.0012 | 1206.701 | 1183.139 | 1133.728 | 1138.104 | 1141.242 | 1089.178 | 7.513772 | 62.09242 | 40 | 36 | 21 | 51 | 20 | 20 | 55 | 1347 | 30 | 2188
3.101 | 1.9598 | 0.6354 | 0.0287 | 0.1433 | 0.0759 | 0.0971 | 0.0058 | 0.0718 | 0.0248 | 0.0039 | 0.0006 | 0.0001 | 0.0383 | 0.0121 | 0.0014 | 1208.23 | 1178.031 | 1131.988 | 1136.095 | 1140.402 | 1084.338 | 8.414561 | 61.53914 | 36 | 36 | 24 | 46 | 15 | 21 | 52 | 1344 | 30 | 2182
3.4157 | 1.9992 | 0.6123 | 0.0268 | 0.142 | 0.2383 | 0.161 | 0.1053 | 0.0681 | 0.0204 | 0.0002 | 0.0005 | 0.0001 | 0.0363 | 0.0126 | 0.0018 | 1213.417 | 1187.056 | 1134.003 | 1136.649 | 1138.423 | 1088.227 | 4.419828 | 63.43502 | 41 | 30 | 19 | 59 | 17 | 14 | 54 | 1346 | 30 | 2208
3.1146 | 1.9967 | 0.6088 | 0.0269 | 0.1285 | 0.0884 | 0.0978 | 0.0156 | 0.0599 | 0.0235 | 0.0042 | 0.0004 | 0.0001 | 0.0369 | 0.0123 | 0.0015 | 1199.86 | 1175.128 | 1132.593 | 1137.282 | 1140.504 | 1086.778 | 7.910999 | 59.48504 | 38 | 28 | 19 | 45 | 20 | 19 | 52 | 1352 | 30 | 2172
3.0643 | 2.1076 | 0.6442 | 0.0285 | 0.1434 | 0.0886 | 0.1001 | 0.0168 | 0.0575 | 0.0234 | 0.0045 | 0.0006 | 0.0001 | 0.0365 | 0.0128 | 0.0016 | 1207.952 | 1184.855 | 1134.718 | 1138.359 | 1140.505 | 1088.46 | 5.786762 | 61.28759 | 39 | 31 | 18 | 56 | 20 | 17 | 54 | 1347 | 30 | 2182
3.1097 | 1.8471 | 0.6132 | 0.029 | 0.1299 | 0.0738 | 0.0905 | 0.0074 | 0.0695 | 0.0197 | 0.0023 | 0.0005 | 0.0001 | 0.0398 | 0.0134 | 0.0019 | 1209.628 | 1184.883 | 1134.919 | 1138.244 | 1141.567 | 1089.621 | 6.647421 | 62.2541 | 41 | 27 | 20 | 53 | 17 | 21 | 54 | 1354 | 30 | 2190
3.0699 | 1.8788 | 0.6235 | 0.0287 | 0.1289 | 0.0789 | 0.0938 | 0.0082 | 0.0721 | 0.0198 | 0.0025 | 0.0006 | 0.0001 | 0.0428 | 0.0138 | 0.0019 | 1209.702 | 1185.518 | 1134.069 | 1137.494 | 1140.172 | 1090.576 | 6.103038 | 63.49038 | 43 | 27 | 21 | 59 | 19 | 20 | 56 | 1340 | 30 | 2190
3.1172 | 1.9284 | 0.6029 | 0.028 | 0.1301 | 0.084 | 0.0863 | 0.0075 | 0.0696 | 0.0186 | 0.0021 | 0.0006 | 0.0001 | 0.0397 | 0.0145 | 0.0023 | 1201.915 | 1181.306 | 1137.131 | 1140.768 | 1143.792 | 1092.565 | 6.661473 | 59.24502 | 47 | 28 | 19 | 56 | 19 | 21 | 60 | 1351 | 30 | 2190
3.1418 | 1.9146 | 0.6066 | 0.0281 | 0.1299 | 0.0825 | 0.0869 | 0.0072 | 0.0683 | 0.0185 | 0.0018 | 0.0006 | 0.0001 | 0.0392 | 0.0144 | 0.0022 | 1204.127 | 1187.173 | 1137.416 | 1140.774 | 1143.655 | 1091.417 | 6.238437 | 59.18822 | 42 | 28 | 15 | 56 | 19 | 22 | 55 | 1342 | 30 | 2194
3.1223 | 2.1148 | 0.6327 | 0.0269 | 0.1403 | 0.0723 | 0.0877 | 0.0073 | 0.0762 | 0.0246 | 0.0033 | 0.0008 | 0.0001 | 0.0394 | 0.0144 | 0.0024 | 1205.252 | 1180.02 | 1135.113 | 1139.02 | 1141.853 | 1088.109 | 6.739862 | 59.87497 | 40 | 30 | 22 | 50 | 19 | 20 | 54 | 1344 | 30 | 2184
3.0783 | 2.1108 | 0.6418 | 0.0252 | 0.1368 | 0.0751 | 0.0896 | 0.0069 | 0.075 | 0.0239 | 0.0041 | 0.0006 | 0.0001 | 0.0395 | 0.0138 | 0.0024 | 1202.988 | 1178.958 | 1135.001 | 1138.216 | 1141.4 | 1088.285 | 6.398101 | 59.27203 | 40 | 29 | 20 | 50 | 17 | 20 | 54 | 1354 | 30 | 2192
3.1582 | 1.9764 | 0.6432 | 0.0267 | 0.1336 | 0.0714 | 0.0954 | 0.0055 | 0.0815 | 0.0192 | 0.0022 | 0.0007 | 0.0001 | 0.0431 | 0.0103 | 0.0016 | 1202.502 | 1176.799 | 1137.609 | 1141.703 | 1144.116 | 1091.882 | 6.507257 | 58.66266 | 44 | 24 | 23 | 48 | 21 | 18 | 58 | 1346 | 30 | 2176
3.1375 | 1.8332 | 0.6245 | 0.0267 | 0.1366 | 0.0648 | 0.0879 | 0.0047 | 0.0789 | 0.0184 | 0.0019 | 0.0008 | 0.0001 | 0.0393 | 0.0099 | 0.0015 | 1205.405 | 1182.023 | 1132.065 | 1135.438 | 1138.29 | 1089.843 | 6.225396 | 63.46412 | 41 | 31 | 20 | 63 | 19 | 21 | 55 | 1351 | 30 | 2194
3.127 | 1.8619 | 0.5995 | 0.0262 | 0.1354 | 0.0636 | 0.0894 | 0.0044 | 0.0794 | 0.0191 | 0.0017 | 0.0006 | 0.0001 | 0.0386 | 0.0098 | 0.0016 | 1200.689 | 1172.95 | 1132.552 | 1136.248 | 1139.083 | 1087.132 | 6.53104 | 60.00256 | 41 | 29 | 26 | 54 | 19 | 20 | 56 | 1358 | 30 | 2174
3.0858 | 1.9277 | 0.6069 | 0.0265 | 0.1315 | 0.0643 | 0.0912 | 0.0047 | 0.0878 | 0.0199 | 0.0018 | 0.0009 | 0.0001 | 0.0392 | 0.0098 | 0.0022 | 1202.754 | 1176.452 | 1132.379 | 1136.174 | 1138.67 | 1086.281 | 6.290489 | 60.42146 | 39 | 29 | 21 | 52 | 19 | 17 | 54 | 1346 | 28.75 | 2182
3.1732 | 1.8376 | 0.6214 | 0.0265 | 0.1316 | 0.0676 | 0.0848 | 0.0041 | 0.0812 | 0.0213 | 0.0014 | 0.0004 | 0.0001 | 0.0396 | 0.0095 | 0.0022 | 1200.342 | 1179.616 | 1141.594 | 1144.899 | 1147.336 | 1095.475 | 5.742469 | 56.02129 | 50 | 23 | 22 | 54 | 19 | 20 | 63 | 1341 | 30 | 2200
3.1146 | 1.8595 | 0.6287 | 0.0268 | 0.1301 | 0.0662 | 0.088 | 0.0044 | 0.0783 | 0.021 | 0.0019 | 0.0007 | 0.0001 | 0.04 | 0.0098 | 0.0023 | 1198.415 | 1176.394 | 1137.748 | 1140.623 | 1143.232 | 1090.668 | 5.484259 | 56.30524 | 43 | 27 | 17 | 49 | 18 | 21 | 57 | 1339 | 28.75 | 2176
3.0678 | 1.8139 | 0.6093 | 0.0279 | 0.1314 | 0.0672 | 0.091 | 0.0052 | 0.0737 | 0.0194 | 0.0025 | 0.0007 | 0.0001 | 0.0422 | 0.0096 | 0.0019 | 1206.391 | 1183.194 | 1135.096 | 1138.731 | 1141.291 | 1088.798 | 6.195938 | 60.62898 | 42 | 29 | 17 | 52 | 18 | 17 | 56 | 1350 | 28.75 | 2204
3.1138 | 1.8296 | 0.6205 | 0.0273 | 0.1355 | 0.0754 | 0.0921 | 0.0051 | 0.0818 | 0.0192 | 0.0041 | 0.0008 | 0.0001 | 0.0417 | 0.0084 | 0.0019 | 1207.047 | 1179.787 | 1132.845 | 1137.135 | 1140.718 | 1088.086 | 7.872336 | 62.37487 | 39 | 29 | 24 | 52 | 19 | 19 | 53 | 1350 | 28.75 | 2208
3.2184 | 1.9259 | 0.6359 | 0.0258 | 0.1317 | 0.0779 | 0.0918 | 0.0054 | 0.0854 | 0.0206 | 0.0023 | 0.0008 | 0.0001 | 0.0419 | 0.0086 | 0.0018 | 1197.301 | 1173.988 | 1137.059 | 1141.357 | 1143.802 | 1091.772 | 6.742669 | 57.08577 | 43 | 31 | 22 | 47 | 21 | 19 | 57 | 1343 | 28.75 | 2192
3.2685 | 1.9313 | 0.6847 | 0.0271 | 0.1313 | 0.0754 | 0.0992 | 0.0046 | 0.083 | 0.0204 | 0.0017 | 0.0009 | 0.0001 | 0.043 | 0.0085 | 0.0016 | 1193.09 | 1170.191 | 1138.041 | 1141.561 | 1144.42 | 1094.87 | 6.378632 | 56.04664 | 46 | 25 | 21 | 42 | 21 | 22 | 59 | 1340 | 30 | 2176
3.1038 | 1.9153 | 0.6266 | 0.0264 | 0.134 | 0.0752 | 0.1041 | 0.0051 | 0.0869 | 0.0187 | 0.0009 | 0.0007 | 0.0001 | 0.0423 | 0.0082 | 0.0015 | 1200.531 | 1173.483 | 1134.925 | 1137.568 | 1141.141 | 1091.464 | 6.216469 | 60.1519 | 44 | 32 | 26 | 52 | 17 | 24 | 58 | 1339 | 30 | 2176
3.0779 | 1.9083 | 0.6203 | 0.0269 | 0.1318 | 0.0758 | 0.1009 | 0.0047 | 0.0883 | 0.0186 | 0.0011 | 0.0007 | 0.0001 | 0.0416 | 0.0079 | 0.0016 | 1203.926 | 1178.754 | 1133.535 | 1136.602 | 1139.817 | 1087.227 | 6.281075 | 60.31777 | 41 | 28 | 22 | 48 | 15 | 21 | 54 | 1342 | 30 | 2180
3.1194 | 1.9337 | 0.6286 | 0.0247 | 0.1294 | 0.0689 | 0.0917 | 0.0044 | 0.0847 | 0.0196 | 0.0017 | 0.0007 | 0.0001 | 0.0381 | 0.008 | 0.0023 | 1203.92 | 1182.709 | 1140.426 | 1143.497 | 1145.249 | 1090.4 | 4.822102 | 55.93178 | 43 | 35 | 16 | 49 | 20 | 15 | 60 | 1340 | 28.75 | 2180
3.1777 | 2.0545 | 0.6505 | 0.0204 | 0.1149 | 0.0689 | 0.0842 | 0.0036 | 0.0825 | 0.0199 | 0.0017 | 0.0003 | 0.0001 | 0.0363 | 0.0084 | 0.0024 | 1203.062 | 1178.231 | 1133.261 | 1136.622 | 1139.101 | 1088.187 | 5.840464 | 60.76249 | 42 | 31 | 22 | 55 | 21 | 19 | 56 | 1351 | 30 | 2188
3.1348 | 1.9282 | 0.629 | 0.0241 | 0.1328 | 0.0684 | 0.0904 | 0.0043 | 0.0834 | 0.0185 | 0.0014 | 0.0008 | 0.0001 | 0.0387 | 0.0078 | 0.0023 | 1200.828 | 1177.548 | 1134.233 | 1138.069 | 1140.84 | 1090.244 | 6.60681 | 60.22127 | 41 | 27 | 18 | 49 | 20 | 19 | 53 | 1344 | 30 | 2182
3.132 | 2.0059 | 0.6441 | 0.0237 | 0.13 | 0.071 | 0.091 | 0.0039 | 0.0822 | 0.0176 | 0.0017 | 0.0007 | 0.0001 | 0.0387 | 0.0078 | 0.0024 | 1199.447 | 1178.809 | 1134.647 | 1137.743 | 1141.2 | 1087.506 | 6.552852 | 57.88818 | 42 | 31 | 18 | 53 | 16 | 22 | 58 | 1351 | 30 | 2186
3.1233 | 2.0086 | 0.6211 | 0.0229 | 0.1308 | 0.0695 | 0.0944 | 0.0039 | 0.0819 | 0.0171 | 0.0013 | 0.0009 | 0.0001 | 0.0393 | 0.0074 | 0.002 | 1203.625 | 1178.142 | 1132.933 | 1136.926 | 1139.819 | 1088.118 | 6.886243 | 61.20155 | 41 | 31 | 23 | 58 | 20 | 21 | 54 | 1345 | 30 | 2190
3.2115 | 1.9068 | 0.6086 | 0.0242 | 0.1275 | 0.0825 | 0.1157 | 0.0054 | 0.0889 | 0.0171 | 0.0013 | 0.0009 | 0.0001 | 0.0431 | 0.0076 | 0.0023 | 1200.191 | 1177.264 | 1135.732 | 1139.385 | 1142.027 | 1090.477 | 6.295013 | 58.75214 | 43 | 27 | 21 | 56 | 21 | 21 | 57 | 1343 | 30 | 2200
3.2761 | 1.8965 | 0.6125 | 0.0224 | 0.1209 | 0.0776 | 0.1051 | 0.0047 | 0.0883 | 0.0181 | 0.0018 | 0.0003 | 0.0001 | 0.0411 | 0.0074 | 0.0022 | 1197.476 | 1176.564 | 1136.116 | 1139.719 | 1142.531 | 1090.976 | 6.415401 | 57.61543 | 45 | 28 | 20 | 54 | 21 | 22 | 59 | 1354 | 30 | 2196
3.0479 | 2.0069 | 0.6268 | 0.025 | 0.1269 | 0.0787 | 0.1004 | 0.0064 | 0.0795 | 0.0201 | 0.0015 | 0.0006 | 0.0001 | 0.0496 | 0.0085 | 0.0026 | 1204.507 | 1177.19 | 1131.872 | 1136.102 | 1138.797 | 1085.293 | 6.925012 | 60.92878 | 38 | 29 | 20 | 49 | 18 | 16 | 52 | 1348 | 30 | 2198
3.0395 | 1.9548 | 0.5969 | 0.0255 | 0.128 | 0.0757 | 0.0964 | 0.0061 | 0.0723 | 0.0189 | 0.0027 | 0.0005 | 0.0001 | 0.0527 | 0.0081 | 0.0025 | 1205.119 | 1179.079 | 1130.562 | 1134.353 | 1137.534 | 1084.302 | 6.972167 | 61.71082 | 36 | 28 | 20 | 49 | 17 | 18 | 50 | 1352 | 30 | 2210
3.1457 | 1.8009 | 0.6208 | 0.0306 | 0.1358 | 0.0849 | 0.0871 | 0.006 | 0.0863 | 0.0198 | 0.0016 | 0.0004 | 0.0001 | 0.0454 | 0.0094 | 0.0025 | 1202.863 | 1180.77 | 1134.298 | 1138.99 | 1141.43 | 1089.794 | 7.132137 | 60.64021 | 47 | 27 | 15 | 48 | 16 | 11 | 61 | 1342 | 28.75 | 2176
3.0564 | 1.7277 | 0.5979 | 0.0305 | 0.1372 | 0.0799 | 0.0863 | 0.0051 | 0.0781 | 0.018 | 0.0011 | 0.0004 | 0.0001 | 0.0442 | 0.0091 | 0.0025 | 1204.948 | 1179.014 | 1135.215 | 1139.175 | 1142.283 | 1091.184 | 7.067855 | 61.29622 | 41 | 25 | 21 | 48 | 18 | 20 | 54 | 1351 | 27.5 | 2190
3.116 | 1.7789 | 0.6098 | 0.0313 | 0.1375 | 0.078 | 0.0881 | 0.0048 | 0.0752 | 0.018 | 0.0025 | 0.0003 | 0.0001 | 0.0447 | 0.009 | 0.0023 | 1207.09 | 1183.03 | 1137.03 | 1140.319 | 1142.598 | 1089.817 | 5.567374 | 59.74079 | 42 | 28 | 19 | 54 | 19 | 19 | 56 | 1350 | 28.75 | 2176
3.193 | 1.959 | 0.6297 | 0.0309 | 0.1393 | 0.0778 | 0.0893 | 0.0043 | 0.0755 | 0.0213 | 0.0034 | 0.0003 | 0.0001 | 0.0427 | 0.0093 | 0.0022 | 1203.932 | 1183.003 | 1138.681 | 1142.142 | 1144.349 | 1092.074 | 5.66779 | 58.3333 | 46 | 29 | 20 | 55 | 20 | 20 | 61 | 1349 | 28.75 | 2188
3.2127 | 2.0262 | 0.6239 | 0.0323 | 0.145 | 0.0777 | 0.094 | 0.0049 | 0.0738 | 0.0217 | 0.003 | 0.0006 | 0.0001 | 0.0431 | 0.0097 | 0.0021 | 1200.315 | 1178.257 | 1137.841 | 1140.306 | 1143.357 | 1090.893 | 5.515127 | 57.09392 | 48 | 30 | 22 | 56 | 16 | 25 | 63 | 1349 | 28.75 | 2178
3.183 | 1.8321 | 0.6309 | 0.03 | 0.1459 | 0.0764 | 0.0856 | 0.0044 | 0.091 | 0.0209 | 0.0005 | 0.0004 | 0.0001 | 0.0423 | 0.0091 | 0.0025 | 1206.555 | 1180.981 | 1134.456 | 1137.731 | 1140.716 | 1087.731 | 6.259098 | 60.67689 | 41 | 31 | 22 | 51 | 16 | 19 | 55 | 1344 | 30 | 2180
3.1651 | 1.8129 | 0.63 | 0.0307 | 0.1393 | 0.0725 | 0.0823 | 0.0037 | 0.0851 | 0.0198 | 0.0007 | 0.0004 | 0.0001 | 0.0402 | 0.0091 | 0.0024 | 1207.527 | 1181.881 | 1132.713 | 1137.288 | 1140.184 | 1083.867 | 7.471594 | 60.50009 | 38 | 41 | 21 | 46 | 18 | 16 | 55 | 1338 | 30 | 2192
3.234 | 1.7715 | 0.6191 | 0.033 | 0.1391 | 0.0652 | 0.0805 | 0.0031 | 0.0792 | 0.0187 | 0.0015 | 0.0004 | 0.0001 | 0.039 | 0.0095 | 0.0022 | 1206.848 | 1184.401 | 1133.727 | 1136.696 | 1138.743 | 1087.444 | 5.016447 | 61.23834 | 47 | 32 | 24 | 67 | 21 | 19 | 62 | 1355 | 28.75 | 2194
3.2263 | 1.7929 | 0.6202 | 0.0326 | 0.1382 | 0.065 | 0.0818 | 0.0032 | 0.0799 | 0.0187 | 0.0008 | 0.0003 | 0.0001 | 0.0391 | 0.0097 | 0.0023 | 1204.888 | 1182.996 | 1135.569 | 1137.813 | 1139.385 | 1088.912 | 3.815603 | 59.76993 | 46 | 29 | 19 | 62 | 19 | 16 | 60 | 1359 | 28.75 | 2176
3.0485 | 1.8714 | 0.6224 | 0.0343 | 0.134 | 0.0654 | 0.0857 | 0.0035 | 0.0801 | 0.0205 | 0.0008 | 0.0003 | 0.0001 | 0.0388 | 0.0091 | 0.0022 | 1208.363 | 1181.367 | 1135.832 | 1139.388 | 1142.008 | 1088.509 | 6.175863 | 60.51579 | 41 | 25 | 20 | 49 | 16 | 19 | 55 | 1342 | 27.5 | 2186
3.1233 | 1.8229 | 0.6208 | 0.0318 | 0.1309 | 0.063 | 0.085 | 0.003 | 0.0768 | 0.0204 | 0.002 | 0.0002 | 0.0001 | 0.0384 | 0.0093 | 0.0022 | 1201.046 | 1176.197 | 1135.514 | 1139.533 | 1141.68 | 1090.162 | 6.166195 | 59.10002 | 44 | 27 | 25 | 56 | 22 | 18 | 57 | 1348 | 28 | 2174
3.3224 | 1.8392 | 0.6243 | 0.0328 | 0.1278 | 0.0611 | 0.089 | 0.0034 | 0.0727 | 0.0217 | 0.0037 | 0.0002 | 0.0001 | 0.039 | 0.0092 | 0.0023 | 1203.251 | 1182.365 | 1132.984 | 1136.517 | 1138.865 | 1088.808 | 5.880794 | 61.39871 | 44 | 29 | 18 | 62 | 22 | 20 | 57 | 1340 | 27.5 | 2168
3.2678 | 1.8416 | 0.6018 | 0.0289 | 0.1171 | 0.0596 | 0.0779 | 0.0029 | 0.0851 | 0.0233 | 0.0017 | 0.0001 | 0.0001 | 0.0362 | 0.0091 | 0.0021 | 1206.082 | 1181.752 | 1133.276 | 1136.657 | 1139.106 | 1087.672 | 5.830392 | 61.48634 | 43 | 30 | 23 | 60 | 20 | 18 | 57 | 1358 | 27.5 | 2176
3.2971 | 1.8751 | 0.6104 | 0.027 | 0.1048 | 0.0588 | 0.0745 | 0.0024 | 0.0837 | 0.024 | 0.002 | 0.0001 | 0.0001 | 0.0345 | 0.0093 | 0.0022 | 1204.079 | 1180.668 | 1132.447 | 1135.679 | 1138.06 | 1087.052 | 5.612917 | 61.20943 | 40 | 26 | 18 | 59 | 19 | 18 | 53 | 1348 | 27.5 | 2172
3.1108 | 1.8013 | 0.6171 | 0.0305 | 0.1257 | 0.0686 | 0.0909 | 0.004 | 0.0996 | 0.0231 | 0.0004 | 0.0001 | 0.0001 | 0.0409 | 0.0096 | 0.0023 | 1208.948 | 1184.215 | 1133.199 | 1136.935 | 1139.327 | 1086.279 | 6.12808 | 61.75102 | 40 | 29 | 20 | 55 | 19 | 17 | 54 | 1351 | 30 | 2174
3.1615 | 1.7316 | 0.6123 | 0.0304 | 0.1206 | 0.0658 | 0.0899 | 0.0038 | 0.1029 | 0.0224 | 0.0001 | 0.0002 | 0.0001 | 0.04 | 0.0095 | 0.0023 | 1202.233 | 1182.251 | 1135.496 | 1138.091 | 1140.349 | 1089.442 | 4.852188 | 59.16852 | 42 | 24 | 16 | 54 | 17 | 20 | 54 | 1344 | 28.75 | 2168
3.2125 | 1.9317 | 0.6969 | 0.0294 | 0.145 | 0.0758 | 0.1035 | 0.0046 | 0.0591 | 0.0221 | 0.0022 | 0.0002 | 0.0001 | 0.0507 | 0.0166 | 0.0026 | 1203.083 | 1185.418 | 1135.428 | 1138.113 | 1141.048 | 1088.634 | 5.620121 | 59.11387 | 44 | 32 | 18 | 61 | 16 | 24 | 60 | 1339 | 30 | 2208
3.1972 | 1.8597 | 0.717 | 0.0288 | 0.1487 | 0.0867 | 0.1134 | 0.0053 | 0.0605 | 0.0199 | 0.0016 | 0.0002 | 0.0001 | 0.0589 | 0.0165 | 0.0027 | 1209.533 | 1179.962 | 1132.987 | 1137.13 | 1140.228 | 1083.411 | 7.24094 | 60.69177 | 36 | 41 | 25 | 48 | 17 | 18 | 54 | 1340 | 30 | 2178
3.1348 | 1.8024 | 0.6424 | 0.0296 | 0.1538 | 0.0741 | 0.1046 | 0.006 | 0.0676 | 0.0191 | 0.001 | 0.0003 | 0.0001 | 0.055 | 0.018 | 0.0024 | 1211.032 | 1188.312 | 1133.949 | 1137.627 | 1139.454 | 1088.346 | 5.505309 | 62.82971 | 40 | 28 | 17 | 55 | 20 | 15 | 53 | 1349 | 33 | 2180
3.1169 | 1.8007 | 0.6663 | 0.0295 | 0.1482 | 0.0765 | 0.1027 | 0.0053 | 0.0742 | 0.0183 | 0.0012 | 0.0003 | 0.0001 | 0.0535 | 0.0175 | 0.0024 | 1210.036 | 1182.562 | 1132.858 | 1136.573 | 1138.992 | 1085.197 | 6.133935 | 61.82227 | 38 | 26 | 17 | 45 | 16 | 15 | 51 | 1348 | 33 | 2214
3.144 | 1.9859 | 0.6369 | 0.0322 | 0.1572 | 0.0801 | 0.1057 | 0.0053 | 0.058 | 0.019 | 0.0021 | 0.0004 | 0.0001 | 0.0532 | 0.0175 | 0.0025 | 1200.202 | 1175.118 | 1134.086 | 1137.214 | 1140.876 | 1089.147 | 6.789907 | 59.53477 | 40 | 29 | 20 | 48 | 15 | 23 | 54 | 1340 | 32.5 | 2216
3.1501 | 1.9854 | 0.648 | 0.0296 | 0.1525 | 0.0756 | 0.1044 | 0.0057 | 0.0587 | 0.0194 | 0.0021 | 0.0004 | 0.0001 | 0.0539 | 0.0164 | 0.0024 | 1203.896 | 1180.745 | 1133.207 | 1135.76 | 1137.993 | 1086.763 | 4.78603 | 60.34943 | 44 | 30 | 22 | 60 | 18 | 19 | 59 | 1344 | 32.5 | 2192
3.2112 | 1.9396 | 0.6669 | 0.0299 | 0.1482 | 0.0718 | 0.1049 | 0.005 | 0.0677 | 0.0208 | 0.002 | 0.0004 | 0.0001 | 0.0527 | 0.0162 | 0.0022 | 1200.695 | 1174.585 | 1135.376 | 1138.392 | 1140.846 | 1087.233 | 5.469615 | 57.56884 | 42 | 26 | 24 | 47 | 18 | 19 | 57 | 1355 | 33 | 2174
3.1832 | 1.861 | 0.6576 | 0.031 | 0.1475 | 0.0739 | 0.1038 | 0.0055 | 0.0682 | 0.0195 | 0.0013 | 0.0005 | 0.0001 | 0.0535 | 0.0165 | 0.0023 | 1205.912 | 1181.359 | 1133.662 | 1137.265 | 1139.8 | 1089.958 | 6.13736 | 62.30892 | 42 | 28 | 20 | 55 | 18 | 19 | 55 | 1340 | 33 | 2174
3.233 | 1.9278 | 0.7059 | 0.0288 | 0.1549 | 0.0763 | 0.0996 | 0.0045 | 0.0585 | 0.0227 | 0.0025 | 0.0002 | 0.0001 | 0.0497 | 0.0168 | 0.0026 | 1203.985 | 1178.326 | 1131.762 | 1136.138 | 1140.24 | 1089.052 | 8.47799 | 62.8395 | 40 | 27 | 21 | 50 | 19 | 17 | 55 | 1351 | 30 | 2214
3.1588 | 1.8134 | 0.6609 | 0.0303 | 0.1433 | 0.0783 | 0.1055 | 0.0059 | 0.0715 | 0.018 | 0.0011 | 0.0002 | 0.0001 | 0.0548 | 0.0174 | 0.0024 | 1206.606 | 1183.641 | 1132.436 | 1136.561 | 1138.921 | 1088.827 | 6.484784 | 62.974 | 40 | 26 | 19 | 58 | 20 | 17 | 53 | 1343 | 30 | 2202
3.0257 | 1.9659 | 0.6714 | 0.0332 | 0.1564 | 0.0761 | 0.1032 | 0.0055 | 0.0607 | 0.0189 | 0.0021 | 0.0004 | 0.0001 | 0.0546 | 0.0184 | 0.0026 | 1209.084 | 1186.112 | 1135.164 | 1138.893 | 1141.609 | 1092.147 | 6.445215 | 63.21374 | 42 | 30 | 22 | 64 | 19 | 20 | 56 | 1352 | 30 | 2214
3.0993 | 2.0223 | 0.6352 | 0.0324 | 0.1589 | 0.0801 | 0.1081 | 0.0056 | 0.0586 | 0.0185 | 0.0023 | 0.0004 | 0.0001 | 0.0529 | 0.0172 | 0.0025 | 1203.644 | 1182.359 | 1135.788 | 1139.2 | 1142.682 | 1090.744 | 6.893735 | 60.1027 | 44 | 27 | 20 | 56 | 17 | 22 | 58 | 1355 | 30 | 2224
3.1206 | 2.0748 | 0.6731 | 0.0331 | 0.1596 | 0.0789 | 0.1093 | 0.0054 | 0.0589 | 0.0199 | 0.0025 | 0.0004 | 0.0001 | 0.0547 | 0.0175 | 0.0025 | 1201.143 | 1180.644 | 1134.68 | 1138.79 | 1141.051 | 1087.721 | 6.370947 | 58.59798 | 41 | 31 | 19 | 55 | 21 | 18 | 56 | 1345 | 30 | 2200
3.0995 | 2.0217 | 0.6555 | 0.0322 | 0.157 | 0.0802 | 0.1106 | 0.0054 | 0.0588 | 0.0196 | 0.002 | 0.0003 | 0.0001 | 0.0549 | 0.0173 | 0.0025 | 1203.231 | 1178.22 | 1134.328 | 1137.929 | 1141.06 | 1088.23 | 6.732153 | 59.91532 | 43 | 29 | 21 | 51 | 18 | 19 | 58 | 1340 | 30 | 2200
3.0693 | 1.9872 | 0.6528 | 0.0306 | 0.1535 | 0.0823 | 0.111 | 0.0054 | 0.0591 | 0.0195 | 0.0019 | 0.0003 | 0.0001 | 0.0537 | 0.0168 | 0.0026 | 1206.682 | 1184.124 | 1134.014 | 1137.184 | 1139.798 | 1089.27 | 5.783484 | 61.89137 | 40 | 26 | 17 | 54 | 16 | 19 | 53 | 1343 | 30 | 2204
3.1208 | 1.9855 | 0.6725 | 0.0328 | 0.1523 | 0.0836 | 0.116 | 0.0055 | 0.069 | 0.02 | 0.0026 | 0.0004 | 0.0001 | 0.0561 | 0.0168 | 0.0027 | 1204.611 | 1175.713 | 1133.481 | 1136.86 | 1139.476 | 1088.31 | 5.995303 | 61.1602 | 43 | 31 | 26 | 55 | 19 | 18 | 58 | 1360 | 30 | 2214
3.1508 | 1.9445 | 0.6328 | 0.0291 | 0.151 | 0.0746 | 0.1004 | 0.005 | 0.0593 | 0.0199 | 0.0026 | 0.0003 | 0.0001 | 0.0517 | 0.0163 | 0.0022 | 1203.251 | 1183.134 | 1130.481 | 1134.63 | 1137.684 | 1086.702 | 7.203212 | 62.43733 | 39 | 28 | 18 | 56 | 19 | 18 | 53 | 1341 | 30 | 2220
3.1802 | 1.9202 | 0.6567 | 0.03 | 0.1498 | 0.0786 | 0.1062 | 0.0058 | 0.0571 | 0.0203 | 0.0028 | 0.0003 | 0.0001 | 0.0556 | 0.017 | 0.0025 | 1202.463 | 1181.153 | 1132.373 | 1135.971 | 1138.793 | 1089.591 | 6.420365 | 62.09706 | 42 | 30 | 20 | 58 | 20 | 20 | 56 | 1352 | 30 | 2176
3.162 | 1.8698 | 0.6086 | 0.0315 | 0.1276 | 0.0677 | 0.085 | 0.0032 | 0.0921 | 0.0267 | 0.002 | 0.0001 | 0.0001 | 0.0444 | 0.0174 | 0.0023 | 1203.885 | 1178.433 | 1131.457 | 1134.965 | 1138.168 | 1086.689 | 6.711271 | 61.80058 | 43 | 33 | 23 | 56 | 18 | 19 | 58 | 1352 | 28.75 | 2184
3.2288 | 1.9116 | 0.6241 | 0.0323 | 0.1262 | 0.0696 | 0.0884 | 0.0034 | 0.0951 | 0.0272 | 0.003 | 0.0002 | 0.0001 | 0.0447 | 0.017 | 0.0023 | 1204.459 | 1178.653 | 1131.03 | 1135.057 | 1138.161 | 1085.484 | 7.131369 | 61.71823 | 38 | 35 | 23 | 48 | 17 | 19 | 53 | 1348 | 28.75 | 2178
3.2293 | 1.8572 | 0.6341 | 0.0336 | 0.1324 | 0.0651 | 0.0879 | 0.003 | 0.0915 | 0.0282 | 0.0024 | 0.0002 | 0.0001 | 0.0446 | 0.0166 | 0.0023 | 1207.384 | 1183.435 | 1131.507 | 1135.866 | 1138.916 | 1086.169 | 7.409291 | 62.59724 | 41 | 37 | 22 | 57 | 20 | 19 | 57 | 1349 | 28.75 | 2188
3.1615 | 1.8729 | 0.6365 | 0.0327 | 0.1363 | 0.0631 | 0.0838 | 0.0027 | 0.0986 | 0.0298 | 0.0024 | 0.0003 | 0.0001 | 0.0436 | 0.0165 | 0.0024 | 1207.78 | 1179.876 | 1136.056 | 1138.867 | 1140.797 | 1087.839 | 4.741673988 | 59.7994 | 42 | 30 | 20 | 48 | 19 | 17 | 56 | 1359 | 30 | 2182
3.1704 | 1.8781 | 0.6457 | 0.0331 | 0.132 | 0.0641 | 0.0857 | 0.0029 | 0.0982 | 0.0312 | 0.0029 | 0.0001 | 0.0001 | 0.0449 | 0.017 | 0.0025 | 1204.136 | 1181.851 | 1133.458 | 1136.545 | 1138.449 | 1086.778 | 4.991117 | 60.22409 | 43 | 28 | 17 | 57 | 19 | 17 | 57 | 1348 | 30 | 2176
3.1432 | 1.8884 | 0.6196 | 0.0353 | 0.1267 | 0.0651 | 0.083 | 0.004 | 0.0933 | 0.0276 | 0.0018 | 0.0001 | 0.0001 | 0.0427 | 0.0115 | 0.0024 | 1201.176 | 1183.461 | 1135.356 | 1137.432 | 1139.996 | 1089.583 | 4.64058 | 58.98253 | 46 | 30 | 18 | 63 | 16 | 23 | 60 | 1350 | 30 | 2172
3.1084 | 1.8132 | 0.6344 | 0.0308 | 0.1241 | 0.0681 | 0.0915 | 0.0041 | 0.0851 | 0.0228 | 0.0037 | 0.0002 | 0.0001 | 0.0435 | 0.0103 | 0.0026 | 1212.158 | 1182.63 | 1131.118 | 1134.223 | 1136.98 | 1082.456 | 5.861855 | 62.48159 | 41 | 35 | 25 | 54 | 16 | 18 | 57 | 1359 | 30 | 2202
3.1473 | 1.808 | 0.6425 | 0.0301 | 0.126 | 0.068 | 0.0939 | 0.0042 | 0.0848 | 0.0227 | 0.0028 | 0.0002 | 0.0001 | 0.0444 | 0.0103 | 0.0026 | 1211.66 | 1183.898 | 1131.767 | 1135.748 | 1139.147 | 1084.697 | 7.380172 | 62.92636 | 38 | 36 | 23 | 51 | 15 | 20 | 54 | 1343 | 30 | 2214
3.1058 | 1.821 | 0.63 | 0.0298 | 0.127 | 0.0659 | 0.0919 | 0.0039 | 0.0847 | 0.0216 | 0.0016 | 0.0001 | 0.0001 | 0.0437 | 0.0101 | 0.0026 | 1213.29 | 1188.176 | 1131.966 | 1135.665 | 1137.161 | 1085.604 | 5.194725 | 63.69043 | 40 | 29 | 19 | 58 | 20 | 13 | 54 | 1348 | 29.5 | 2198
3.0519 | 2.1502 | 0.6442 | 0.0293 | 0.1309 | 0.0654 | 0.09 | 0.0041 | 0.0852 | 0.0213 | 0.0015 | 0.0002 | 0.0001 | 0.0443 | 0.0105 | 0.0027 | 1213.889 | 1186.457 | 1137.49 | 1140.423 | 1142.751 | 1089.514 | 5.261057 | 61.42641 | 41 | 30 | 21 | 53 | 18 | 17 | 55 | 1350 | 30 | 2212
3.1314 | 1.7311 | 0.6022 | 0.0305 | 0.1238 | 0.0656 | 0.0856 | 0.0034 | 0.0825 | 0.02 | 0.0017 | 0.0002 | 0.0001 | 0.0428 | 0.0105 | 0.0024 | 1208.76 | 1183.846 | 1133.978 | 1137.513 | 1140.497 | 1091.449 | 6.518725 | 63.74686 | 43 | 30 | 23 | 58 | 18 | 20 | 56 | 1345 | 30 | 2206
3.2029 | 1.7099 | 0.6012 | 0.0301 | 0.1268 | 0.0642 | 0.0884 | 0.0034 | 0.0853 | 0.0202 | 0.0027 | 0.0001 | 0.0001 | 0.0434 | 0.0102 | 0.0025 | 1206.758 | 1176.5 | 1130.157 | 1133.884 | 1137.295 | 1076.203 | 7.138212 | 58.67341 | 26 | 45 | 21 | 41 | 15 | 19 | 46 | 1344 | 30 | 2204
3.193 | 1.7137 | 0.6103 | 0.0302 | 0.1263 | 0.0639 | 0.0865 | 0.0032 | 0.0845 | 0.0202 | 0.0022 | 0.0001 | 0.0001 | 0.0433 | 0.0101 | 0.0026 | 1206.762 | 1183.581 | 1134.113 | 1137.838 | 1140.582 | 1090.87 | 6.468797 | 62.68647 | 40 | 25 | 21 | 57 | 20 | 20 | 52 | 1342 | 30 | 2218
3.2277 | 1.7702 | 0.622 | 0.0309 | 0.1187 | 0.0638 | 0.0853 | 0.003 | 0.0832 | 0.0211 | 0.002 | 0.0002 | 0.0001 | 0.0423 | 0.0103 | 0.0026 | 1204.876 | 1179.745 | 1135.04 | 1138.816 | 1141.717 | 1089.283 | 6.67707 | 60.41543 | 43 | 27 | 20 | 50 | 18 | 20 | 56 | 1342 | 30 | 2200
3.2843 | 1.8047 | 0.6355 | 0.0312 | 0.121 | 0.0653 | 0.0811 | 0.0024 | 0.0797 | 0.0207 | 0.002 | 0.0002 | 0.0001 | 0.0414 | 0.01 | 0.0024 | 1208.365 | 1184.401 | 1138.103 | 1142.412 | 1145.361 | 1094.396 | 7.257619 | 61.64998 | 42 | 24 | 20 | 50 | 18 | 18 | 54 | 1346 | 30 | 2196
3.2321 | 1.9111 | 0.6733 | 0.0312 | 0.1163 | 0.0651 | 0.0751 | 0.0016 | 0.0786 | 0.0217 | 0.004 | 0.0001 | 0.0001 | 0.0382 | 0.0105 | 0.0022 | 1209.964 | 1186.557 | 1134.785 | 1138.406 | 1141.137 | 1091.359 | 6.352769 | 63.38649 | 42 | 26 | 19 | 57 | 18 | 18 | 54 | 1352 | 29.5 | 2202
3.1201 | 1.8849 | 0.6464 | 0.0291 | 0.1195 | 0.0639 | 0.0813 | 0.0022 | 0.0767 | 0.0225 | 0.0035 | 0.0001 | 0.0001 | 0.0395 | 0.0103 | 0.0024 | 1205.262 | 1178.308 | 1132.876 | 1136.482 | 1139.338 | 1087.072 | 6.461496 | 61.24497 | 42 | 32 | 23 | 52 | 17 | 19 | 56 | 1350 | 30 | 2194
3.1974 | 1.8166 | 0.6385 | 0.0282 | 0.1128 | 0.0639 | 0.0868 | 0.0033 | 0.0768 | 0.0212 | 0.0029 | 0.0001 | 0.0001 | 0.0416 | 0.0099 | 0.0024 | 1209.141 | 1185.864 | 1138.249 | 1141.435 | 1143.797 | 1092.035 | 5.547913 | 60.53671 | 43 | 26 | 19 | 51 | 18 | 19 | 56 | 1353 | 32 | 2190
3.1851 | 1.8175 | 0.6346 | 0.0294 | 0.119 | 0.0636 | 0.0845 | 0.0031 | 0.0759 | 0.0214 | 0.0027 | 0.0003 | 0.0001 | 0.0407 | 0.0099 | 0.0025 | 1207.559 | 1184.58 | 1135.174 | 1138.89 | 1140.914 | 1088.852 | 5.740176 | 60.97814 | 43 | 28 | 22 | 62 | 21 | 18 | 57 | 1355 | 35 | 2200
3.1867 | 1.824 | 0.6403 | 0.0298 | 0.116 | 0.0663 | 0.0865 | 0.0031 | 0.0782 | 0.0213 | 0.0028 | 0.0002 | 0.0001 | 0.0407 | 0.01 | 0.0025 | 1206.781 | 1182.289 | 1141.055 | 1144.433 | 1146.827 | 1096.375 | 5.771771 | 59.53123 | 43 | 22 | 19 | 48 | 16 | 18 | 54 | 1348 | 35 | 2200
3.305 | 1.9603 | 0.6496 | 0.0273 | 0.1104 | 0.0693 | 0.0868 | 0.0025 | 0.0817 | 0.022 | 0.0025 | 0.0001 | 0.0001 | 0.0395 | 0.0105 | 0.0027 | 1202.948 | 1177.4 | 1140.134 | 1143.978 | 1146.341 | 1088.806 | 6.207482 | 55.03151 | 32 | 26 | 20 | 38 | 16 | 16 | 46 | 1355 | 29.75 | 2176
3.0813 | 1.8711 | 0.6159 | 0.0286 | 0.1231 | 0.0671 | 0.086 | 0.0034 | 0.087 | 0.0196 | 0.0029 | 0.0001 | 0.0001 | 0.0387 | 0.0091 | 0.002 | 1201.872 | 1176.858 | 1131.794 | 1135.399 | 1138.083 | 1087.685 | 6.288936 | 61.37095 | 41 | 28 | 21 | 56 | 20 | 19 | 54 | 1353 | 30 | 2198
3.1106 | 1.9584 | 0.6268 | 0.028 | 0.1178 | 0.0668 | 0.0856 | 0.0032 | 0.0956 | 0.0206 | 0.0019 | 0.0004 | 0.0001 | 0.0373 | 0.0091 | 0.0018 | 1200.894 | 1173.252 | 1130.064 | 1134.06 | 1137.213 | 1082.353 | 7.149118 | 59.75162 | 39 | 42 | 24 | 49 | 18 | 18 | 55 | 1344 | 30 | 2182
3.0509 | 1.9794 | 0.6371 | 0.029 | 0.1247 | 0.0706 | 0.0906 | 0.0039 | 0.0945 | 0.0202 | 0.0017 | 0.0004 | 0.0001 | 0.0395 | 0.0088 | 0.0018 | 1210.612 | 1190.435 | 1151.776 | 1158.702 | 1165.081 | 1119.899 | 13.30486 | 64.85938 | 33 | 29 | 21 | 47 | 27 | 30 | 44 | 1367 | 30 | 2214
3.0485 | 2.0002 | 0.6428 | 0.0286 | 0.1266 | 0.074 | 0.0906 | 0.0041 | 0.0936 | 0.0206 | 0.0018 | 0.0005 | 0.0001 | 0.0411 | 0.0089 | 0.0018 | 1206.829 | 1179.984 | 1130.908 | 1134.425 | 1136.895 | 1085.467 | 5.98693 | 62.55733 | 43 | 29 | 24 | 57 | 19 | 17 | 57 | 1354 | 30 | 2204
3.1289 | 1.8313 | 0.6724 | 0.0316 | 0.1182 | 0.0676 | 0.0869 | 0.0041 | 0.0753 | 0.0226 | 0.0032 | 0.0004 | 0.0001 | 0.0459 | 0.01 | 0.0026 | 1202.737 | 1182.286 | 1132.314 | 1135.344 | 1137.654 | 1087.715 | 5.33914 | 61.22526 | 42 | 28 | 17 | 56 | 19 | 18 | 54 | 1358 | 30 | 2180
3.1455 | 1.8836 | 0.6746 | 0.0313 | 0.1159 | 0.067 | 0.0861 | 0.0041 | 0.0758 | 0.023 | 0.0036 | 0.0003 | 0.0001 | 0.0458 | 0.01 | 0.0026 | 1200.805 | 1175.841 | 1132.625 | 1136.151 | 1138.008 | 1087.225 | 5.382381 | 60.02768 | 41 | 26 | 21 | 51 | 21 | 17 | 54 | 1343 | 30 | 2192
3.1535 | 1.8723 | 0.6667 | 0.0317 | 0.1162 | 0.0691 | 0.0942 | 0.005 | 0.0738 | 0.0231 | 0.0049 | 0.0003 | 0.0001 | 0.0495 | 0.0097 | 0.0024 | 1205.165 | 1178.711 | 1128.904 | 1133.134 | 1136.161 | 1083.506 | 7.257538 | 62.68472 | 37 | 35 | 22 | 51 | 18 | 16 | 52 | 1343 | 30 | 2190
3.0897 | 1.9225 | 0.629 | 0.0295 | 0.1168 | 0.0713 | 0.0817 | 0.0102 | 0.0712 | 0.0252 | 0.0035 | 0.0002 | 0.0001 | 0.0591 | 0.0121 | 0.0024 | 1215.252 | 1195.363 | 1155.735 | 1163.86 | 1171.682 | 1135.277 | 15.94671 | 74.41961 | 14 | 10 | 19 | 47 | 21 | 17 | 17 | 1343 | 30 | 2190
3.1103 | 1.8396 | 0.6295 | 0.0331 | 0.1217 | 0.0732 | 0.0899 | 0.0119 | 0.0715 | 0.0237 | 0.0021 | 0.0007 | 0.0001 | 0.0639 | 0.0118 | 0.0025 | 1210.683 | 1178.897 | 1132.988 | 1136.633 | 1139.645 | 1087.692 | 6.656937 | 63.17111 | 38 | 25 | 25 | 46 | 17 | 20 | 51 | 1351 | 30 | 2200
3.0682 | 1.8159 | 0.6322 | 0.0331 | 0.1207 | 0.075 | 0.0963 | 0.0124 | 0.0736 | 0.024 | 0.0023 | 0.0005 | 0.0001 | 0.0667 | 0.012 | 0.0026 | 1207.099 | 1179.26 | 1131.574 | 1134.657 | 1137.891 | 1085.604 | 6.317119 | 62.1632 | 40 | 25 | 20 | 49 | 14 | 21 | 53 | 1358 | 30 | 2200
3.116 | 1.8458 | 0.6318 | 0.0324 | 0.1217 | 0.0788 | 0.1204 | 0.0118 | 0.0769 | 0.0239 | 0.002 | 0.0005 | 0.0001 | 0.0679 | 0.0123 | 0.0025 | 1206.779 | 1180.794 | 1133.096 | 1136.144 | 1138.233 | 1088.749 | 5.137213 | 62.42776 | 41 | 27 | 20 | 55 | 18 | 18 | 54 | 1347 | 28.75 | 2192
3.0217 | 1.9158 | 0.6058 | 0.0323 | 0.1193 | 0.081 | 0.1174 | 0.0084 | 0.0735 | 0.0222 | 0.0033 | 0.0003 | 0.0001 | 0.0661 | 0.0117 | 0.0023 | 1210.443 | 1181.676 | 1131.077 | 1135.076 | 1138.284 | 1084.337 | 7.206542 | 62.93579 | 34 | 24 | 19 | 43 | 14 | 17 | 47 | 1350 | 30 | 2214
3.04 | 1.9181 | 0.5993 | 0.033 | 0.1168 | 0.0801 | 0.1142 | 0.0079 | 0.0717 | 0.0214 | 0.0028 | 0.0004 | 0.0001 | 0.0651 | 0.0114 | 0.0023 | 1209.953 | 1181.026 | 1130.347 | 1134.45 | 1137.598 | 1085.085 | 7.250717 | 63.75227 | 37 | 25 | 20 | 48 | 16 | 18 | 50 | 1355 | 30 | 2206
3.132 | 1.8996 | 0.6229 | 0.0313 | 0.1212 | 0.0819 | 0.1289 | 0.0061 | 0.0826 | 0.022 | 0.0021 | 0.0006 | 0.0001 | 0.066 | 0.011 | 0.002 | 1207.577 | 1184.437 | 1136.433 | 1139.129 | 1140.423 | 1085.064 | 3.989529 | 58.07022 | 39 | 31 | 15 | 52 | 18 | 14 | 54 | 1352 | 30 | 2210
3.1915 | 1.8728 | 0.6269 | 0.0314 | 0.1268 | 0.0678 | 0.0975 | 0.0038 | 0.0778 | 0.0209 | 0.002 | 0.0002 | 0.0001 | 0.0601 | 0.0103 | 0.0019 | 1209.42 | 1180.521 | 1133.327 | 1136.719 | 1140.1 | 1085.807 | 6.773018 | 61.55759 | 38 | 26 | 22 | 49 | 15 | 21 | 52 | 1344 | 30 | 2210
3.3772 | 1.92 | 0.6312 | 0.0302 | 0.1423 | 0.0773 | 0.102 | 0.0037 | 0.07 | 0.0201 | 0.0028 | 0.0002 | 0.0001 | 0.0579 | 0.0105 | 0.0018 | 1204.912 | 1182.431 | 1135.858 | 1139.126 | 1141.882 | 1089.289 | 6.023699 | 59.72327 | 41 | 23 | 18 | 53 | 18 | 20 | 53 | 1342 | 28.75 | 2186
3.1061 | 1.8524 | 0.6297 | 0.033 | 0.1281 | 0.0779 | 0.0923 | 0.0039 | 0.0755 | 0.0192 | 0.0023 | 0.0006 | 0.0001 | 0.0578 | 0.0109 | 0.002 | 1209.718 | 1179.342 | 1134.94 | 1139.29 | 1141.315 | 1085.679 | 6.374283 | 60.28583 | 36 | 31 | 21 | 40 | 18 | 14 | 51 | 1340 | 30 | 2194
3.2173 | 1.8673 | 0.6527 | 0.0302 | 0.1194 | 0.0659 | 0.0698 | 0.0022 | 0.0807 | 0.0211 | 0.0024 | 0.0005 | 0.0001 | 0.0411 | 0.0113 | 0.0024 | 1203.121 | 1177.863 | 1138.117 | 1143.438 | 1147.416 | 1092.061 | 9.298006 | 58.52999 | 35 | 20 | 18 | 39 | 18 | 19 | 47 | 1347 | 30 | 2178
3.1457 | 1.9284 | 0.6487 | 0.0277 | 0.1152 | 0.0664 | 0.0682 | 0.0023 | 0.0768 | 0.0214 | 0.0041 | 0.0001 | 0.0001 | 0.0406 | 0.0114 | 0.0024 | 1202.877 | 1180.394 | 1134.988 | 1138.186 | 1141.519 | 1087.807 | 6.530516 | 58.99782 | 41 | 25 | 19 | 49 | 17 | 22 | 54 | 1347 | 30 | 2170
3.1616 | 1.9091 | 0.6314 | 0.0301 | 0.1246 | 0.0669 | 0.0718 | 0.0024 | 0.0755 | 0.0206 | 0.0044 | 0.0004 | 0.0001 | 0.0427 | 0.011 | 0.0023 | 1206.763 | 1182.222 | 1135.515 | 1139.09 | 1141.713 | 1087.827 | 6.197297 | 59.90429 | 41 | 22 | 18 | 49 | 19 | 19 | 53 | 1352 | 30 | 2176
3.2921 | 2.1963 | 0.6925 | 0.0205 | 0.1057 | 0.0733 | 0.0626 | 0.001 | 0.0761 | 0.0239 | 0.0046 | 0.0001 | 0.0001 | 0.0372 | 0.0119 | 0.0022 | 1203.873 | 1181.342 | 1135.21 | 1139.601 | 1142.958 | 1089.81 | 7.74785 | 60.19783 | 43 | 25 | 21 | 54 | 20 | 21 | 56 | 1349 | 30 | 2190
3.1737 | 1.9069 | 0.6672 | 0.0314 | 0.1237 | 0.0731 | 0.0763 | 0.0028 | 0.0838 | 0.0212 | 0.003 | 0.0007 | 0.0001 | 0.0421 | 0.011 | 0.0021 | 1201.299 | 1176.699 | 1136.2 | 1140.077 | 1143.703 | 1091.68 | 7.503378 | 59.38699 | 42 | 24 | 21 | 44 | 16 | 20 | 54 | 1344 | 30 | 2180
3.1528 | 1.9944 | 0.6878 | 0.0257 | 0.1192 | 0.0678 | 0.0785 | 0.0039 | 0.087 | 0.0243 | 0.0039 | 0.0001 | 0.0001 | 0.046 | 0.0124 | 0.0026 | 1209.495 | 1184.521 | 1133.816 | 1137.25 | 1140.138 | 1086.486 | 6.322861 | 61.52358 | 40 | 25 | 20 | 59 | 20 | 20 | 54 | 1360 | 28.75 | 2196
3.2946 | 1.9718 | 0.6965 | 0.0223 | 0.1052 | 0.0679 | 0.0716 | 0.003 | 0.0758 | 0.0239 | 0.0024 | 0.0001 | 0.0001 | 0.0423 | 0.0116 | 0.0023 | 1201.174 | 1178.494 | 1134.753 | 1138.656 | 1142.853 | 1092.078 | 8.100440169 | 60.88308 | 44 | 28 | 22 | 51 | 18 | 26 | 58 | 1341 | 28.75 | 2172
3.1701 | 1.8283 | 0.6312 | 0.031 | 0.1143 | 0.0886 | 0.1432 | 0.0055 | 0.0758 | 0.0217 | 0.0019 | 0.0004 | 0.0001 | 0.0524 | 0.0109 | 0.0027 | 1200.165 | 1177.57 | 1130.521 | 1133.5 | 1135.714 | 1086.632 | 5.19324 | 61.34244 | 43 | 26 | 19 | 56 | 19 | 18 | 55 | 1354 | 28.75 | 2188
3.1635 | 1.8281 | 0.6392 | 0.0318 | 0.117 | 0.0882 | 0.1406 | 0.0054 | 0.0766 | 0.0218 | 0.0014 | 0.0005 | 0.0001 | 0.0524 | 0.011 | 0.0028 | 1203.29 | 1174.569 | 1133.819 | 1136.712 | 1137.909 | 1083.739 | 4.090245 | 58.10972 | 39 | 26 | 19 | 40 | 22 | 13 | 52 | 1343 | 28.75 | 2190
3.1137 | 1.8848 | 0.6495 | 0.0294 | 0.1145 | 0.0822 | 0.1275 | 0.0051 | 0.079 | 0.0234 | 0.0028 | 0.0002 | 0.0001 | 0.0532 | 0.0108 | 0.0026 | 1206.649 | 1177.943 | 1133.153 | 1137.263 | 1140.008 | 1088.246 | 6.855181 | 62.07287 | 38 | 25 | 25 | 50 | 19 | 19 | 51 | 1347 | 28.75 | 2194
3.1106 | 1.8727 | 0.6619 | 0.0303 | 0.1159 | 0.0828 | 0.1342 | 0.0057 | 0.0799 | 0.0231 | 0.0023 | 0.0003 | 0.0001 | 0.0549 | 0.0109 | 0.0027 | 1200.354 | 1176.385 | 1128.427 | 1132.741 | 1136.694 | 1082.704 | 8.267528 | 61.13632 | 35 | 29 | 19 | 47 | 17 | 19 | 48 | 1344 | 28.75 | 2186
3.0865 | 1.9508 | 0.6457 | 0.0279 | 0.1048 | 0.0825 | 0.1214 | 0.0046 | 0.0845 | 0.025 | 0.0034 | 0.0002 | 0.0001 | 0.052 | 0.0105 | 0.0026 | 1200.316 | 1169.577 | 1128.261 | 1133.386 | 1136.073 | 1081.916 | 7.811994 | 60.85731 | 37 | 36 | 24 | 43 | 18 | 16 | 53 | 1352 | 30 | 2186
3.0414 | 1.9433 | 0.6451 | 0.0309 | 0.1202 | 0.0877 | 0.1314 | 0.0051 | 0.0827 | 0.0238 | 0.0039 | 0.0005 | 0.0001 | 0.0556 | 0.0103 | 0.0026 | 1204.041 | 1181.709 | 1131.754 | 1134.425 | 1136.853 | 1082.5 | 5.099289 | 59.47585 | 39 | 30 | 17 | 54 | 15 | 20 | 54 | 1351 | 30 | 2174
3.0501 | 1.9585 | 0.6593 | 0.029 | 0.1171 | 0.0932 | 0.1264 | 0.0066 | 0.0765 | 0.0232 | 0.0031 | 0.0002 | 0.0001 | 0.058 | 0.0102 | 0.0029 | 1208.167 | 1177.173 | 1126.802 | 1131.747 | 1134.59 | 1079.114 | 7.787802 | 63.04782 | 36 | 39 | 24 | 50 | 18 | 16 | 52 | 1351 | 30 | 2192
3.0853 | 1.9524 | 0.6803 | 0.0246 | 0.1024 | 0.0871 | 0.1171 | 0.0045 | 0.0786 | 0.0243 | 0.0036 | 0.0001 | 0.0001 | 0.0501 | 0.0103 | 0.0035 | 1205.018 | 1172.533 | 1129.416 | 1134.346 | 1138.244 | 1083.279 | 8.828106 | 62.10203 | 34 | 33 | 24 | 40 | 15 | 20 | 49 | 1352 | 27.5 | 2208
3.0746 | 1.87 | 0.6677 | 0.0289 | 0.1169 | 0.0875 | 0.1283 | 0.0051 | 0.0812 | 0.0233 | 0.003 | 0.0003 | 0.0001 | 0.053 | 0.0099 | 0.0034 | 1201.482 | 1172.135 | 1129.931 | 1134.759 | 1137.905 | 1081.672 | 7.974256 | 59.72047 | 37 | 35 | 25 | 43 | 19 | 18 | 53 | 1353 | 27.5 | 2182
3.2215 | 1.9198 | 0.6374 | 0.0295 | 0.1195 | 0.0832 | 0.1133 | 0.0044 | 0.0689 | 0.0213 | 0.0041 | 0.0005 | 0.0001 | 0.0515 | 0.0099 | 0.0027 | 1199.441 | 1171.229 | 1128.469 | 1133.676 | 1136.531 | 1080.937 | 8.062055 | 59.88961 | 35 | 30 | 21 | 42 | 18 | 15 | 50 | 1334 | 28.75 | 2192
3.1972 | 1.8992 | 0.6448 | 0.0291 | 0.1161 | 0.0827 | 0.113 | 0.0042 | 0.0679 | 0.0213 | 0.0044 | 0.0004 | 0.0001 | 0.0518 | 0.0098 | 0.0027 | 1198.788 | 1176.846 | 1131.744 | 1135.49 | 1137.569 | 1086.009 | 5.825228 | 59.44713 | 43 | 27 | 20 | 57 | 21 | 17 | 57 | 1346 | 28.75 | 2190
3.2437 | 1.8991 | 0.6383 | 0.0277 | 0.1253 | 0.0919 | 0.102 | 0.0041 | 0.0768 | 0.02 | 0.0034 | 0.0004 | 0.0001 | 0.0515 | 0.0098 | 0.0026 | 1205.573 | 1177.94 | 1130.794 | 1135.409 | 1138.747 | 1087.634 | 7.95352 | 63.40525 | 40 | 32 | 22 | 49 | 19 | 20 | 54 | 1348 | 31.25 | 2206
3.0666 | 1.8403 | 0.635 | 0.0266 | 0.1305 | 0.0919 | 0.1025 | 0.0044 | 0.0764 | 0.0205 | 0.004 | 0.0003 | 0.0001 | 0.0519 | 0.0099 | 0.0026 | 1207.09 | 1182.057 | 1130.471 | 1134.103 | 1136.885 | 1087.081 | 6.413435 | 63.84422 | 39 | 26 | 20 | 58 | 18 | 18 | 52 | 1352 | 30 | 2198
3.0319 | 1.8644 | 0.6386 | 0.0269 | 0.1207 | 0.0918 | 0.0995 | 0.0044 | 0.0767 | 0.0203 | 0.0045 | 0.0005 | 0.0001 | 0.0519 | 0.0101 | 0.0027 | 1206.122 | 1172.563 | 1125.915 | 1130.392 | 1134.223 | 1073.753 | 8.307939 | 60.5939 | 27 | 47 | 22 | 39 | 15 | 14 | 47 | 1343 | 30 | 2218
3.1184 | 1.8786 | 0.662 | 0.0256 | 0.1206 | 0.0797 | 0.1059 | 0.0057 | 0.0834 | 0.0208 | 0.004 | 0.0007 | 0.0001 | 0.0541 | 0.0109 | 0.0033 | 1205.705 | 1178.548 | 1127.423 | 1132.244 | 1136.08 | 1081.792 | 8.656932 | 63.17487 | 30 | 30 | 18 | 45 | 16 | 18 | 45 | 1352 | 28.75 | 2194
3.1539 | 1.9061 | 0.6605 | 0.0243 | 0.119 | 0.0763 | 0.0992 | 0.0053 | 0.0799 | 0.0209 | 0.0025 | 0.0005 | 0.0001 | 0.0517 | 0.0103 | 0.0029 | 1206.231 | 1182.151 | 1131.206 | 1134.637 | 1137.135 | 1087.073 | 5.929579 | 62.96279 | 40 | 28 | 20 | 59 | 20 | 18 | 54 | 1340 | 30 | 2190
3.1452 | 1.8899 | 0.6624 | 0.0256 | 0.1207 | 0.0761 | 0.0999 | 0.0053 | 0.0813 | 0.0205 | 0.0035 | 0.0007 | 0.0001 | 0.0517 | 0.0102 | 0.0029 | 1207.056 | 1182.096 | 1128.587 | 1132.453 | 1134.851 | 1083.471 | 6.264535 | 63.49416 | 39 | 31 | 18 | 57 | 20 | 17 | 53 | 1347 | 30 | 2204
3.1595 | 1.8114 | 0.6265 | 0.026 | 0.1254 | 0.0885 | 0.1243 | 0.0041 | 0.0798 | 0.0189 | 0.0019 | 0.0007 | 0.0001 | 0.0472 | 0.0107 | 0.003 | 1201.046 | 1178.892 | 1129.686 | 1133.721 | 1136.475 | 1087.902 | 6.789343 | 63.07046 | 41 | 28 | 20 | 58 | 20 | 18 | 54 | 1340 | 30 | 2192
3.1117 | 1.8581 | 0.6492 | 0.0264 | 0.1293 | 0.0895 | 0.1243 | 0.0039 | 0.0779 | 0.0197 | 0.0024 | 0.0005 | 0.0001 | 0.0475 | 0.0107 | 0.0029 | 1199.433 | 1173.544 | 1130.844 | 1134.152 | 1137.287 | 1085.717 | 6.44268 | 60.31588 | 46 | 30 | 25 | 58 | 19 | 22 | 61 | 1348 | 30 | 2192
3.2103 | 1.9202 | 0.6436 | 0.0262 | 0.1272 | 0.0935 | 0.1323 | 0.004 | 0.0792 | 0.0211 | 0.0027 | 0.0007 | 0.0001 | 0.0461 | 0.011 | 0.0028 | 1198.495 | 1171.455 | 1129.771 | 1133.165 | 1137.222 | 1083.936 | 7.450775 | 59.99013 | 39 | 28 | 21 | 49 | 11 | 23 | 54 | 1347 | 30 | 2188
3.1814 | 1.9238 | 0.6314 | 0.0257 | 0.1293 | 0.0941 | 0.1366 | 0.0036 | 0.0778 | 0.0224 | 0.0024 | 0.0006 | 0.0001 | 0.0453 | 0.0107 | 0.0027 | 1195.654 | 1172.206 | 1131.699 | 1135.563 | 1138.648 | 1085.545 | 6.948503 | 58.08299 | 43 | 28 | 23 | 52 | 19 | 22 | 57 | 1352 | 30 | 2192
3.0982 | 1.9489 | 0.5954 | 0.027 | 0.1204 | 0.0853 | 0.1014 | 0.0047 | 0.0961 | 0.019 | 0.0037 | 0.0006 | 0.0001 | 0.0488 | 0.0106 | 0.0023 | 1202.284 | 1179.909 | 1129.833 | 1134.208 | 1137.884 | 1086.25 | 8.050868 | 62.4391 | 39 | 30 | 22 | 59 | 21 | 23 | 53 | 1346 | 30 | 2206
3.217 | 1.8111 | 0.6895 | 0.0266 | 0.1123 | 0.0846 | 0.0944 | 0.0034 | 0.0464 | 0.0202 | 0.004 | 0.0005 | 0.0001 | 0.0462 | 0.0122 | 0.0039 | 1199.088 | 1172.39 | 1126.875 | 1131.087 | 1134.647 | 1084.866 | 7.771989 | 63.22132 | 37 | 34 | 24 | 55 | 19 | 19 | 51 | 1368 | 30 | 2204
3.2013 | 1.7484 | 0.7082 | 0.0279 | 0.1137 | 0.0884 | 0.1156 | 0.0043 | 0.0416 | 0.019 | 0.0058 | 0.0006 | 0.0001 | 0.047 | 0.0122 | 0.0042 | 1210 | 1185.834 | 1134.016 | 1138.289 | 1141.532 | 1089.471 | 7.516024 | 63.04181 | 40 | 23 | 19 | 55 | 18 | 19 | 52 | 1352 | 30 | 2222
3.0625 | 1.7698 | 0.6558 | 0.0242 | 0.1149 | 0.0833 | 0.0957 | 0.0031 | 0.0798 | 0.0239 | 0.0022 | 0.0006 | 0.0001 | 0.0452 | 0.0121 | 0.0024 | 1208.643 | 1177.546 | 1130.07 | 1134.012 | 1136.771 | 1083.512 | 6.701152 | 62.79298 | 38 | 25 | 20 | 44 | 16 | 15 | 51 | 1345 | 30 | 2192
3.0021 | 1.7593 | 0.6313 | 0.0246 | 0.1139 | 0.0803 | 0.0956 | 0.0033 | 0.0782 | 0.0222 | 0.0016 | 0.0006 | 0.0001 | 0.0446 | 0.0118 | 0.0024 | 1211.951 | 1181.217 | 1126.641 | 1131.296 | 1132.912 | 1073.493 | 6.270909 | 61.61394 | 31 | 42 | 19 | 45 | 18 | 9 | 48 | 1350 | 30 | 2204
3.0896 | 1.982 | 0.6264 | 0.026 | 0.1182 | 0.0769 | 0.0963 | 0.0036 | 0.0974 | 0.0245 | 0.003 | 0.0007 | 0.0001 | 0.0466 | 0.0117 | 0.0022 | 1203.543 | 1178.041 | 1128.862 | 1133.3 | 1136.509 | 1083.977 | 7.647054 | 62.45984 | 38 | 32 | 22 | 53 | 19 | 18 | 52 | 1354 | 30 | 2194
3.1504 | 2.0425 | 0.6337 | 0.0247 | 0.1203 | 0.0811 | 0.096 | 0.0036 | 0.0953 | 0.0245 | 0.0029 | 0.0008 | 0.0001 | 0.0473 | 0.011 | 0.0022 | 1200.587 | 1173.793 | 1129.931 | 1134.1 | 1136.807 | 1087.165 | 6.875863516 | 62.29428 | 42 | 30 | 24 | 54 | 22 | 18 | 55 | 1354 | 30 | 2196
3.1296 | 2.0462 | 0.6248 | 0.0247 | 0.1144 | 0.0816 | 0.0989 | 0.004 | 0.0908 | 0.0242 | 0.0022 | 0.0008 | 0.0001 | 0.0483 | 0.0112 | 0.0022 | 1202.051 | 1179.159 | 1129.9 | 1134.038 | 1137.09 | 1086.372 | 7.190575 | 62.37226 | 41 | 31 | 21 | 59 | 21 | 20 | 56 | 1351 | 30 | 2194
3.1395 | 2.0608 | 0.6336 | 0.0252 | 0.1147 | 0.0809 | 0.1009 | 0.0043 | 0.0892 | 0.0243 | 0.0024 | 0.0008 | 0.0001 | 0.0494 | 0.0112 | 0.0022 | 1199.222 | 1171.665 | 1131.129 | 1136.075 | 1139.172 | 1087.473 | 8.043398 | 60.93418 | 39 | 28 | 24 | 46 | 20 | 19 | 53 | 1344 | 30 | 2184
3.0331 | 1.9068 | 0.6573 | 0.0263 | 0.1183 | 0.0855 | 0.1036 | 0.0047 | 0.0907 | 0.0206 | 0.0015 | 0.0007 | 0.0001 | 0.0509 | 0.0111 | 0.0029 | 1212.816 | 1183.88 | 1131.61 | 1135.255 | 1138.716 | 1087.178 | 7.106595 | 64.63483 | 40 | 28 | 21 | 51 | 16 | 21 | 54 | 1346 | 30 | 2234
3.0882 | 1.8926 | 0.6233 | 0.0235 | 0.1191 | 0.0826 | 0.0897 | 0.0025 | 0.0949 | 0.0243 | 0.0029 | 0.0004 | 0.0001 | 0.0432 | 0.0101 | 0.0027 | 1210.847 | 1176.728 | 1123.984 | 1128.828 | 1131.096 | 1071.87 | 7.111602 | 62.50172 | 28 | 49 | 24 | 46 | 17 | 13 | 48 | 1348 | 30 | 2202
3.1478 | 1.967 | 0.6079 | 0.0279 | 0.1224 | 0.0748 | 0.0885 | 0.0031 | 0.0992 | 0.0218 | 0.0037 | 0.0009 | 0.0001 | 0.0439 | 0.0108 | 0.0026 | 1205.087 | 1179.803 | 1128.973 | 1132.723 | 1135.013 | 1083.616 | 6.040464 | 62.66038 | 39 | 29 | 19 | 59 | 20 | 18 | 53 | 1371 | 30 | 2204
3.0779 | 1.7968 | 0.6233 | 0.0269 | 0.1225 | 0.0722 | 0.0913 | 0.0025 | 0.0919 | 0.02 | 0.0022 | 0.0007 | 0.0001 | 0.0443 | 0.01 | 0.0023 | 1204.822 | 1175.421 | 1131.601 | 1135.131 | 1138.678 | 1086.319 | 7.077194 | 61.78864 | 40 | 26 | 23 | 46 | 14 | 21 | 53 | 1343 | 29.75 | 2216
3.0996 | 1.9728 | 0.6111 | 0.029 | 0.1227 | 0.0776 | 0.0928 | 0.0035 | 0.0932 | 0.0242 | 0.0025 | 0.0008 | 0.0001 | 0.0439 | 0.0107 | 0.0026 | 1201.973 | 1179.278 | 1130.305 | 1134.484 | 1136.741 | 1083.873 | 6.435932 | 60.68389 | 39 | 31 | 19 | 57 | 22 | 17 | 54 | 1360 | 30 | 2200
3.0574 | 1.9169 | 0.6254 | 0.0293 | 0.1162 | 0.0793 | 0.0969 | 0.0037 | 0.0962 | 0.028 | 0.0031 | 0.0009 | 0.0001 | 0.046 | 0.0105 | 0.0029 | 1209.129 | 1177.101 | 1127.044 | 1135.299 | 1137.348 | 1083.453 | 10.30383 | 65.31466 | 35 | 37 | 22 | 47 | 23 | 8 | 51 | 1345 | 30 | 2222
3.1452 | 1.7907 | 0.5446 | 0.029 | 0.1189 | 0.0697 | 0.0824 | 0.0027 | 0.0945 | 0.0209 | 0.0032 | 0.001 | 0.0001 | 0.0393 | 0.01 | 0.0023 | 1204.362 | 1181.483 | 1131.369 | 1134.815 | 1136.673 | 1086.209 | 5.304234 | 61.77826 | 40 | 26 | 16 | 55 | 21 | 16 | 52 | 1355 | 30 | 2214
3.0933 | 1.8724 | 0.5457 | 0.0302 | 0.1243 | 0.0678 | 0.0835 | 0.003 | 0.0971 | 0.0228 | 0.0023 | 0.0011 | 0.0001 | 0.0402 | 0.0102 | 0.0022 | 1203.906 | 1174.971 | 1127.049 | 1131.364 | 1133.506 | 1082.823 | 6.457027 | 63.4744 | 39 | 29 | 21 | 51 | 21 | 15 | 53 | 1352 | 30 | 2206
3.1353 | 1.9203 | 0.6601 | 0.0317 | 0.1303 | 0.0783 | 0.0919 | 0.0034 | 0.0788 | 0.0223 | 0.0051 | 0.001 | 0.0001 | 0.0468 | 0.011 | 0.0023 | 1201.974 | 1174.42 | 1128.32 | 1132.777 | 1136.317 | 1082.134 | 7.997429 | 61.46024 | 37 | 38 | 24 | 49 | 17 | 19 | 53 | 1370 | 32.5 | 2214
3.0657 | 1.8281 | 0.5801 | 0.0335 | 0.1264 | 0.079 | 0.0941 | 0.0042 | 0.0899 | 0.0191 | 0.0056 | 0.001 | 0.0001 | 0.0471 | 0.0091 | 0.0022 | 1206.942 | 1174.742 | 1134.012 | 1138.397 | 1140.856 | 1087.384 | 6.843601 | 60.9998 | 38 | 29 | 24 | 41 | 18 | 16 | 51 | 1357 | 30 | 2216
3.0758 | 1.8669 | 0.5876 | 0.0322 | 0.1278 | 0.0789 | 0.0945 | 0.0041 | 0.0909 | 0.0183 | 0.0032 | 0.0009 | 0.0001 | 0.0475 | 0.0096 | 0.002 | 1210.895 | 1180.605 | 1128.501 | 1133.366 | 1136.98 | 1082.075 | 8.478143 | 63.96032 | 35 | 34 | 25 | 51 | 17 | 18 | 51 | 1359 | 30 | 2226
3.1235 | 1.9264 | 0.6085 | 0.0319 | 0.1255 | 0.0749 | 0.1032 | 0.0026 | 0.0849 | 0.0189 | 0.0039 | 0.0009 | 0.0001 | 0.0428 | 0.0091 | 0.0025 | 1199.747 | 1178.005 | 1138.288 | 1141.432 | 1144.198 | 1095.036 | 5.909949 | 58.69432 | 46 | 22 | 22 | 52 | 18 | 20 | 57 | 1340 | 30 | 2198
3.129 | 1.9134 | 0.6154 | 0.0327 | 0.1237 | 0.0752 | 0.1068 | 0.0027 | 0.0858 | 0.019 | 0.0036 | 0.0009 | 0.0001 | 0.0427 | 0.009 | 0.0026 | 1198.906 | 1172.136 | 1137.12 | 1139.925 | 1142.026 | 1090.084 | 4.905824 | 56.77716 | 39 | 22 | 22 | 43 | 16 | 17 | 51 | 1347 | 30 | 2200
3.1055 | 1.9458 | 0.5938 | 0.0331 | 0.119 | 0.0811 | 0.0979 | 0.0035 | 0.0863 | 0.0216 | 0.0039 | 0.0008 | 0.0001 | 0.0471 | 0.0095 | 0.0022 | 1199.799 | 1172.087 | 1129.448 | 1133.005 | 1136.421 | 1085.093 | 6.972353 | 61.33136 | 41 | 34 | 26 | 54 | 18 | 21 | 57 | 1348 | 30 | 2210
3.1563 | 1.9594 | 0.5951 | 0.0328 | 0.1148 | 0.083 | 0.099 | 0.0036 | 0.0861 | 0.022 | 0.0051 | 0.0008 | 0.0001 | 0.0478 | 0.0094 | 0.0022 | 1198.571 | 1175.714 | 1130.205 | 1133.25 | 1136.082 | 1084.868 | 5.87679 | 60.12678 | 43 | 32 | 22 | 62 | 19 | 21 | 58 | 1350 | 30 | 2198
3.1456 | 1.9543 | 0.5941 | 0.0332 | 0.1189 | 0.0829 | 0.0994 | 0.0036 | 0.0856 | 0.0221 | 0.0036 | 0.0007 | 0.0001 | 0.0481 | 0.0094 | 0.0022 | 1198.668 | 1174.365 | 1129.556 | 1133.951 | 1137.754 | 1088.321 | 8.198106 | 62.63182 | 42 | 32 | 21 | 50 | 19 | 21 | 55 | 1370 | 30 | 2208
3.1861 | 1.9497 | 0.6018 | 0.0339 | 0.1144 | 0.0824 | 0.0985 | 0.0036 | 0.0859 | 0.0221 | 0.0033 | 0.0009 | 0.0001 | 0.0477 | 0.0093 | 0.0022 | 1199.111 | 1174.66 | 1128.737 | 1132.539 | 1136.643 | 1083.082 | 7.906185 | 60.65247 | 41 | 32 | 23 | 54 | 17 | 22 | 57 | 1369 | 30 | 2192
3.1272 | 1.9548 | 0.6448 | 0.0327 | 0.1249 | 0.0743 | 0.0927 | 0.003 | 0.0866 | 0.0205 | 0.0001 | 0.0009 | 0.0001 | 0.0422 | 0.0082 | 0.0019 | 1203.211 | 1166.878 | 1129.457 | 1134.261 | 1137.638 | 1083.916 | 8.181724 | 61.8249 | 36 | 32 | 28 | 39 | 18 | 19 | 50 | 1347 | 30 | 2200
3.1616 | 1.9678 | 0.6395 | 0.033 | 0.1231 | 0.0748 | 0.0933 | 0.0032 | 0.0865 | 0.021 | 0.001 | 0.0007 | 0.0001 | 0.0427 | 0.0081 | 0.0019 | 1196.883 | 1172.117 | 1130.268 | 1134.907 | 1138.241 | 1085.259 | 7.973412 | 59.67787 | 38 | 25 | 20 | 44 | 18 | 17 | 52 | 1353 | 30 | 2194
3.1534 | 1.9817 | 0.6497 | 0.0294 | 0.1212 | 0.0749 | 0.0921 | 0.0028 | 0.0883 | 0.0204 | 0.0018 | 0.0006 | 0.0001 | 0.042 | 0.0077 | 0.0019 | 1200.126 | 1173.382 | 1128.43 | 1132.731 | 1136.515 | 1078.664 | 8.084956 | 59.02716 | 34 | 37 | 20 | 40 | 14 | 17 | 51 | 1350 | 30 | 2194
3.1183 | 1.8088 | 0.6193 | 0.0305 | 0.1197 | 0.073 | 0.1 | 0.0034 | 0.0955 | 0.019 | 0.0004 | 0.0007 | 0.0001 | 0.0443 | 0.0072 | 0.0019 | 1202.668 | 1173.889 | 1130.836 | 1135.438 | 1138.66 | 1087.558 | 7.823729 | 62.40243 | 37 | 29 | 22 | 44 | 17 | 18 | 50 | 1353 | 30 | 2194
3.1704 | 1.9961 | 0.6338 | 0.0294 | 0.1191 | 0.0751 | 0.0973 | 0.0031 | 0.0848 | 0.0207 | 0.0012 | 0.0007 | 0.0001 | 0.0441 | 0.0072 | 0.0018 | 1199.718 | 1176.16 | 1130.435 | 1134.784 | 1138.719 | 1084.182 | 8.284515 | 59.9673 | 38 | 29 | 19 | 46 | 17 | 21 | 52 | 1345 | 30 | 2210
3.1362 | 1.9609 | 0.6189 | 0.0284 | 0.1094 | 0.0774 | 0.093 | 0.0031 | 0.0853 | 0.0204 | 0.0012 | 0.0005 | 0.0001 | 0.0429 | 0.0072 | 0.0019 | 1198.262 | 1172.324 | 1125.095 | 1129.189 | 1135.357 | 1088.903 | 10.26121 | 66.90511 | 39 | 38 | 16 | 40 | 13 | 24 | 53 | 1351 | 30 | 2182
3.1059 | 1.9358 | 0.636 | 0.0298 | 0.1249 | 0.0765 | 0.0998 | 0.0033 | 0.0907 | 0.0198 | 0.0006 | 0.0005 | 0.0001 | 0.045 | 0.007 | 0.002 | 1204.702 | 1178.984 | 1129.198 | 1132.688 | 1136.121 | 1082.733 | 6.922749 | 61.90409 | 35 | 24 | 17 | 47 | 16 | 20 | 47 | 1355 | 30 | 2200
3.0883 | 1.9233 | 0.6255 | 0.0279 | 0.1185 | 0.0759 | 0.0969 | 0.0029 | 0.0891 | 0.0191 | 0.0002 | 0.0003 | 0.0001 | 0.044 | 0.0069 | 0.0019 | 1206.29 | 1176.287 | 1129.533 | 1134.163 | 1136.93 | 1081.403 | 7.39636 | 61.46119 | 35 | 35 | 21 | 43 | 17 | 16 | 50 | 1360 | 30 | 2218
3.1037 | 1.9245 | 0.6187 | 0.0296 | 0.1202 | 0.0756 | 0.0963 | 0.0029 | 0.0902 | 0.0185 | 0.0001 | 0.0005 | 0.0001 | 0.0439 | 0.0069 | 0.0019 | 1205.609 | 1176.4 | 1132.348 | 1136.24 | 1138.892 | 1086.283 | 6.544131 | 61.39532 | 40 | 26 | 22 | 49 | 20 | 19 | 53 | 1355 | 30 | 2188
3.0844 | 1.9132 | 0.6036 | 0.0298 | 0.1212 | 0.0764 | 0.0976 | 0.0031 | 0.0871 | 0.019 | 0.0001 | 0.0005 | 0.0001 | 0.0438 | 0.0068 | 0.002 | 1209.434 | 1183.471 | 1135.817 | 1139.508 | 1142.65 | 1087.922 | 6.83355 | 60.58395 | 41 | 24 | 19 | 49 | 18 | 20 | 54 | 1345 | 30 | 2194
3.1973 | 1.8879 | 0.5893 | 0.0291 | 0.1186 | 0.0776 | 0.0991 | 0.0034 | 0.0891 | 0.0179 | 0.0003 | 0.0005 | 0.0001 | 0.0435 | 0.0068 | 0.0019 | 1209.176 | 1179.729 | 1138.311 | 1142.35 | 1143.992 | 1091.005 | 5.681007 | 59.96787 | 42 | 23 | 22 | 44 | 24 | 15 | 55 | 1351 | 30 | 2194
3.1616 | 1.8461 | 0.6084 | 0.0306 | 0.1209 | 0.0792 | 0.1017 | 0.0036 | 0.0893 | 0.0205 | 0.0002 | 0.0006 | 0.0001 | 0.0467 | 0.0068 | 0.002 | 1205.08 | 1179.843 | 1133.707 | 1137.444 | 1140.778 | 1087.595 | 7.070934 | 60.75085 | 37 | 25 | 18 | 44 | 16 | 19 | 49 | 1352 | 30 | 2188
3.1139 | 1.865 | 0.6098 | 0.0284 | 0.1171 | 0.0807 | 0.1023 | 0.0034 | 0.091 | 0.0198 | 0.0006 | 0.0003 | 0.0001 | 0.0468 | 0.0069 | 0.002 | 1209.184 | 1181.713 | 1133.273 | 1138.053 | 1140.631 | 1087.844 | 7.357446 | 62.56022 | 36 | 28 | 21 | 47 | 19 | 16 | 49 | 1349 | 30 | 2192
3.0935 | 1.8079 | 0.6023 | 0.03 | 0.1188 | 0.0799 | 0.1 | 0.0034 | 0.0955 | 0.019 | 0.0004 | 0.0003 | 0.0001 | 0.0468 | 0.0067 | 0.002 | 1209.226 | 1181.289 | 1132.417 | 1136.167 | 1139.34 | 1080.772 | 6.922928 | 59.79522 | 35 | 40 | 20 | 46 | 14 | 17 | 52 | 1366 | 30 | 2194
3.0983 | 1.83 | 0.6121 | 0.0291 | 0.1206 | 0.0762 | 0.0974 | 0.003 | 0.0905 | 0.0194 | 0.0001 | 0.0004 | 0.0001 | 0.0447 | 0.0067 | 0.002 | 1205.245 | 1179.818 | 1135.472 | 1140.029 | 1142.806 | 1091.088 | 7.33407 | 61.11969 | 45 | 24 | 24 | 55 | 22 | 20 | 58 | 1338 | 30 | 2194
3.1018 | 1.8968 | 0.6357 | 0.0285 | 0.1209 | 0.0755 | 0.0964 | 0.0024 | 0.0938 | 0.0198 | 0.0002 | 0.0003 | 0.0001 | 0.0431 | 0.0067 | 0.0019 | 1204.377 | 1177.774 | 1136.859 | 1140.839 | 1144.266 | 1091.568 | 7.406885 | 59.85164 | 44 | 23 | 23 | 51 | 19 | 22 | 57 | 1346 | 30 | 2190
3.1393 | 2.0433 | 0.6212 | 0.0297 | 0.13 | 0.0749 | 0.0921 | 0.0032 | 0.0832 | 0.0229 | 0.0014 | 0.0009 | 0.0001 | 0.0478 | 0.0073 | 0.0019 | 1200.714 | 1177.797 | 1136.996 | 1140.979 | 1144.505 | 1090.531 | 7.509909 | 57.82936 | 45 | 26 | 24 | 51 | 19 | 23 | 59 | 1347 | 30 | 2182
3.1536 | 2.0384 | 0.6222 | 0.03 | 0.1294 | 0.0743 | 0.0929 | 0.0031 | 0.0831 | 0.0219 | 0.0002 | 0.0008 | 0.0001 | 0.048 | 0.0072 | 0.0019 | 1199.774 | 1178.482 | 1137.191 | 1140.859 | 1144.565 | 1090.672 | 7.374258 | 57.36156 | 44 | 27 | 21 | 48 | 18 | 21 | 58 | 1357 | 30 | 2184
3.1316 | 2.0248 | 0.6312 | 0.0297 | 0.1287 | 0.0747 | 0.0932 | 0.003 | 0.0842 | 0.022 | 0.0002 | 0.0007 | 0.0001 | 0.0468 | 0.0072 | 0.0019 | 1201.237 | 1178.323 | 1141.847 | 1145.63 | 1148.582 | 1095.143 | 6.735217 | 55.97896 | 45 | 22 | 24 | 50 | 19 | 22 | 58 | 1362 | 30 | 2188
3.0701 | 1.9167 | 0.6199 | 0.0303 | 0.1262 | 0.0726 | 0.0911 | 0.0028 | 0.08 | 0.0216 | 0.0009 | 0.0008 | 0.0001 | 0.0453 | 0.007 | 0.0022 | 1207.484 | 1182.515 | 1137.841 | 1141.805 | 1145.219 | 1093.119 | 7.377265 | 60.89538 | 46 | 24 | 26 | 57 | 20 | 23 | 60 | 1360 | 30 | 2194
3.1231 | 1.8849 | 0.6334 | 0.0305 | 0.1252 | 0.072 | 0.0906 | 0.0026 | 0.0799 | 0.0219 | 0.0019 | 0.0006 | 0.0001 | 0.0449 | 0.0068 | 0.0021 | 1204.391 | 1179.889 | 1139.153 | 1142.854 | 1145.599 | 1091.558 | 6.445904 | 57.81817 | 43 | 22 | 22 | 49 | 20 | 21 | 56 | 1324 | 30 | 2192
3.0766 | 1.9077 | 0.6255 | 0.0298 | 0.1202 | 0.0728 | 0.0914 | 0.0027 | 0.0806 | 0.0219 | 0.0004 | 0.0007 | 0.0001 | 0.0449 | 0.007 | 0.0022 | 1204.079 | 1178.514 | 1136.542 | 1141.325 | 1143.941 | 1090.726 | 7.39866 | 59.58109 | 40 | 26 | 23 | 46 | 21 | 19 | 53 | 1369 | 30 | 2192
3.0729 | 1.8716 | 0.6003 | 0.0337 | 0.1182 | 0.0685 | 0.0894 | 0.0023 | 0.082 | 0.022 | 0.0006 | 0.0005 | 0.0001 | 0.0425 | 0.0078 | 0.0023 | 1206.983 | 1182.511 | 1134.407 | 1138.047 | 1141.349 | 1089.121 | 6.941646 | 61.57646 | 44 | 28 | 24 | 55 | 17 | 22 | 58 | 1350 | 29.75 | 2174
3.0979 | 1.8303 | 0.5856 | 0.0341 | 0.125 | 0.0698 | 0.0884 | 0.0022 | 0.0805 | 0.0194 | 0.0005 | 0.0005 | 0.0001 | 0.0412 | 0.0078 | 0.0025 | 1208.085 | 1186.564 | 1134.759 | 1139.243 | 1142.707 | 1092.504 | 7.947465 | 63.44088 | 41 | 24 | 20 | 56 | 19 | 21 | 53 | 1344 | 29.75 | 2194
3.0363 | 1.9385 | 0.6024 | 0.0342 | 0.1228 | 0.0688 | 0.0851 | 0.003 | 0.0761 | 0.0207 | 0.0012 | 0.0008 | 0.0001 | 0.0403 | 0.0081 | 0.0025 | 1202.137 | 1179.797 | 1138.39 | 1142.594 | 1145.48 | 1091.977 | 7.090169 | 57.86794 | 44 | 25 | 22 | 49 | 21 | 21 | 57 | 1352 | 29.75 | 2196
3.0214 | 1.9597 | 0.6201 | 0.0337 | 0.125 | 0.0707 | 0.0888 | 0.0036 | 0.0745 | 0.0226 | 0.0017 | 0.0008 | 0.0001 | 0.0429 | 0.0083 | 0.0025 | 1204.413 | 1179.166 | 1135.936 | 1139.704 | 1143.451 | 1087.825 | 7.515416 | 58.73429 | 38 | 36 | 21 | 43 | 16 | 21 | 54 | 1348 | 30 | 2174
3.1818 | 1.8529 | 0.6068 | 0.0275 | 0.1193 | 0.0668 | 0.0796 | 0.0023 | 0.0772 | 0.0234 | 0.0015 | 0.0004 | 0.0001 | 0.0398 | 0.0075 | 0.0023 | 1209.284 | 1186.415 | 1137.772 | 1141.6 | 1144.918 | 1091.667 | 7.146435 | 60.80115 | 44 | 24 | 22 | 56 | 18 | 20 | 57 | 1347 | 30 | 2204
2.9974 | 1.9083 | 0.6017 | 0.0355 | 0.1199 | 0.0682 | 0.0842 | 0.003 | 0.0757 | 0.0235 | 0.0013 | 0.0007 | 0.0001 | 0.0413 | 0.0084 | 0.0024 | 1205.278 | 1180.77 | 1137.78 | 1141.542 | 1144.583 | 1092.26 | 6.80215 | 59.72282 | 43 | 24 | 21 | 50 | 19 | 21 | 55 | 1345 | 30 | 2186
3.143 | 1.8905 | 0.5988 | 0.0357 | 0.1207 | 0.0683 | 0.0868 | 0.0032 | 0.0781 | 0.0237 | 0.0011 | 0.0009 | 0.0001 | 0.042 | 0.0085 | 0.0024 | 1201.939 | 1174.702 | 1137.053 | 1140.882 | 1144.549 | 1092.101 | 7.4965 | 59.07446 | 48 | 30 | 25 | 48 | 19 | 24 | 62 | 1348 | 30 | 2174
3.1387 | 1.9068 | 0.6013 | 0.0353 | 0.1254 | 0.0707 | 0.0883 | 0.0033 | 0.0778 | 0.0233 | 0.0033 | 0.0009 | 0.0001 | 0.0429 | 0.0084 | 0.0025 | 1207.014 | 1180.387 | 1134.602 | 1139.067 | 1142.109 | 1090.289 | 7.506928 | 62.03669 | 43 | 28 | 26 | 54 | 21 | 21 | 57 | 1350 | 29.75 | 2174
3.0945 | 1.8822 | 0.5884 | 0.0348 | 0.1236 | 0.0755 | 0.0966 | 0.0049 | 0.0784 | 0.0213 | 0.0005 | 0.0008 | 0.0001 | 0.0421 | 0.0083 | 0.0025 | 1205.637 | 1180.483 | 1134.736 | 1138.622 | 1142.057 | 1088.857 | 7.320152 | 60.71279 | 42 | 26 | 23 | 54 | 19 | 22 | 56 | 1350 | 29.75 | 2174
3.1688 | 1.8997 | 0.5946 | 0.0378 | 0.1365 | 0.0739 | 0.0805 | 0.0034 | 0.0712 | 0.0196 | 0.0032 | 0.0007 | 0.0001 | 0.0421 | 0.0081 | 0.0023 | 1208.308 | 1179.274 | 1135.352 | 1139.479 | 1142.9 | 1090.002 | 7.547835 | 61.66731 | 39 | 27 | 24 | 46 | 18 | 20 | 52 | 1355 | 30 | 2208
3.1502 | 1.9316 | 0.6243 | 0.0381 | 0.1282 | 0.0727 | 0.0797 | 0.0031 | 0.0689 | 0.0202 | 0.0043 | 0.0005 | 0.0001 | 0.0408 | 0.0084 | 0.0023 | 1207.479 | 1182.38 | 1136.545 | 1141.1 | 1143.497 | 1091.742 | 6.95223 | 61.28914 | 40 | 24 | 21 | 50 | 23 | 17 | 52 | 1355 | 30 | 2200
3.0981 | 1.8875 | 0.6101 | 0.039 | 0.1317 | 0.0693 | 0.0774 | 0.0027 | 0.0721 | 0.0197 | 0.0032 | 0.0004 | 0.0001 | 0.0398 | 0.008 | 0.0021 | 1207.548 | 1179.232 | 1135.855 | 1140.667 | 1142.149 | 1088.892 | 6.293933 | 60.42063 | 40 | 30 | 25 | 43 | 27 | 15 | 54 | 1348 | 28.75 | 2184
3.0711 | 1.8538 | 0.5923 | 0.0407 | 0.135 | 0.0684 | 0.0807 | 0.0031 | 0.0729 | 0.0193 | 0.0032 | 0.0005 | 0.0001 | 0.0399 | 0.0081 | 0.0021 | 1205.882 | 1178.385 | 1136.62 | 1140.547 | 1144.247 | 1095.453 | 7.627243 | 62.72067 | 48 | 28 | 25 | 50 | 18 | 22 | 61 | 1355 | 28.75 | 2190
3.1795 | 1.8672 | 0.5955 | 0.0394 | 0.1321 | 0.0683 | 0.0787 | 0.0027 | 0.0728 | 0.0195 | 0.0026 | 0.0005 | 0.0001 | 0.0389 | 0.008 | 0.0019 | 1207.452 | 1185.327 | 1137.833 | 1140.918 | 1143.739 | 1092.874 | 5.906859 | 60.76132 | 47 | 25 | 22 | 60 | 21 | 22 | 61 | 1345 | 28.75 | 2196
3.1575 | 1.9228 | 0.593 | 0.04 | 0.1308 | 0.0788 | 0.0951 | 0.0038 | 0.0703 | 0.0189 | 0.0041 | 0.0008 | 0.0001 | 0.0395 | 0.0084 | 0.0021 | 1203.814 | 1174.146 | 1130.123 | 1134.636 | 1137.593 | 1078.086 | 7.470123 | 58.61148 | 31 | 37 | 17 | 33 | 15 | 14 | 48 | 1346 | 30 | 2198
3.154 | 1.8975 | 0.6041 | 0.0387 | 0.1382 | 0.0792 | 0.0932 | 0.0041 | 0.0712 | 0.0192 | 0.0049 | 0.0007 | 0.0001 | 0.0392 | 0.0084 | 0.0021 | 1209.924 | 1183.386 | 1135.935 | 1140.41 | 1143.226 | 1093.185 | 7.291151 | 63.37987 | 41 | 24 | 24 | 55 | 21 | 20 | 53 | 1351 | 30 | 2186
3.1536 | 1.9233 | 0.6 | 0.0394 | 0.1404 | 0.0799 | 0.0949 | 0.0055 | 0.0713 | 0.0183 | 0.0041 | 0.0007 | 0.0001 | 0.04 | 0.0082 | 0.002 | 1208.417 | 1182.725 | 1136.96 | 1141.081 | 1144.175 | 1090.443 | 7.215096 | 60.57004 | 38 | 24 | 21 | 47 | 18 | 20 | 51 | 1342 | 30 | 2188
3.1638 | 1.8642 | 0.5931 | 0.0393 | 0.1368 | 0.081 | 0.0924 | 0.0066 | 0.0711 | 0.0179 | 0.004 | 0.0009 | 0.0001 | 0.04 | 0.0082 | 0.002 | 1208.689 | 1186.489 | 1135.665 | 1139.543 | 1142.609 | 1090.415 | 6.944062 | 61.74158 | 38 | 21 | 15 | 47 | 17 | 18 | 49 | 1353 | 30 | 2183
3.1161 | 1.886 | 0.6076 | 0.0402 | 0.1347 | 0.0912 | 0.1279 | 0.0066 | 0.0686 | 0.0187 | 0.0041 | 0.0008 | 0.0001 | 0.0392 | 0.0082 | 0.0019 | 1206.062 | 1184.522 | 1135.638 | 1139.948 | 1142.95 | 1092.128 | 7.311426 | 61.81142 | 39 | 21 | 16 | 50 | 19 | 19 | 50 | 1348 | 30 | 2182
3.0883 | 1.8844 | 0.5892 | 0.0394 | 0.1367 | 0.0916 | 0.1297 | 0.0068 | 0.0684 | 0.0186 | 0.0044 | 0.0005 | 0.0001 | 0.0392 | 0.008 | 0.0018 | 1205.646 | 1177.158 | 1136.25 | 1139.027 | 1143.181 | 1092.181 | 6.931086 | 61.16033 | 43 | 24 | 25 | 50 | 14 | 25 | 55 | 1344 | 30 | 2190
3.1082 | 1.7244 | 0.632 | 0.0341 | 0.1416 | 0.0765 | 0.092 | 0.0038 | 0.069 | 0.0202 | 0.0047 | 0.0004 | 0.0001 | 0.0454 | 0.0099 | 0.0019 | 1208.607 | 1182.216 | 1136.095 | 1140.173 | 1143.331 | 1091.541 | 7.236049 | 61.9407 | 41 | 25 | 23 | 51 | 18 | 21 | 54 | 1342 | 36 | 2214
3.1421 | 1.8142 | 0.6415 | 0.0266 | 0.1208 | 0.0721 | 0.0934 | 0.0041 | 0.0586 | 0.0174 | 0.0026 | 0.0005 | 0.0001 | 0.0438 | 0.0082 | 0.0027 | 1204.483 | 1181.063 | 1134.342 | 1137.901 | 1140.612 | 1089.316 | 6.269692 | 60.90358 | 46 | 31 | 22 | 61 | 21 | 20 | 60 | 1355 | 30 | 2178
3.0691 | 1.7964 | 0.6451 | 0.0266 | 0.1219 | 0.0718 | 0.0951 | 0.0042 | 0.0616 | 0.0174 | 0.0023 | 0.0007 | 0.0001 | 0.0431 | 0.0083 | 0.0027 | 1207.571 | 1179.548 | 1130.109 | 1135.492 | 1137.381 | 1085.154 | 7.272544 | 63.2773 | 38 | 28 | 22 | 52 | 21 | 13 | 52 | 1345 | 30 | 2196
3.0727 | 1.9716 | 0.6921 | 0.0249 | 0.1246 | 0.0768 | 0.1017 | 0.0043 | 0.07 | 0.0175 | 0.002 | 0.0003 | 0.0001 | 0.0431 | 0.0079 | 0.0039 | 1207.784 | 1180.28 | 1135.046 | 1138.72 | 1142.315 | 1090.646 | 7.269484 | 62.09603 | 38 | 27 | 21 | 45 | 17 | 18 | 50 | 1342 | 30 | 2178
3.0684 | 1.9635 | 0.5722 | 0.0289 | 0.1327 | 0.1068 | 0.1641 | 0.0046 | 0.0778 | 0.0185 | 0.0026 | 0.0003 | 0.0001 | 0.0477 | 0.0132 | 0.0025 | 1208.42 | 1180.821 | 1136.016 | 1140.452 | 1143.397 | 1089.972 | 7.381786 | 61.12788 | 39 | 24 | 24 | 47 | 20 | 19 | 52 | 1350 | 30 | 2210
3.0876 | 1.9499 | 0.5684 | 0.0286 | 0.1333 | 0.1043 | 0.1583 | 0.0043 | 0.0774 | 0.0188 | 0.0024 | 0.0003 | 0.0001 | 0.0469 | 0.0132 | 0.0025 | 1206.189 | 1182.234 | 1135.573 | 1140.261 | 1143.154 | 1089.859 | 7.58155 | 60.70356 | 39 | 27 | 23 | 50 | 20 | 19 | 53 | 1352 | 30 | 2198
3.0729 | 1.98 | 0.6185 | 0.032 | 0.1367 | 0.0718 | 0.0944 | 0.003 | 0.0725 | 0.0169 | 0.0019 | 0.0004 | 0.0001 | 0.0403 | 0.0087 | 0.0021 | 1203.359 | 1180.05 | 1130.874 | 1134.948 | 1138.775 | 1086.932 | 7.900848 | 62.25807 | 34 | 24 | 17 | 45 | 16 | 19 | 46 | 1352 | 30 | 2192
3.1211 | 1.8646 | 0.623 | 0.0319 | 0.1312 | 0.0755 | 0.1085 | 0.0039 | 0.0704 | 0.0171 | 0.0015 | 0.0006 | 0.0001 | 0.0441 | 0.0089 | 0.0024 | 1211.25 | 1187.871 | 1131.886 | 1136.872 | 1139.656 | 1086.912 | 7.770297 | 63.82911 | 38 | 26 | 21 | 57 | 19 | 19 | 51 | 1357 | 30.5 | 2218
3.1313 | 1.859 | 0.5631 | 0.0285 | 0.1282 | 0.0742 | 0.1031 | 0.0051 | 0.0684 | 0.0135 | 0.0001 | 0.0004 | 0.0001 | 0.0485 | 0.0073 | 0.0026 | 1205.421 | 1180.899 | 1132.194 | 1136.643 | 1139.883 | 1088.758 | 7.689058 | 62.76776 | 38 | 24 | 19 | 49 | 18 | 19 | 50 | 1353 | 30 | 2196
3.1129 | 1.9506 | 0.61 | 0.0249 | 0.1159 | 0.0882 | 0.0999 | 0.0055 | 0.0607 | 0.0162 | 0.0002 | 0.0002 | 0.0001 | 0.0464 | 0.0094 | 0.0023 | 1200.527 | 1177.169 | 1134.592 | 1138.258 | 1140.995 | 1086.597 | 6.402542 | 57.8732 | 41 | 24 | 19 | 51 | 20 | 18 | 55 | 1340 | 30 | 2176
3.0577 | 1.8927 | 0.6168 | 0.0276 | 0.1234 | 0.0888 | 0.1041 | 0.0059 | 0.0597 | 0.016 | 0.001 | 0.0005 | 0.0001 | 0.0478 | 0.0092 | 0.0025 | 1202.33 | 1179.387 | 1133.416 | 1136.15 | 1139.044 | 1087.837 | 5.627662 | 60.19039 | 39 | 30 | 17 | 54 | 17 | 20 | 53 | 1350 | 30 | 2188
3.1144 | 1.9016 | 0.6154 | 0.0263 | 0.1226 | 0.0931 | 0.0986 | 0.0057 | 0.0563 | 0.0162 | 0.0014 | 0.0003 | 0.0001 | 0.046 | 0.0093 | 0.0025 | 1200.555 | 1176.845 | 1130.259 | 1133.85 | 1137.928 | 1084.997 | 7.668787 | 60.83144 | 41 | 28 | 21 | 54 | 16 | 20 | 54 | 1341 | 30 | 2194
3.1241 | 1.7305 | 0.6629 | 0.0249 | 0.1198 | 0.069 | 0.0894 | 0.0057 | 0.0521 | 0.0153 | 0.0013 | 0.0004 | 0.0001 | 0.0405 | 0.0091 | 0.0043 | 1212.873 | 1184.818 | 1134.457 | 1138.095 | 1141.191 | 1090.173 | 6.734187 | 63.90872 | 41 | 26 | 25 | 60 | 19 | 21 | 55 | 1356 | 30 | 2180
3.2468 | 1.8443 | 0.6941 | 0.0249 | 0.1226 | 0.0677 | 0.0897 | 0.005 | 0.0541 | 0.0155 | 0.0021 | 0.0004 | 0.0001 | 0.0411 | 0.0083 | 0.0037 | 1206.589 | 1182.852 | 1135.702 | 1139.325 | 1142.048 | 1088.227 | 6.346121 | 59.8901 | 44 | 26 | 22 | 56 | 19 | 19 | 59 | 1352 | 30 | 2174
3.2628 | 1.8217 | 0.6812 | 0.0267 | 0.1186 | 0.0736 | 0.0898 | 0.005 | 0.0463 | 0.0168 | 0.002 | 0.0007 | 0.0001 | 0.0408 | 0.0095 | 0.0043 | 1202.971 | 1181.161 | 1136.213 | 1140.114 | 1143.395 | 1090.188 | 7.181894 | 59.19144 | 43 | 24 | 21 | 52 | 19 | 23 | 56 | 1375 | 30 | 2178
3.1527 | 1.8976 | 0.6136 | 0.0267 | 0.1174 | 0.0721 | 0.0961 | 0.0052 | 0.0749 | 0.0204 | 0.0018 | 0.0004 | 0.0001 | 0.0396 | 0.0101 | 0.0037 | 1210.94 | 1180.307 | 1133.501 | 1137.495 | 1140.502 | 1088.556 | 7.000737 | 63.2751 | 42 | 27 | 28 | 59 | 20 | 20 | 55 | 1358 | 30 | 2194
3.1015 | 1.8849 | 0.6198 | 0.027 | 0.1173 | 0.0722 | 0.0954 | 0.0052 | 0.0753 | 0.0206 | 0.0026 | 0.0006 | 0.0001 | 0.0396 | 0.0103 | 0.0037 | 1210.835 | 1178.792 | 1136.702 | 1143.167 | 1146.375 | 1092.902 | 9.672274 | 62.85969 | 32 | 24 | 20 | 38 | 21 | 15 | 44 | 1325 | 30 | 2206
3.1839 | 1.8279 | 0.6076 | 0.027 | 0.1225 | 0.0682 | 0.0912 | 0.0046 | 0.0768 | 0.0196 | 0.0011 | 0.0003 | 0.0001 | 0.0382 | 0.0093 | 0.0033 | 1212.628 | 1184.638 | 1135.739 | 1139.494 | 1143.993 | 1091.829 | 8.253924 | 63.65037 | 41 | 26 | 23 | 49 | 14 | 23 | 53 | 1346 | 30 | 2196
3.1116 | 1.811 | 0.6229 | 0.0273 | 0.1161 | 0.0694 | 0.0909 | 0.0048 | 0.0781 | 0.0196 | 0.0017 | 0.0005 | 0.0001 | 0.0381 | 0.0095 | 0.0032 | 1211.598 | 1185.196 | 1133.868 | 1138.799 | 1142.145 | 1089.724 | 8.277742 | 63.77908 | 40 | 31 | 23 | 57 | 21 | 21 | 54 | 1355 | 30 | 2200
3.1851 | 1.7989 | 0.6324 | 0.0277 | 0.1145 | 0.0683 | 0.0908 | 0.0047 | 0.0791 | 0.0194 | 0.0022 | 0.0007 | 0.0001 | 0.0383 | 0.0092 | 0.0032 | 1211.76 | 1184.326 | 1132.817 | 1137.508 | 1141.045 | 1084.967 | 8.228074 | 62.26116 | 37 | 39 | 22 | 51 | 17 | 19 | 54 | 1354 | 30 | 2196
3.0968 | 1.8114 | 0.6062 | 0.0307 | 0.1174 | 0.0726 | 0.0878 | 0.0037 | 0.0714 | 0.0172 | 0.0003 | 0.0004 | 0.0001 | 0.0397 | 0.0104 | 0.002 | 1209.951 | 1183.7 | 1134.324 | 1138.23 | 1141.128 | 1090.923 | 6.803992 | 63.53679 | 43 | 28 | 22 | 57 | 19 | 19 | 56 | 1351 | 28.75 | 2174
3.1407 | 1.8056 | 0.6005 | 0.0261 | 0.1111 | 0.0711 | 0.0908 | 0.0038 | 0.0607 | 0.0162 | 0.0042 | 0.0003 | 0.0001 | 0.0427 | 0.0103 | 0.0019 | 1206.452 | 1179.453 | 1133.992 | 1138.394 | 1142.118 | 1086.98 | 8.126017 | 60.65015 | 37 | 27 | 20 | 46 | 17 | 21 | 51 | 1360 | 28.75 | 2184
3.1478 | 1.9483 | 0.6564 | 0.0295 | 0.1114 | 0.0681 | 0.0912 | 0.0031 | 0.0718 | 0.0193 | 0.0026 | 0.0004 | 0.0001 | 0.0379 | 0.0108 | 0.0019 | 1198.777 | 1176.933 | 1134.596 | 1138.705 | 1142.383 | 1089.331 | 7.787651 | 58.64235 | 40 | 25 | 19 | 46 | 20 | 22 | 54 | 1352 | 29.75 | 2174
3.1102 | 1.8696 | 0.6494 | 0.0288 | 0.1163 | 0.0686 | 0.0943 | 0.0045 | 0.0626 | 0.0175 | 0.0012 | 0.0004 | 0.0001 | 0.0382 | 0.0103 | 0.0021 | 1214.363 | 1189.637 | 1134.357 | 1138.151 | 1141.527 | 1088.046 | 7.169731 | 63.33731 | 43 | 29 | 24 | 60 | 18 | 21 | 58 | 1352 | 28.75 | 2214
3.1759 | 1.8734 | 0.6545 | 0.0289 | 0.1187 | 0.0678 | 0.0956 | 0.0041 | 0.0611 | 0.0184 | 0.0013 | 0.0006 | 0.0001 | 0.0381 | 0.0101 | 0.002 | 1209.044 | 1183.339 | 1134.157 | 1138.572 | 1140.992 | 1087.68 | 6.834838 | 61.70421 | 40 | 27 | 20 | 50 | 21 | 18 | 53 | 1356 | 30 | 2186
3.197 | 1.8777 | 0.6656 | 0.0277 | 0.116 | 0.0681 | 0.0933 | 0.0042 | 0.0623 | 0.0191 | 0.0019 | 0.0004 | 0.0001 | 0.0387 | 0.0104 | 0.002 | 1207.233 | 1180.319 | 1132.389 | 1136.419 | 1140.704 | 1084.715 | 8.315374 | 61.08833 | 36 | 37 | 22 | 46 | 16 | 21 | 52 | 1356 | 30 | 2174
3.0365 | 1.9604 | 0.6433 | 0.0269 | 0.1225 | 0.0962 | 0.1157 | 0.0114 | 0.054 | 0.0175 | 0.0013 | 0.0007 | 0.0001 | 0.0608 | 0.0114 | 0.0024 | 1199.625 | 1173.288 | 1131.728 | 1134.885 | 1137.656 | 1085.214 | 5.928177 | 59.34506 | 39 | 29 | 20 | 47 | 18 | 19 | 53 | 1349 | 30 | 2178
3.2114 | 1.9926 | 0.6521 | 0.0259 | 0.1203 | 0.0993 | 0.1249 | 0.01 | 0.0542 | 0.0165 | 0.0008 | 0.0007 | 0.0001 | 0.0547 | 0.0109 | 0.0029 | 1196.014 | 1175.824 | 1133.502 | 1137.146 | 1140.625 | 1089.375 | 7.122397 | 58.61969 | 44 | 31 | 17 | 54 | 19 | 22 | 58 | 1340 | 30 | 2220
3.2534 | 2.0074 | 0.6716 | 0.026 | 0.1234 | 0.1034 | 0.13 | 0.0099 | 0.0542 | 0.0171 | 0.0018 | 0.0008 | 0.0001 | 0.0548 | 0.0113 | 0.0031 | 1198.841 | 1174.778 | 1137.868 | 1141.364 | 1144.387 | 1091.231 | 6.519295 | 56.66065 | 47 | 25 | 21 | 50 | 22 | 24 | 61 | 1348 | 30 | 2196
3.1546 | 1.8033 | 0.6291 | 0.024 | 0.1106 | 0.081 | 0.0979 | 0.0126 | 0.0496 | 0.0134 | 0.0004 | 0.0007 | 0.0001 | 0.0504 | 0.0101 | 0.0033 | 1209.204 | 1185.976 | 1134.861 | 1138.454 | 1141.951 | 1091.221 | 7.090215 | 63.01151 | 45 | 25 | 23 | 66 | 19 | 23 | 58 | 1354 | 28.75 | 2190
3.1953 | 1.8052 | 0.6455 | 0.0235 | 0.1104 | 0.0812 | 0.1017 | 0.0091 | 0.0483 | 0.0138 | 0.0013 | 0.0006 | 0.0001 | 0.0471 | 0.0106 | 0.0032 | 1204.05 | 1174.448 | 1133.311 | 1137.851 | 1141.431 | 1083.515 | 8.120191 | 58.68733 | 37 | 36 | 24 | 42 | 18 | 18 | 54 | 1352 | 28.75 | 2210
3.1216 | 1.8506 | 0.6582 | 0.024 | 0.13 | 0.0691 | 0.0908 | 0.0048 | 0.0572 | 0.0173 | 0.0007 | 0.001 | 0.0001 | 0.0383 | 0.011 | 0.003 | 1202.951 | 1179.471 | 1136.828 | 1141.679 | 1143.861 | 1090.768 | 7.032708 | 58.94209 | 46 | 26 | 23 | 52 | 24 | 17 | 60 | 1349 | 27.5 | 2178
3.1332 | 1.8394 | 0.6623 | 0.024 | 0.1306 | 0.0696 | 0.0913 | 0.0049 | 0.057 | 0.0172 | 0.0008 | 0.0008 | 0.0001 | 0.0389 | 0.0107 | 0.0029 | 1205.637 | 1177.626 | 1135.817 | 1139.998 | 1143.431 | 1087.964 | 7.614029 | 59.33419 | 45 | 26 | 24 | 54 | 20 | 22 | 61 | 1344 | 27.5 | 2174
3.1705 | 1.8508 | 0.6458 | 0.0224 | 0.1215 | 0.0707 | 0.094 | 0.0052 | 0.0707 | 0.0183 | 0.0016 | 0.0008 | 0.0001 | 0.04 | 0.0107 | 0.0027 | 1206.046 | 1170.812 | 1130.627 | 1134.959 | 1138.764 | 1076.688 | 8.137673 | 58.3026 | 31 | 52 | 25 | 36 | 15 | 16 | 54 | 1355 | 27.5 | 2190
3.1527 | 1.8886 | 0.6489 | 0.0229 | 0.127 | 0.0705 | 0.0929 | 0.005 | 0.0699 | 0.0187 | 0.002 | 0.0009 | 0.0001 | 0.04 | 0.0106 | 0.0027 | 1206.943 | 1181.803 | 1134.729 | 1138.896 | 1142.817 | 1082.698 | 8.088059 | 58.1223 | 32 | 30 | 17 | 40 | 16 | 20 | 47 | 1350 | 28.75 | 2186
3.0065 | 1.9788 | 0.6228 | 0.0235 | 0.1246 | 0.0728 | 0.0993 | 0.0056 | 0.0705 | 0.0179 | 0.0033 | 0.0007 | 0.0001 | 0.0416 | 0.0109 | 0.0025 | 1211.864 | 1186.166 | 1130.642 | 1135.322 | 1139.109 | 1083.806 | 8.466758 | 63.42566 | 36 | 43 | 22 | 55 | 18 | 19 | 53 | 1349 | 30 | 2198
3.0856 | 1.9709 | 0.6197 | 0.0227 | 0.1204 | 0.0725 | 0.0939 | 0.0053 | 0.0703 | 0.0206 | 0.006 | 0.0007 | 0.0001 | 0.0403 | 0.0108 | 0.0026 | 1207.053 | 1180.22 | 1135.506 | 1138.128 | 1143.328 | 1085.94 | 7.821463 | 59.07409 | 38 | 30 | 19 | 44 | 12 | 27 | 54 | 1349 | 30 | 2184
3.1577 | 1.9498 | 0.6511 | 0.0219 | 0.1181 | 0.0711 | 0.0902 | 0.0053 | 0.0711 | 0.0201 | 0.0042 | 0.0005 | 0.0001 | 0.04 | 0.0112 | 0.003 | 1208.24 | 1181.218 | 1134.974 | 1138.391 | 1142.148 | 1086.677 | 7.174796 | 60.27044 | 41 | 33 | 28 | 51 | 15 | 24 | 57 | 1348 | 29.75 | 2192
3.1293 | 1.8998 | 0.6375 | 0.022 | 0.1204 | 0.0703 | 0.0899 | 0.0053 | 0.0727 | 0.0199 | 0.0035 | 0.0006 | 0.0001 | 0.0399 | 0.011 | 0.003 | 1206.005 | 1182.871 | 1136.859 | 1141.122 | 1144.428 | 1091.967 | 7.569543 | 60.63455 | 43 | 28 | 25 | 59 | 21 | 24 | 58 | 1347 | 29.75 | 2188
3.0966 | 2.0121 | 0.6346 | 0.0211 | 0.1237 | 0.0745 | 0.0918 | 0.0053 | 0.0692 | 0.019 | 0.0022 | 0.0005 | 0.0001 | 0.0408 | 0.0115 | 0.0031 | 1214.673 | 1185.044 | 1137.861 | 1141.514 | 1144.513 | 1091.706 | 6.652254 | 62.4658 | 40 | 26 | 25 | 54 | 20 | 23 | 54 | 1350 | 29.75 | 2204
3.1761 | 1.9601 | 0.6357 | 0.0209 | 0.1221 | 0.0857 | 0.0837 | 0.0063 | 0.0739 | 0.0231 | 0.0037 | 0.0007 | 0.0001 | 0.0408 | 0.0113 | 0.0032 | 1207.352 | 1176.275 | 1134.08 | 1138.309 | 1141.452 | 1083.261 | 7.371632 | 59.04675 | 36 | 39 | 25 | 38 | 17 | 17 | 54 | 1350 | 29.75 | 2200
3.1822 | 1.9808 | 0.663 | 0.0209 | 0.1197 | 0.0856 | 0.0821 | 0.0059 | 0.0743 | 0.0209 | 0.0039 | 0.0006 | 0.0001 | 0.04 | 0.0115 | 0.0033 | 1203.79 | 1171.154 | 1134.79 | 1139.923 | 1142.172 | 1077.474 | 7.382849 | 54.62526 | 35 | 52 | 24 | 32 | 18 | 13 | 59 | 1355 | 29.75 | 2184
3.0643 | 1.9098 | 0.6302 | 0.0221 | 0.1186 | 0.0881 | 0.092 | 0.0066 | 0.0756 | 0.02 | 0.002 | 0.0007 | 0.0001 | 0.0435 | 0.0115 | 0.0032 | 1208.039 | 1178.612 | 1135.117 | 1138.992 | 1142.116 | 1088.405 | 6.999102 | 60.95418 | 44 | 36 | 28 | 48 | 20 | 21 | 60 | 1370 | 30 | 2164
3.0822 | 1.8787 | 0.632 | 0.0218 | 0.1179 | 0.0862 | 0.0938 | 0.0065 | 0.0744 | 0.0192 | 0.0017 | 0.0007 | 0.0001 | 0.0442 | 0.0115 | 0.0031 | 1210.469 | 1185.5 | 1133.018 | 1136.862 | 1140.471 | 1086.93 | 7.453581 | 62.69389 | 39 | 26 | 19 | 55 | 18 | 21 | 53 | 1373 | 30 | 2186
3.1125 | 1.9216 | 0.6154 | 0.0227 | 0.1107 | 0.0816 | 0.0875 | 0.0073 | 0.0529 | 0.022 | 0.005 | 0.0006 | 0.0001 | 0.0437 | 0.0143 | 0.0024 | 1208.629 | 1179.351 | 1132.109 | 1136.204 | 1139.459 | 1085.912 | 7.349691 | 62.35464 | 39 | 33 | 23 | 51 | 17 | 19 | 54 | 1359 | 28.75 | 2184
3.1156 | 1.9035 | 0.6302 | 0.0231 | 0.0953 | 0.0791 | 0.08 | 0.006 | 0.049 | 0.0219 | 0.0049 | 0.0004 | 0.0001 | 0.0387 | 0.014 | 0.0027 | 1214.185 | 1195.364 | 1132.259 | 1136.1 | 1137.735 | 1087.279 | 5.475184 | 64.55633 | 39 | 29 | 18 | 70 | 23 | 16 | 52 | 1358 | 27.5 | 2194
3.0932 | 1.9185 | 0.6311 | 0.0244 | 0.1033 | 0.0754 | 0.0772 | 0.005 | 0.0524 | 0.0239 | 0.0047 | 0.0004 | 0.0001 | 0.0373 | 0.0135 | 0.003 | 1204.167 | 1179.854 | 1136.266 | 1140.523 | 1141.912 | 1089.742 | 5.646768 | 59.34147 | 42 | 26 | 19 | 49 | 25 | 14 | 55 | 1355 | 28.75 | 2192
3.0763 | 1.9179 | 0.6147 | 0.0271 | 0.1074 | 0.077 | 0.11 | 0.0085 | 0.0694 | 0.0271 | 0.0033 | 0.0007 | 0.0001 | 0.0559 | 0.016 | 0.0025 | 1207.922 | 1182.297 | 1132.084 | 1136.648 | 1139.915 | 1087.996 | 7.831269 | 63.2374 | 40 | 35 | 23 | 55 | 19 | 20 | 55 | 1360 | 28.75 | 2188
3.06 | 1.9696 | 0.6187 | 0.0276 | 0.1092 | 0.0785 | 0.1171 | 0.0096 | 0.0655 | 0.0269 | 0.0032 | 0.0006 | 0.0001 | 0.0603 | 0.0162 | 0.0023 | 1206.425 | 1177.31 | 1130.149 | 1132.835 | 1136.346 | 1083.699 | 6.197994 | 62.15177 | 38 | 32 | 27 | 57 | 14 | 26 | 53 | 1363 | 28.75 | 2172
3.0151 | 1.9672 | 0.6331 | 0.0277 | 0.1071 | 0.0793 | 0.1194 | 0.0093 | 0.0587 | 0.0263 | 0.0031 | 0.0007 | 0.0001 | 0.0603 | 0.0163 | 0.0024 | 1208.407 | 1180.366 | 1132.227 | 1136.01 | 1138.494 | 1084.344 | 6.267696 | 61.40486 | 38 | 30 | 21 | 48 | 19 | 17 | 53 | 1370 | 28.75 | 2196
3.035 | 1.8645 | 0.609 | 0.0329 | 0.1051 | 0.0746 | 0.1077 | 0.0077 | 0.0509 | 0.0239 | 0.0029 | 0.0005 | 0.0001 | 0.0543 | 0.0151 | 0.0024 | 1209.146 | 1181.109 | 1132.334 | 1135.661 | 1138.244 | 1086.216 | 5.910296 | 62.48459 | 40 | 29 | 24 | 54 | 19 | 19 | 55 | 1350 | 30 | 2196
3.0809 | 1.8998 | 0.6161 | 0.0338 | 0.106 | 0.0752 | 0.1152 | 0.0075 | 0.0504 | 0.0238 | 0.0037 | 0.0004 | 0.0001 | 0.0547 | 0.015 | 0.0025 | 1204.374 | 1172.179 | 1130.08 | 1134.903 | 1138.105 | 1085.662 | 8.025032 | 62.58289 | 36 | 31 | 24 | 44 | 19 | 17 | 51 | 1348 | 30 | 2194
3.1513 | 2.0027 | 0.6023 | 0.0356 | 0.1011 | 0.0727 | 0.1001 | 0.0067 | 0.0502 | 0.0236 | 0.003 | 0.0005 | 0.0001 | 0.0507 | 0.0166 | 0.0022 | 1201.219 | 1170.656 | 1129.81 | 1134.2 | 1137.331 | 1083.179 | 7.521501 | 60.49565 | 38 | 31 | 27 | 52 | 20 | 19 | 54 | 1354 | 30 | 2208
3.1196 | 1.9989 | 0.6301 | 0.027 | 0.1312 | 0.0674 | 0.0945 | 0.004 | 0.0844 | 0.0237 | 0.0019 | 0.0003 | 0.0001 | 0.0436 | 0.0153 | 0.0021 | 1209.024 | 1185.559 | 1133.6 | 1138.14 | 1140.549 | 1089.399 | 6.948828 | 63.05027 | 40 | 27 | 21 | 54 | 22 | 16 | 53 | 1345 | 29.75 | 2184
3.0641 | 1.916 | 0.6363 | 0.0265 | 0.1313 | 0.0733 | 0.0956 | 0.0041 | 0.0882 | 0.0224 | 0.0015 | 0.0001 | 0.0001 | 0.0447 | 0.0148 | 0.0021 | 1210.71 | 1178.62 | 1133.235 | 1136.522 | 1140.134 | 1088.841 | 6.899434 | 63.57282 | 40 | 30 | 26 | 50 | 16 | 21 | 54 | 1349 | 29.75 | 2192
3.1082 | 1.8604 | 0.6542 | 0.0265 | 0.132 | 0.0731 | 0.0999 | 0.0047 | 0.0919 | 0.0219 | 0.0012 | 0.0005 | 0.0001 | 0.047 | 0.0158 | 0.0023 | 1209.603 | 1180.767 | 1136.464 | 1139.964 | 1142.489 | 1091.601 | 6.025796 | 61.98123 | 39 | 33 | 21 | 49 | 17 | 18 | 53 | 1354 | 27.5 | 2198
3.1397 | 1.8746 | 0.6482 | 0.0265 | 0.1304 | 0.0705 | 0.1004 | 0.0048 | 0.0886 | 0.0224 | 0.0015 | 0.0003 | 0.0001 | 0.0477 | 0.0158 | 0.0022 | 1207.898 | 1180.773 | 1135.501 | 1138.501 | 1141.952 | 1088.87 | 6.451263 | 60.82344 | 41 | 25 | 21 | 49 | 16 | 23 | 54 | 1349 | 27.5 | 2188
3.1174 | 1.8787 | 0.6374 | 0.0256 | 0.128 | 0.07 | 0.102 | 0.0049 | 0.0883 | 0.0218 | 0.0029 | 0.0003 | 0.0001 | 0.0479 | 0.0153 | 0.0022 | 1206.448 | 1182.57 | 1136.691 | 1140.456 | 1142.734 | 1090.261 | 6.043331 | 60.03884 | 41 | 25 | 19 | 51 | 20 | 17 | 54 | 1346 | 27.5 | 2188
3.1861 | 1.9512 | 0.6398 | 0.0236 | 0.1129 | 0.071 | 0.0981 | 0.0041 | 0.0885 | 0.0219 | 0.0014 | 0.0001 | 0.0001 | 0.045 | 0.0152 | 0.0022 | 1209.564 | 1173.104 | 1130.626 | 1135.199 | 1138.006 | 1077.069 | 7.379978 | 59.57818 | 28 | 44 | 24 | 34 | 14 | 13 | 47 | 1354 | 28.75 | 2184
3.1036 | 1.8936 | 0.6395 | 0.0243 | 0.1264 | 0.0707 | 0.0993 | 0.0043 | 0.0874 | 0.0218 | 0.0016 | 0.0001 | 0.0001 | 0.0459 | 0.015 | 0.0023 | 1210.237 | 1176.7 | 1133.354 | 1138.155 | 1141.229 | 1084.987 | 7.875716 | 61.38416 | 33 | 31 | 22 | 36 | 16 | 14 | 47 | 1350 | 28.75 | 2202
3.3459 | 1.9298 | 0.6747 | 0.0256 | 0.1198 | 0.0703 | 0.1014 | 0.0038 | 0.085 | 0.023 | 0.0018 | 0.0003 | 0.0001 | 0.0465 | 0.0142 | 0.002 | 1198.856 | 1173.595 | 1137.504 | 1141.64 | 1145.013 | 1092.655 | 7.509164 | 57.77018 | 45 | 27 | 24 | 46 | 19 | 21 | 59 | 1341 | 28.75 | 2176
3.0698 | 1.9239 | 0.6457 | 0.0268 | 0.1224 | 0.0786 | 0.1204 | 0.004 | 0.0814 | 0.0224 | 0.0006 | 0.0003 | 0.0001 | 0.0456 | 0.0149 | 0.002 | 1210.602 | 1173.762 | 1132.752 | 1137.8 | 1140.186 | 1082.777 | 7.434589 | 60.9038 | 33 | 34 | 26 | 38 | 17 | 15 | 49 | 1341 | 29.75 | 2198
3.0342 | 1.8671 | 0.6517 | 0.027 | 0.1219 | 0.0788 | 0.1198 | 0.0042 | 0.0785 | 0.0221 | 0.0008 | 0.0003 | 0.0001 | 0.0454 | 0.0154 | 0.0024 | 1209.529 | 1181.418 | 1134.114 | 1137.575 | 1139.731 | 1085.862 | 5.617348 | 60.98243 | 42 | 59 | 21 | 53 | 20 | 17 | 61 | 1347 | 28.75 | 2182
3.052 | 1.9074 | 0.6875 | 0.0259 | 0.1249 | 0.0861 | 0.1366 | 0.0029 | 0.0776 | 0.0234 | 0.0016 | 0.0003 | 0.0001 | 0.0416 | 0.0151 | 0.0033 | 1209.829 | 1181.765 | 1134.895 | 1139.159 | 1141.371 | 1088.974 | 6.476137 | 62.00293 | 39 | 24 | 21 | 49 | 19 | 17 | 52 | 1343 | 28.75 | 2188
3.0335 | 1.9124 | 0.701 | 0.0261 | 0.1249 | 0.0905 | 0.1437 | 0.0034 | 0.0793 | 0.0244 | 0.0019 | 0.0004 | 0.0001 | 0.0425 | 0.0158 | 0.0037 | 1210.568 | 1182.302 | 1138.61 | 1140.588 | 1142.339 | 1090.45 | 3.729574 | 59.90653 | 41 | 26 | 20 | 42 | 13 | 23 | 54 | 1345 | 28.75 | 2188
3.1525 | 1.9448 | 0.6958 | 0.0253 | 0.1215 | 0.0897 | 0.1391 | 0.0037 | 0.0797 | 0.0241 | 0.0023 | 0.0005 | 0.0001 | 0.0422 | 0.0162 | 0.0038 | 1200.683 | 1177.523 | 1136.899 | 1140.226 | 1143.247 | 1091.331 | 6.347549 | 58.32895 | 42 | 23 | 19 | 46 | 18 | 23 | 54 | 1350 | 28.75 | 2186