## Sheet1
IN_C_POUR | IN_Si_POUR | IN_Mn_POUR | IN_P_POUR | IN_S_POUR | IN_Cr_POUR | IN_Cu_POUR | IN_Mo_POUR | IN_Sn_POUR | IN_Ti_POUR | IN_Al_POUR | IN_Pb_POUR | IN_W_POUR | IN_Ni_POUR | IN_V_POUR | IN_Nb_POUR | IN_TLiquidus_POUR | IN_TeStart_POUR | IN_TeMin_POUR | IN_TeI_POUR | IN_TeMax_POUR | IN_TSolidus_POUR | IN_Rec_POUR | IN_Apr_POUR | IN_PAE_POUR | IN_VPS_POUR | IN_tA_POUR | IN_tB_POUR | IN_tC_POUR | IN_tD_POUR | IN_tE_POUR | POURING TEMPERATURE [°C] | Inoculant quantity [g] | Natural Frequency [Hz]
3.1187 | 1.9084 | 0.6249 | 0.0273 | 0.114 | 0.0793 | 0.0869 | 0.0031 | 0.1008 | 0.0253 | 0.0022 | 0.0008 | 0.0001 | 0.0438 | 0.0129 | 0.0022 | 1202.027 | 1181.441 | 1131.345 | 1133.85 | 1136.269 | 1087.682 | 4.924443 | 61.81492 | 44 | 30 | 22 | 66 | 18 | 22 | 57 | 1356 | 28.75 | 2451
3.1186 | 1.8891 | 0.6237 | 0.0263 | 0.1178 | 0.0787 | 0.0872 | 0.0031 | 0.0997 | 0.0252 | 0.002 | 0.0006 | 0.0001 | 0.044 | 0.0128 | 0.0022 | 1203.066 | 1177.36 | 1129.856 | 1133.48 | 1136.224 | 1083.499 | 6.368852 | 61.22992 | 42 | 28 | 23 | 52 | 19 | 18 | 57 | 1343 | 28.75 | 2445
3.1748 | 1.9056 | 0.6268 | 0.0257 | 0.1105 | 0.0779 | 0.0853 | 0.0028 | 0.1003 | 0.0257 | 0.0019 | 0.0005 | 0.0001 | 0.0433 | 0.0128 | 0.0022 | 1200.686 | 1172.088 | 1129.367 | 1133.189 | 1134.768 | 1084.218 | 5.400452 | 61.23458 | 41 | 29 | 27 | 54 | 23 | 19 | 55 | 1345 | 28.75 | 2439
3.147 | 1.8937 | 0.619 | 0.0265 | 0.1149 | 0.0779 | 0.0892 | 0.0032 | 0.0989 | 0.0254 | 0.0021 | 0.0008 | 0.0001 | 0.0445 | 0.0126 | 0.0022 | 1202.467 | 1170.718 | 1127.291 | 1131.937 | 1134.392 | 1075.192 | 7.100856 | 59.066 | 35 | 36 | 25 | 42 | 17 | 14 | 53 | 1351 | 28.75 | 2443
3.1225 | 1.89 | 0.6138 | 0.0266 | 0.1172 | 0.0784 | 0.0927 | 0.0034 | 0.0983 | 0.0256 | 0.0026 | 0.0008 | 0.0001 | 0.0452 | 0.0126 | 0.0022 | 1201.175 | 1176.646 | 1131.514 | 1135.903 | 1138.9 | 1086.238 | 7.385654 | 60.60767 | 42 | 31 | 22 | 55 | 20 | 20 | 57 | 1348 | 28.75 | 2438
3.1324 | 1.9082 | 0.6137 | 0.0275 | 0.1102 | 0.0789 | 0.0931 | 0.0038 | 0.0975 | 0.0256 | 0.0025 | 0.0009 | 0.0001 | 0.0456 | 0.0131 | 0.0022 | 1201.946 | 1173.166 | 1130.616 | 1134.698 | 1137.572 | 1085.148 | 6.955964 | 61.07114 | 38 | 28 | 23 | 46 | 17 | 18 | 52 | 1353 | 28.75 | 2444
3.1325 | 1.9193 | 0.6274 | 0.0271 | 0.1157 | 0.0784 | 0.0924 | 0.0036 | 0.0974 | 0.0263 | 0.0029 | 0.0008 | 0.0001 | 0.0452 | 0.0131 | 0.0023 | 1200.424 | 1175.298 | 1128.179 | 1132.196 | 1135.006 | 1084.287 | 6.827798 | 62.20708 | 39 | 29 | 21 | 52 | 20 | 20 | 54 | 1351 | 29 | 2447
3.1332 | 1.9563 | 0.6194 | 0.0265 | 0.1145 | 0.0773 | 0.0927 | 0.0034 | 0.0968 | 0.0255 | 0.0022 | 0.0009 | 0.0001 | 0.0453 | 0.0127 | 0.0022 | 1203.112 | 1171.884 | 1129.453 | 1133.883 | 1137.56 | 1083.644 | 8.106888 | 61.65565 | 38 | 32 | 25 | 45 | 18 | 20 | 53 | 1341 | 27.5 | 2447
3.1479 | 2.0075 | 0.6279 | 0.0287 | 0.1148 | 0.0821 | 0.0964 | 0.0038 | 0.0967 | 0.0237 | 0.0035 | 0.0005 | 0.0001 | 0.0461 | 0.0107 | 0.0026 | 1197.361 | 1167.696 | 1129.581 | 1133.592 | 1136.308 | 1083.847 | 6.727339 | 59.71133 | 42 | 34 | 27 | 53 | 21 | 19 | 57 | 1347 | 29.75 | 2427
3.111 | 1.9555 | 0.6188 | 0.0291 | 0.1167 | 0.0792 | 0.0938 | 0.0038 | 0.0897 | 0.0245 | 0.0034 | 0.0006 | 0.0001 | 0.0449 | 0.0107 | 0.0025 | 1198.555 | 1172.489 | 1131.368 | 1135.085 | 1137.692 | 1084.102 | 6.32352 | 58.70254 | 45 | 32 | 25 | 53 | 22 | 20 | 61 | 1354 | 28.75 | 2428
3.0535 | 1.9065 | 0.6223 | 0.0284 | 0.1214 | 0.0777 | 0.097 | 0.0032 | 0.0888 | 0.0236 | 0.0024 | 0.0006 | 0.0001 | 0.0454 | 0.0107 | 0.0026 | 1207.393 | 1181.671 | 1129.131 | 1132.899 | 1136.451 | 1084.084 | 7.32018 | 63.46816 | 39 | 34 | 23 | 55 | 16 | 20 | 53 | 1353 | 28.75 | 2440
3.0669 | 1.8917 | 0.607 | 0.0298 | 0.1199 | 0.0752 | 0.0958 | 0.0033 | 0.0905 | 0.0236 | 0.0021 | 0.0006 | 0.0001 | 0.0449 | 0.0103 | 0.0025 | 1207.16 | 1178.928 | 1128.677 | 1132.286 | 1134.92 | 1085.965 | 6.242373 | 64.75765 | 40 | 28 | 23 | 58 | 19 | 17 | 52 | 1338 | 28.75 | 2465
3.0593 | 1.9327 | 0.6014 | 0.0284 | 0.1251 | 0.0738 | 0.0948 | 0.0031 | 0.0912 | 0.0234 | 0.0019 | 0.0006 | 0.0001 | 0.0445 | 0.0102 | 0.0025 | 1206.2 | 1173.774 | 1128.098 | 1131.903 | 1134.385 | 1083.412 | 6.286652 | 63.60686 | 42 | 33 | 30 | 59 | 21 | 18 | 58 | 1349 | 28.75 | 2457
3.0344 | 1.9748 | 0.615 | 0.0279 | 0.119 | 0.0753 | 0.0935 | 0.0031 | 0.0923 | 0.0233 | 0.0018 | 0.0007 | 0.0001 | 0.0443 | 0.0105 | 0.0027 | 1206.736 | 1182.326 | 1130.445 | 1134.452 | 1137.076 | 1084.158 | 6.630476 | 62.2383 | 39 | 32 | 21 | 56 | 20 | 19 | 54 | 1362 | 28.75 | 2442
3.0501 | 1.9457 | 0.6169 | 0.0277 | 0.1174 | 0.0752 | 0.0941 | 0.0033 | 0.0905 | 0.0238 | 0.0027 | 0.0005 | 0.0001 | 0.0449 | 0.0103 | 0.0027 | 1207.087 | 1179.316 | 1131.451 | 1134.581 | 1136.723 | 1086.315 | 5.272389 | 62.62759 | 42 | 28 | 23 | 56 | 18 | 18 | 55 | 1365 | 28.75 | 2449
3.0954 | 1.9571 | 0.6354 | 0.0295 | 0.1213 | 0.077 | 0.0974 | 0.0034 | 0.0913 | 0.0254 | 0.0042 | 0.0008 | 0.0001 | 0.0458 | 0.0106 | 0.0028 | 1204.017 | 1175.145 | 1127.379 | 1131.139 | 1133.656 | 1082.774 | 6.277285 | 63.21045 | 39 | 33 | 26 | 64 | 21 | 18 | 54 | 1370 | 28.75 | 2449
3.1567 | 2.0075 | 0.6272 | 0.0278 | 0.1186 | 0.0749 | 0.094 | 0.0031 | 0.0914 | 0.0244 | 0.0023 | 0.0008 | 0.0001 | 0.0445 | 0.0104 | 0.0028 | 1205.153 | 1179.998 | 1125.959 | 1129.371 | 1131.709 | 1080.722 | 5.750015 | 63.64539 | 38 | 34 | 20 | 57 | 19 | 17 | 53 | 1335 | 28.75 | 2445
3.136 | 1.7974 | 0.6842 | 0.0283 | 0.1282 | 0.0745 | 0.0986 | 0.0022 | 0.0933 | 0.0205 | 0.002 | 0.001 | 0.0001 | 0.0485 | 0.0103 | 0.0024 | 1200.978 | 1178.384 | 1133.202 | 1136.216 | 1138.9 | 1088.633 | 5.698135 | 60.32845 | 45 | 28 | 19 | 54 | 18 | 20 | 58 | 1342 | 23 | 2441
3.1783 | 1.8225 | 0.6058 | 0.0287 | 0.1188 | 0.072 | 0.0941 | 0.0026 | 0.0915 | 0.0213 | 0.0024 | 0.0011 | 0.0001 | 0.0428 | 0.0105 | 0.0024 | 1193.637 | 1170.542 | 1133.311 | 1136.907 | 1139.634 | 1088.794 | 6.322918 | 57.53955 | 44 | 23 | 19 | 44 | 18 | 19 | 56 | 1356 | 23 | 2428
3.1795 | 1.8052 | 0.5755 | 0.0273 | 0.1161 | 0.0715 | 0.0858 | 0.0027 | 0.0927 | 0.0211 | 0.0032 | 0.0008 | 0.0001 | 0.0413 | 0.0104 | 0.0024 | 1199.55 | 1174.187 | 1131.962 | 1135.726 | 1138.032 | 1084.384 | 6.069748 | 58.68761 | 37 | 22 | 17 | 45 | 18 | 17 | 49 | 1357 | 23 | 2456
3.2004 | 1.7677 | 0.5771 | 0.029 | 0.1219 | 0.07 | 0.0831 | 0.0027 | 0.0912 | 0.0213 | 0.0027 | 0.001 | 0.0001 | 0.0406 | 0.0103 | 0.0024 | 1201.175 | 1172.988 | 1129.748 | 1134.616 | 1137.467 | 1087.976 | 7.719703 | 63.09892 | 39 | 25 | 24 | 48 | 20 | 18 | 51 | 1360 | 23 | 2453
3.1377 | 1.7795 | 0.5723 | 0.0282 | 0.1202 | 0.0693 | 0.0819 | 0.0025 | 0.0905 | 0.0209 | 0.0025 | 0.001 | 0.0001 | 0.0399 | 0.0102 | 0.0023 | 1200.789 | 1168.391 | 1127.524 | 1132.498 | 1136.199 | 1085.978 | 8.675475 | 63.81412 | 41 | 31 | 27 | 46 | 19 | 20 | 56 | 1345 | 23 | 2462
3.1747 | 1.7562 | 0.5777 | 0.0287 | 0.1252 | 0.07 | 0.0853 | 0.0029 | 0.0936 | 0.0217 | 0.0041 | 0.0004 | 0.0001 | 0.0413 | 0.0103 | 0.0024 | 1202.257 | 1174.537 | 1127.081 | 1132.626 | 1136.17 | 1083.116 | 9.089082 | 63.09826 | 37 | 43 | 23 | 50 | 19 | 18 | 54 | 1367 | 23 | 2461
3.0576 | 1.8653 | 0.5749 | 0.0299 | 0.1213 | 0.0711 | 0.0769 | 0.0026 | 0.0966 | 0.0229 | 0.003 | 0.0012 | 0.0001 | 0.0397 | 0.0102 | 0.0026 | 1207.401 | 1179.513 | 1129.999 | 1133.774 | 1136.54 | 1086.415 | 6.54124 | 63.97583 | 42 | 29 | 27 | 59 | 20 | 20 | 56 | 1359 | 28.75 | 2466
3.1234 | 1.8801 | 0.5739 | 0.0299 | 0.12 | 0.0696 | 0.0811 | 0.0026 | 0.0965 | 0.0232 | 0.0023 | 0.001 | 0.0001 | 0.0407 | 0.01 | 0.0025 | 1202.969 | 1179.39 | 1131.151 | 1135.694 | 1138.377 | 1086.429 | 7.226264 | 61.62489 | 44 | 30 | 23 | 55 | 22 | 18 | 58 | 1350 | 28.75 | 2447
3.1145 | 1.9484 | 0.6063 | 0.0299 | 0.1201 | 0.0703 | 0.0808 | 0.0024 | 0.0964 | 0.0244 | 0.0019 | 0.0011 | 0.0001 | 0.0405 | 0.0105 | 0.0026 | 1199.012 | 1172.787 | 1133.448 | 1136.61 | 1140.079 | 1088.932 | 6.631668 | 59.5604 | 43 | 25 | 24 | 50 | 17 | 22 | 56 | 1344 | 23 | 2447
3.1385 | 2.0108 | 0.5819 | 0.0299 | 0.117 | 0.0678 | 0.0795 | 0.0024 | 0.0972 | 0.0254 | 0.0021 | 0.0011 | 0.0001 | 0.0402 | 0.0104 | 0.0026 | 1197.199 | 1172.256 | 1133.524 | 1136.567 | 1139.209 | 1088.721 | 5.684377 | 58.69843 | 44 | 26 | 23 | 51 | 19 | 22 | 57 | 1335 | 23 | 2426
3.0825 | 2.1027 | 0.5732 | 0.0296 | 0.1221 | 0.0656 | 0.0764 | 0.0023 | 0.094 | 0.0254 | 0.0024 | 0.001 | 0.0001 | 0.0389 | 0.0103 | 0.0026 | 1198.002 | 1175.937 | 1132.921 | 1136.114 | 1140.066 | 1089.799 | 7.144748 | 60.14714 | 44 | 28 | 23 | 54 | 18 | 25 | 58 | 1353 | 23 | 2433
3.1691 | 1.9899 | 0.6017 | 0.0329 | 0.123 | 0.0803 | 0.0921 | 0.0031 | 0.08 | 0.0243 | 0.0052 | 0.0009 | 0.0001 | 0.0431 | 0.0107 | 0.0022 | 1190.65 | 1168.113 | 1128.976 | 1133.35 | 1135.877 | 1083.038 | 6.900916 | 57.31118 | 40 | 29 | 21 | 47 | 20 | 18 | 54 | 1351 | 28.75 | 2428
3.1652 | 1.9064 | 0.5922 | 0.034 | 0.1264 | 0.0793 | 0.0922 | 0.0031 | 0.079 | 0.0235 | 0.0052 | 0.0009 | 0.0001 | 0.0437 | 0.0103 | 0.0021 | 1195.131 | 1174.035 | 1130.958 | 1134.538 | 1137.16 | 1086.093 | 6.201718 | 58.85386 | 50 | 30 | 21 | 61 | 18 | 18 | 65 | 1363 | 28.75 | 2446
3.1198 | 1.8407 | 0.587 | 0.0336 | 0.1265 | 0.0772 | 0.0888 | 0.0032 | 0.0802 | 0.0225 | 0.004 | 0.0007 | 0.0001 | 0.0436 | 0.0102 | 0.0021 | 1196.987 | 1173.857 | 1128.345 | 1132.251 | 1134.772 | 1084.342 | 6.427258 | 60.93713 | 45 | 29 | 23 | 63 | 21 | 19 | 59 | 1357 | 28.75 | 2450
3.1047 | 1.7971 | 0.588 | 0.0331 | 0.1252 | 0.0767 | 0.0873 | 0.0032 | 0.0809 | 0.0215 | 0.0034 | 0.0008 | 0.0001 | 0.044 | 0.0101 | 0.0022 | 1201.372 | 1175.104 | 1128.741 | 1132.098 | 1135.212 | 1079.922 | 6.471048 | 59.80347 | 40 | 36 | 24 | 47 | 16 | 20 | 56 | 1359 | 28.75 | 2448
3.1407 | 1.788 | 0.5883 | 0.0329 | 0.1246 | 0.0773 | 0.0893 | 0.0035 | 0.0822 | 0.0201 | 0.0031 | 0.0007 | 0.0001 | 0.0459 | 0.0102 | 0.0022 | 1202.477 | 1173.928 | 1128.244 | 1132.603 | 1135.177 | 1084.009 | 6.932349 | 62.66057 | 40 | 26 | 26 | 56 | 21 | 19 | 54 | 1355 | 28.75 | 2454
3.1449 | 1.8019 | 0.5995 | 0.0331 | 0.1292 | 0.0769 | 0.0902 | 0.0033 | 0.0862 | 0.0203 | 0.0032 | 0.0009 | 0.0001 | 0.0452 | 0.0103 | 0.0022 | 1200.799 | 1174.43 | 1129.089 | 1133.58 | 1136.207 | 1084.459 | 7.118045 | 61.63846 | 40 | 26 | 24 | 55 | 20 | 19 | 54 | 1343 | 28.75 | 2452
3.1601 | 1.8104 | 0.594 | 0.0319 | 0.1281 | 0.0756 | 0.0891 | 0.0031 | 0.0861 | 0.0203 | 0.003 | 0.0008 | 0.0001 | 0.0446 | 0.0101 | 0.0022 | 1202.084 | 1177.983 | 1127.186 | 1131.304 | 1133.158 | 1082.917 | 5.971572 | 62.85107 | 38 | 30 | 20 | 59 | 21 | 17 | 52 | 1354 | 28.75 | 2461
3.1246 | 1.9375 | 0.6023 | 0.0337 | 0.122 | 0.0905 | 0.1072 | 0.0043 | 0.0735 | 0.0202 | 0.0064 | 0.0009 | 0.0001 | 0.0526 | 0.0092 | 0.0023 | 1200.864 | 1169.151 | 1128.821 | 1132.118 | 1135.648 | 1083.529 | 6.827109 | 61.39902 | 42 | 30 | 32 | 56 | 18 | 23 | 57 | 1354 | 23 | 2445
3.1043 | 1.9198 | 0.6169 | 0.0341 | 0.1234 | 0.0928 | 0.1098 | 0.0044 | 0.0684 | 0.0189 | 0.0029 | 0.0008 | 0.0001 | 0.0546 | 0.0091 | 0.0025 | 1201.045 | 1170.874 | 1126.004 | 1130.027 | 1133.498 | 1082.735 | 7.494569 | 63.42798 | 37 | 32 | 24 | 51 | 17 | 19 | 51 | 1365 | 23 | 2460
3.0842 | 1.9368 | 0.6132 | 0.0339 | 0.1224 | 0.0922 | 0.1089 | 0.0044 | 0.0681 | 0.0194 | 0.0037 | 0.0005 | 0.0001 | 0.0544 | 0.0091 | 0.0025 | 1198.176 | 1172.807 | 1128.203 | 1132.392 | 1135.683 | 1085.697 | 7.480118 | 62.21001 | 39 | 27 | 22 | 50 | 19 | 19 | 51 | 1355 | 23 | 2444
3.1127 | 1.9785 | 0.6206 | 0.033 | 0.1226 | 0.0922 | 0.1098 | 0.0044 | 0.0679 | 0.0194 | 0.003 | 0.0005 | 0.0001 | 0.0552 | 0.0089 | 0.0026 | 1195.163 | 1171.768 | 1131.227 | 1134.738 | 1137.43 | 1085.128 | 6.203439 | 58.10517 | 36 | 27 | 17 | 44 | 17 | 17 | 49 | 1346 | 23 | 2438
3.1225 | 2.0541 | 0.6332 | 0.0329 | 0.1248 | 0.0874 | 0.1027 | 0.0041 | 0.0705 | 0.0198 | 0.0031 | 0.0004 | 0.0001 | 0.053 | 0.0088 | 0.0027 | 1193.946 | 1170.417 | 1131.074 | 1134.869 | 1137.607 | 1083.549 | 6.533163 | 56.9513 | 41 | 28 | 20 | 47 | 20 | 19 | 56 | 1355 | 23 | 2437
3.16 | 1.9882 | 0.6277 | 0.0302 | 0.1201 | 0.0888 | 0.1005 | 0.0035 | 0.0697 | 0.0188 | 0.0027 | 0.0004 | 0.0001 | 0.0535 | 0.0086 | 0.0025 | 1194.903 | 1168.496 | 1132.666 | 1137.06 | 1140.144 | 1088.771 | 7.47873 | 58.64157 | 43 | 28 | 27 | 51 | 20 | 23 | 58 | 1349 | 28.75 | 2434
3.1368 | 1.9717 | 0.6218 | 0.0333 | 0.126 | 0.0882 | 0.0998 | 0.0036 | 0.0706 | 0.0183 | 0.0029 | 0.0006 | 0.0001 | 0.053 | 0.009 | 0.0026 | 1196.363 | 1172.871 | 1131.271 | 1135.046 | 1138.563 | 1088.104 | 7.292454 | 60.12669 | 46 | 34 | 24 | 54 | 20 | 23 | 62 | 1344 | 28.75 | 2436
3.1616 | 1.9818 | 0.6275 | 0.0337 | 0.1276 | 0.0897 | 0.0988 | 0.0038 | 0.0696 | 0.0185 | 0.0028 | 0.0008 | 0.0001 | 0.0523 | 0.0093 | 0.0026 | 1196.58 | 1169.201 | 1131.013 | 1134.994 | 1138.05 | 1084.283 | 7.036526 | 58.38703 | 38 | 28 | 25 | 45 | 19 | 22 | 53 | 1350 | 28.75 | 2437
3.0824 | 1.9596 | 0.6142 | 0.0282 | 0.1204 | 0.0742 | 0.0884 | 0.003 | 0.0964 | 0.0216 | 0.003 | 0.0009 | 0.0001 | 0.0437 | 0.0105 | 0.0026 | 1203.797 | 1177.009 | 1130.226 | 1134.286 | 1137.399 | 1086.005 | 7.173369 | 62.45862 | 39 | 28 | 24 | 57 | 21 | 20 | 53 | 1364 | 28.75 | 2470
3.0737 | 1.9721 | 0.6118 | 0.0287 | 0.1236 | 0.0743 | 0.091 | 0.0031 | 0.0906 | 0.0215 | 0.0041 | 0.001 | 0.0001 | 0.0441 | 0.0106 | 0.0026 | 1206.659 | 1183.551 | 1131.978 | 1135.182 | 1138.156 | 1085.796 | 6.178797 | 61.79018 | 40 | 30 | 19 | 59 | 18 | 20 | 54 | 1352 | 28.75 | 2477
3.0669 | 1.8458 | 0.5974 | 0.0285 | 0.1146 | 0.073 | 0.0885 | 0.0032 | 0.099 | 0.0209 | 0.0016 | 0.001 | 0.0001 | 0.0441 | 0.0105 | 0.0026 | 1209.809 | 1183.32 | 1131.901 | 1135.005 | 1138.173 | 1086.768 | 6.272356 | 63.31903 | 40 | 30 | 19 | 54 | 17 | 22 | 54 | 1354 | 28.75 | 2455
3.0621 | 1.8417 | 0.6135 | 0.0285 | 0.1206 | 0.0716 | 0.088 | 0.003 | 0.0959 | 0.0212 | 0.0021 | 0.001 | 0.0001 | 0.0439 | 0.0104 | 0.0026 | 1210.315 | 1184.167 | 1128.153 | 1132.379 | 1135.084 | 1085.261 | 6.931564 | 65.70148 | 38 | 30 | 22 | 63 | 20 | 18 | 51 | 1354 | 28.75 | 2463
3.1033 | 1.839 | 0.6058 | 0.0289 | 0.1196 | 0.0724 | 0.089 | 0.0031 | 0.0957 | 0.0217 | 0.0033 | 0.001 | 0.0001 | 0.0434 | 0.0104 | 0.0025 | 1207.274 | 1181.609 | 1127.471 | 1130.952 | 1133.129 | 1082.158 | 5.658106 | 63.78366 | 39 | 31 | 22 | 65 | 20 | 17 | 54 | 1355 | 28.75 | 2459
3.0883 | 1.7755 | 0.6284 | 0.0282 | 0.1311 | 0.0716 | 0.0859 | 0.0028 | 0.096 | 0.0221 | 0.003 | 0.0007 | 0.0001 | 0.0425 | 0.0103 | 0.0025 | 1210.353 | 1182.251 | 1129.73 | 1133.979 | 1136.904 | 1088.416 | 7.173817 | 66.11866 | 38 | 26 | 22 | 57 | 20 | 18 | 50 | 1347 | 23 | 2466
3.1174 | 1.8143 | 0.5875 | 0.028 | 0.1176 | 0.072 | 0.0859 | 0.0031 | 0.0951 | 0.0215 | 0.0029 | 0.0008 | 0.0001 | 0.0424 | 0.0102 | 0.0025 | 1207.585 | 1179.683 | 1128.97 | 1133.72 | 1136.531 | 1088.198 | 7.560459 | 65.84832 | 39 | 29 | 23 | 57 | 22 | 18 | 53 | 1352 | 28.75 | 2454
3.0587 | 1.8536 | 0.5446 | 0.0298 | 0.1217 | 0.0695 | 0.0799 | 0.0032 | 0.0959 | 0.0226 | 0.0033 | 0.0011 | 0.0001 | 0.0397 | 0.0101 | 0.0024 | 1205.222 | 1176.233 | 1127.724 | 1136.133 | 1137.475 | 1083.333 | 9.750601 | 63.58093 | 38 | 51 | 21 | 47 | 24 | 7 | 56 | 1339 | 28.75 | 2445
3.0787 | 1.8744 | 0.572 | 0.0308 | 0.1275 | 0.0705 | 0.0816 | 0.0034 | 0.0955 | 0.0232 | 0.0036 | 0.0013 | 0.0001 | 0.0402 | 0.0102 | 0.0025 | 1201.982 | 1176.601 | 1130.707 | 1134.516 | 1136.975 | 1085.58 | 6.267807 | 61.23158 | 42 | 29 | 21 | 56 | 20 | 19 | 56 | 1354 | 28.75 | 2475
3.149 | 1.8966 | 0.5675 | 0.0252 | 0.1104 | 0.0697 | 0.0791 | 0.0031 | 0.0964 | 0.0239 | 0.0037 | 0.0007 | 0.0001 | 0.0396 | 0.0101 | 0.0024 | 1199.15 | 1175.648 | 1133.421 | 1137.233 | 1140.115 | 1090.88 | 6.693346 | 60.70844 | 43 | 26 | 21 | 52 | 19 | 20 | 55 | 1355 | 17.25 | 2431
3.1202 | 1.973 | 0.5736 | 0.0296 | 0.1194 | 0.0688 | 0.0786 | 0.0029 | 0.0967 | 0.0246 | 0.0039 | 0.0012 | 0.0001 | 0.0395 | 0.0103 | 0.0025 | 1198.01 | 1170.963 | 1133.015 | 1136.89 | 1140.33 | 1087.266 | 7.314537 | 58.68939 | 39 | 27 | 24 | 45 | 18 | 20 | 53 | 1363 | 17.25 | 2437
3.1153 | 1.996 | 0.5728 | 0.0291 | 0.1206 | 0.0686 | 0.0778 | 0.0028 | 0.0961 | 0.0253 | 0.0034 | 0.001 | 0.0001 | 0.0393 | 0.0104 | 0.0025 | 1198.873 | 1174.212 | 1131.782 | 1135.866 | 1138.742 | 1085.907 | 6.960624 | 59.39051 | 39 | 25 | 21 | 47 | 18 | 18 | 52 | 1355 | 17.25 | 2439
3.2 | 2.0713 | 0.5888 | 0.0342 | 0.1254 | 0.0862 | 0.0932 | 0.0037 | 0.0814 | 0.0243 | 0.0048 | 0.001 | 0.0001 | 0.0446 | 0.0107 | 0.0023 | 1193.953 | 1171.074 | 1131.083 | 1135.435 | 1138.911 | 1086.704 | 7.828159 | 58.62051 | 44 | 28 | 21 | 49 | 19 | 21 | 57 | 1354 | 28.75 | 2444
3.1576 | 2.0464 | 0.5882 | 0.0351 | 0.1256 | 0.086 | 0.0912 | 0.0034 | 0.0787 | 0.0244 | 0.0049 | 0.001 | 0.0001 | 0.0444 | 0.0105 | 0.0022 | 1192.081 | 1169.851 | 1134.997 | 1138.146 | 1140.72 | 1086.147 | 5.723081 | 53.88612 | 40 | 25 | 17 | 41 | 18 | 19 | 54 | 1352 | 28.75 | 2453
3.2041 | 2.0462 | 0.6044 | 0.0352 | 0.1266 | 0.0831 | 0.0896 | 0.003 | 0.0812 | 0.0251 | 0.0045 | 0.001 | 0.0001 | 0.0441 | 0.0105 | 0.0022 | 1188.972 | 1168.733 | 1133.031 | 1136.725 | 1139.32 | 1084.702 | 6.288911 | 53.65004 | 42 | 30 | 15 | 42 | 21 | 20 | 58 | 1350 | 28.75 | 2443
3.1891 | 2.0608 | 0.608 | 0.0339 | 0.1237 | 0.0819 | 0.0896 | 0.0028 | 0.0802 | 0.0251 | 0.0048 | 0.0009 | 0.0001 | 0.0431 | 0.0106 | 0.0021 | 1191.359 | 1171.47 | 1133.887 | 1137.158 | 1140.564 | 1087.825 | 6.676494 | 55.5102 | 48 | 30 | 21 | 52 | 19 | 23 | 63 | 1342 | 28.75 | 2424
3.2036 | 2.0183 | 0.6102 | 0.0357 | 0.1274 | 0.0799 | 0.0915 | 0.003 | 0.0814 | 0.0246 | 0.0038 | 0.001 | 0.0001 | 0.0429 | 0.0106 | 0.0022 | 1190.285 | 1165.158 | 1130.484 | 1134.24 | 1137.038 | 1085.635 | 6.553103 | 57.14322 | 45 | 29 | 27 | 53 | 21 | 21 | 60 | 1355 | 28.75 | 2436
3.1834 | 2.007 | 0.6168 | 0.0339 | 0.1282 | 0.0801 | 0.0949 | 0.0031 | 0.0815 | 0.0252 | 0.0038 | 0.0006 | 0.0001 | 0.0435 | 0.0106 | 0.0022 | 1190.668 | 1172.769 | 1129.829 | 1133.219 | 1135.535 | 1084.276 | 5.705326 | 57.1837 | 44 | 31 | 19 | 60 | 21 | 20 | 58 | 1354 | 28.75 | 2433
3.1876 | 1.959 | 0.6168 | 0.0363 | 0.1246 | 0.0806 | 0.0943 | 0.0031 | 0.082 | 0.0244 | 0.0035 | 0.0012 | 0.0001 | 0.0436 | 0.0106 | 0.0022 | 1192.295 | 1172.153 | 1132.117 | 1135.454 | 1138.028 | 1087.137 | 5.910572 | 57.22597 | 44 | 30 | 19 | 51 | 20 | 20 | 59 | 1348 | 28.75 | 2427
3.126 | 1.8297 | 0.5978 | 0.0344 | 0.1265 | 0.0769 | 0.0895 | 0.0031 | 0.0807 | 0.0222 | 0.0038 | 0.0009 | 0.0001 | 0.0439 | 0.0102 | 0.0021 | 1197.189 | 1169.6 | 1126.892 | 1131.04 | 1135.72 | 1084.269 | 8.827865 | 62.25393 | 32 | 30 | 23 | 48 | 18 | 23 | 47 | 1354 | 28.75 | 2450
3.105 | 1.8122 | 0.5933 | 0.0344 | 0.126 | 0.0769 | 0.0893 | 0.0032 | 0.0805 | 0.0219 | 0.0037 | 0.001 | 0.0001 | 0.0439 | 0.0101 | 0.0021 | 1199.285 | 1176.459 | 1126.884 | 1131.739 | 1134.358 | 1084.952 | 7.47444 | 63.32478 | 36 | 28 | 19 | 58 | 21 | 17 | 49 | 1342 | 28.75 | 2456
3.1241 | 1.9659 | 0.6192 | 0.0345 | 0.1175 | 0.0931 | 0.1121 | 0.0046 | 0.0685 | 0.0188 | 0.0027 | 0.0007 | 0.0001 | 0.0565 | 0.0091 | 0.0026 | 1198.3 | 1172.8 | 1128.635 | 1132.732 | 1135.32 | 1084.174 | 6.684924 | 61.04226 | 40 | 29 | 22 | 54 | 21 | 19 | 54 | 1351 | 23 | 2449
3.1483 | 2.0171 | 0.6296 | 0.0333 | 0.119 | 0.0855 | 0.1009 | 0.0034 | 0.0704 | 0.0192 | 0.0025 | 0.0004 | 0.0001 | 0.0522 | 0.0085 | 0.0026 | 1195.903 | 1173.788 | 1132.211 | 1135.669 | 1139.559 | 1084.739 | 7.348343 | 57.29598 | 42 | 29 | 21 | 48 | 18 | 25 | 58 | 1371 | 28.75 | 2443
3.1555 | 2.0183 | 0.6254 | 0.0346 | 0.1224 | 0.0888 | 0.1026 | 0.0037 | 0.0707 | 0.0185 | 0.0026 | 0.0008 | 0.0001 | 0.0539 | 0.0088 | 0.0026 | 1194.828 | 1173.512 | 1129.775 | 1133.658 | 1136.242 | 1084.503 | 6.466443 | 58.96506 | 43 | 31 | 21 | 57 | 20 | 20 | 58 | 1340 | 28.75 | 2430
3.1754 | 1.9897 | 0.6236 | 0.0343 | 0.126 | 0.0888 | 0.1013 | 0.0036 | 0.0714 | 0.0184 | 0.0028 | 0.0008 | 0.0001 | 0.0537 | 0.0088 | 0.0026 | 1196.034 | 1175.104 | 1127.264 | 1131.775 | 1134.725 | 1083.649 | 7.461004 | 61.19095 | 41 | 33 | 19 | 58 | 20 | 19 | 56 | 1354 | 28.75 | 2444
3.0433 | 1.905 | 0.6083 | 0.0311 | 0.1214 | 0.0751 | 0.0855 | 0.0034 | 0.092 | 0.0217 | 0.0001 | 0.0007 | 0.0001 | 0.0435 | 0.0079 | 0.002 | 1198.903 | 1176.896 | 1129.009 | 1132.53 | 1134.909 | 1085.636 | 5.899374 | 61.70739 | 42 | 27 | 19 | 57 | 22 | 19 | 54 | 1351 | 28.75 | 2443
3.0647 | 1.9408 | 0.6083 | 0.0287 | 0.1202 | 0.0744 | 0.0825 | 0.0031 | 0.0916 | 0.0219 | 0.0001 | 0.0004 | 0.0001 | 0.0423 | 0.0081 | 0.002 | 1197.392 | 1169.222 | 1128.197 | 1132.837 | 1135.539 | 1080.859 | 7.341566 | 59.37833 | 34 | 29 | 20 | 42 | 17 | 17 | 47 | 1351 | 28.75 | 2437
3.1088 | 1.9446 | 0.6049 | 0.0316 | 0.1225 | 0.0713 | 0.0858 | 0.0029 | 0.0897 | 0.0213 | 0.0004 | 0.0007 | 0.0001 | 0.0423 | 0.0079 | 0.0018 | 1197.853 | 1171.874 | 1130.243 | 1134.349 | 1137.876 | 1087.097 | 7.632414 | 61.04379 | 44 | 28 | 26 | 52 | 19 | 23 | 56 | 1351 | 28.75 | 2430
3.1167 | 1.9224 | 0.6031 | 0.0324 | 0.1217 | 0.0713 | 0.087 | 0.0028 | 0.0897 | 0.0208 | 0.0001 | 0.0008 | 0.0001 | 0.0421 | 0.0079 | 0.0018 | 1197.683 | 1170.048 | 1128.795 | 1132.552 | 1135.386 | 1085.952 | 6.591484 | 61.65546 | 41 | 28 | 24 | 49 | 20 | 20 | 53 | 1347 | 28.75 | 2447
3.1081 | 1.9061 | 0.6206 | 0.0329 | 0.1256 | 0.0711 | 0.0874 | 0.0027 | 0.0893 | 0.0207 | 0.0001 | 0.0007 | 0.0001 | 0.042 | 0.0079 | 0.0018 | 1199.469 | 1173.452 | 1127.972 | 1131.908 | 1135.294 | 1084.66 | 7.322022 | 62.27484 | 39 | 26 | 21 | 51 | 18 | 19 | 52 | 1344 | 28.75 | 2442
3.0913 | 1.8911 | 0.6089 | 0.0324 | 0.1216 | 0.0719 | 0.088 | 0.0029 | 0.09 | 0.0209 | 0.0003 | 0.0008 | 0.0001 | 0.0425 | 0.0078 | 0.0018 | 1200.186 | 1180.001 | 1128.298 | 1132.409 | 1135.528 | 1085.682 | 7.230261 | 62.78234 | 42 | 30 | 18 | 59 | 20 | 20 | 55 | 1349 | 28.75 | 2444
3.0832 | 1.8872 | 0.6114 | 0.0327 | 0.1239 | 0.0719 | 0.0881 | 0.0028 | 0.0911 | 0.0208 | 0.0001 | 0.0008 | 0.0001 | 0.0423 | 0.0079 | 0.0018 | 1201.803 | 1176.419 | 1131.97 | 1134.958 | 1138.207 | 1087.94 | 6.237389 | 61.33064 | 42 | 28 | 21 | 54 | 17 | 20 | 56 | 1354 | 28.75 | 2440
3.097 | 1.8742 | 0.6146 | 0.032 | 0.1228 | 0.073 | 0.0895 | 0.0031 | 0.0928 | 0.0207 | 0.0002 | 0.0009 | 0.0001 | 0.043 | 0.008 | 0.0018 | 1202.176 | 1181.237 | 1128.997 | 1132.666 | 1135.252 | 1084.728 | 6.254505 | 62.30721 | 41 | 29 | 18 | 60 | 21 | 19 | 54 | 1346 | 30 | 2430
3.1237 | 1.9269 | 0.618 | 0.0292 | 0.1204 | 0.0734 | 0.0865 | 0.0029 | 0.0912 | 0.021 | 0.0005 | 0.0006 | 0.0001 | 0.0418 | 0.0082 | 0.0018 | 1203.698 | 1182.808 | 1128.699 | 1132.848 | 1135.316 | 1086.353 | 6.617227 | 63.91323 | 41 | 30 | 20 | 65 | 21 | 18 | 55 | 1351 | 30 | 2444
3.1643 | 1.9245 | 0.605 | 0.0306 | 0.1257 | 0.0749 | 0.0907 | 0.004 | 0.0894 | 0.0215 | 0.0002 | 0.0006 | 0.0001 | 0.0443 | 0.0072 | 0.0018 | 1200.837 | 1174.988 | 1137.704 | 1141.578 | 1145.097 | 1091.694 | 7.392258 | 57.84422 | 36 | 22 | 22 | 38 | 17 | 21 | 48 | 1353 | 28.75 | 2418
3.1385 | 1.9341 | 0.6062 | 0.031 | 0.1238 | 0.0729 | 0.0911 | 0.0037 | 0.0922 | 0.0214 | 0.0001 | 0.0004 | 0.0001 | 0.0445 | 0.0071 | 0.0019 | 1199.804 | 1178.785 | 1137.356 | 1141.181 | 1144.525 | 1093.195 | 7.169573 | 58.57706 | 46 | 23 | 23 | 52 | 20 | 22 | 59 | 1348 | 28.75 | 2412
3.1655 | 1.99 | 0.6321 | 0.0311 | 0.1205 | 0.0745 | 0.0892 | 0.0032 | 0.0918 | 0.022 | 0.0008 | 0.0004 | 0.0001 | 0.0442 | 0.0073 | 0.0021 | 1203.164 | 1180.632 | 1138.313 | 1142.022 | 1145.232 | 1092.834 | 6.919334 | 58.77929 | 44 | 26 | 25 | 54 | 20 | 24 | 58 | 1363 | 28.75 | 2413
3.1219 | 1.9591 | 0.6221 | 0.0309 | 0.1085 | 0.0753 | 0.0903 | 0.0032 | 0.0908 | 0.0215 | 0.0005 | 0.0005 | 0.0001 | 0.0446 | 0.0071 | 0.0021 | 1201.166 | 1180.765 | 1138.53 | 1142.118 | 1144.878 | 1091.399 | 6.347959 | 57.06254 | 46 | 23 | 18 | 50 | 20 | 22 | 59 | 1367 | 28.75 | 2406
3.1343 | 1.9492 | 0.6185 | 0.0321 | 0.1204 | 0.0751 | 0.0905 | 0.004 | 0.0891 | 0.021 | 0.0005 | 0.0005 | 0.0001 | 0.0451 | 0.0072 | 0.0022 | 1201.273 | 1179.21 | 1137.237 | 1140.356 | 1143.495 | 1089.515 | 6.258291 | 57.29899 | 44 | 22 | 20 | 52 | 19 | 22 | 57 | 1363 | 28.75 | 2408
3.1914 | 1.9401 | 0.6095 | 0.0308 | 0.1235 | 0.0761 | 0.0889 | 0.0041 | 0.0896 | 0.0219 | 0.0002 | 0.0004 | 0.0001 | 0.0441 | 0.0074 | 0.0023 | 1201.88 | 1182.023 | 1139.703 | 1143.331 | 1145.932 | 1094.343 | 6.228806 | 57.81902 | 46 | 23 | 19 | 54 | 21 | 21 | 58 | 1358 | 28.75 | 2429
3.2028 | 1.977 | 0.6265 | 0.0307 | 0.1251 | 0.0748 | 0.0897 | 0.004 | 0.0903 | 0.021 | 0.0006 | 0.0005 | 0.0001 | 0.0446 | 0.0074 | 0.0023 | 1198.243 | 1183.794 | 1133.519 | 1137.346 | 1140.442 | 1087.3 | 6.922272 | 58.33965 | 41 | 23 | 11 | 52 | 18 | 20 | 54 | 1325 | 28.75 | 2430
3.0693 | 1.9017 | 0.634 | 0.0284 | 0.1272 | 0.0766 | 0.105 | 0.0022 | 0.0812 | 0.0217 | 0.0002 | 0.0004 | 0.0001 | 0.0489 | 0.0072 | 0.0018 | 1203.87 | 1180.294 | 1136.738 | 1141.57 | 1142.934 | 1089.728 | 6.19519 | 58.81427 | 42 | 21 | 19 | 46 | 25 | 13 | 54 | 1348 | 30 | 2438
3.1217 | 1.9233 | 0.6283 | 0.0291 | 0.1229 | 0.0783 | 0.1087 | 0.0025 | 0.0829 | 0.0199 | 0.0008 | 0.0005 | 0.0001 | 0.0499 | 0.0071 | 0.0018 | 1201.714 | 1179.293 | 1138.561 | 1142.676 | 1145.232 | 1092.549 | 6.671646 | 57.85157 | 45 | 22 | 20 | 50 | 21 | 19 | 58 | 1350 | 30 | 2431
3.1132 | 1.9728 | 0.6538 | 0.0298 | 0.1247 | 0.0762 | 0.0999 | 0.0027 | 0.0844 | 0.0204 | 0.001 | 0.0007 | 0.0001 | 0.0501 | 0.0072 | 0.0019 | 1201.952 | 1179.316 | 1138.324 | 1142.031 | 1145.231 | 1091.297 | 6.906554 | 57.50086 | 40 | 27 | 21 | 43 | 17 | 20 | 53 | 1348 | 28.75 | 2418
3.0696 | 1.9828 | 0.6346 | 0.0295 | 0.1269 | 0.0755 | 0.0992 | 0.0028 | 0.0857 | 0.0211 | 0.0003 | 0.0007 | 0.0001 | 0.0506 | 0.0071 | 0.0018 | 1199.096 | 1178.327 | 1138.763 | 1142.875 | 1145.466 | 1091.301 | 6.703724 | 55.97036 | 45 | 21 | 21 | 49 | 20 | 19 | 58 | 1347 | 28.75 | 2441
3.1077 | 1.9855 | 0.6811 | 0.0318 | 0.1259 | 0.0751 | 0.0991 | 0.0027 | 0.0866 | 0.022 | 0.0001 | 0.0007 | 0.0001 | 0.0507 | 0.0072 | 0.0019 | 1197.99 | 1177.275 | 1138.853 | 1142.034 | 1145.008 | 1090.857 | 6.154792 | 55.19961 | 44 | 22 | 19 | 50 | 19 | 21 | 58 | 1344 | 28.75 | 2434
3.1189 | 2.0041 | 0.6449 | 0.0315 | 0.125 | 0.0745 | 0.1001 | 0.0026 | 0.0859 | 0.0211 | 0.0001 | 0.0006 | 0.0001 | 0.0502 | 0.0071 | 0.0018 | 1202.491 | 1182.164 | 1138.512 | 1141.96 | 1144.799 | 1093.213 | 6.286343 | 58.54649 | 44 | 24 | 19 | 52 | 20 | 21 | 56 | 1346 | 28.75 | 2432
3.0633 | 1.9598 | 0.6501 | 0.0312 | 0.1203 | 0.0743 | 0.0995 | 0.0026 | 0.0856 | 0.0214 | 0.0001 | 0.0008 | 0.0001 | 0.0505 | 0.0072 | 0.0019 | 1198.277 | 1170.747 | 1136.264 | 1140.507 | 1143.453 | 1086.437 | 7.188877 | 55.44779 | 38 | 26 | 23 | 37 | 18 | 17 | 52 | 1350 | 28.75 | 2412
3.1334 | 2.0122 | 0.6508 | 0.03 | 0.1233 | 0.0744 | 0.0978 | 0.003 | 0.0846 | 0.0221 | 0.0004 | 0.0008 | 0.0001 | 0.0498 | 0.0075 | 0.002 | 1196.851 | 1173.678 | 1138.027 | 1141.797 | 1144.885 | 1093.788 | 6.857281 | 57.07574 | 43 | 22 | 22 | 44 | 19 | 22 | 55 | 1349 | 28.75 | 2423
3.1609 | 2.0281 | 0.6489 | 0.0295 | 0.1303 | 0.0739 | 0.0964 | 0.0025 | 0.0835 | 0.0217 | 0.0001 | 0.0008 | 0.0001 | 0.0498 | 0.0073 | 0.0019 | 1197.458 | 1178.619 | 1138.494 | 1142.425 | 1145.343 | 1094.247 | 6.849305 | 57.12998 | 46 | 24 | 18 | 50 | 21 | 20 | 58 | 1355 | 28.75 | 2428
3.1182 | 2.0668 | 0.637 | 0.029 | 0.1259 | 0.0742 | 0.0945 | 0.0024 | 0.0817 | 0.022 | 0.0001 | 0.0006 | 0.0001 | 0.0493 | 0.0073 | 0.0019 | 1198.795 | 1176.325 | 1137.567 | 1141.222 | 1144.519 | 1090.874 | 6.951889 | 56.73362 | 38 | 24 | 18 | 41 | 17 | 21 | 51 | 1355 | 28.75 | 2434
3.2173 | 2.1291 | 0.6401 | 0.0276 | 0.1235 | 0.0746 | 0.0916 | 0.0023 | 0.0808 | 0.023 | 0.0009 | 0.0006 | 0.0001 | 0.0481 | 0.0074 | 0.0018 | 1195.981 | 1175.321 | 1139.059 | 1142.907 | 1144.9 | 1091.943 | 5.840511 | 54.71216 | 41 | 21 | 17 | 39 | 23 | 17 | 53 | 1345 | 28.75 | 2427
3.2205 | 2.0857 | 0.6506 | 0.0294 | 0.1221 | 0.0752 | 0.0936 | 0.0023 | 0.082 | 0.0223 | 0.0002 | 0.0006 | 0.0001 | 0.0489 | 0.0074 | 0.0019 | 1198.508 | 1173.734 | 1137.658 | 1140.713 | 1143.604 | 1082.425 | 5.946586 | 52.41935 | 35 | 30 | 21 | 33 | 15 | 19 | 51 | 1348 | 28.75 | 2408
3.2045 | 2.0289 | 0.6438 | 0.0309 | 0.1283 | 0.075 | 0.0947 | 0.0025 | 0.0824 | 0.0217 | 0.0002 | 0.0009 | 0.0001 | 0.0488 | 0.0071 | 0.0018 | 1200.991 | 1177.852 | 1138.242 | 1142.516 | 1145.539 | 1089.496 | 7.29678 | 56.27968 | 40 | 25 | 22 | 43 | 18 | 20 | 54 | 1357 | 28.75 | 2411
3.1264 | 2.0212 | 0.6242 | 0.0296 | 0.1286 | 0.0748 | 0.0924 | 0.0029 | 0.0825 | 0.0214 | 0.0003 | 0.0008 | 0.0001 | 0.0478 | 0.0072 | 0.0018 | 1199.37 | 1174.557 | 1137.661 | 1141.811 | 1144.595 | 1090.227 | 6.933573 | 56.53938 | 43 | 33 | 23 | 39 | 22 | 19 | 58 | 1360 | 28.75 | 2419
3.1751 | 1.9838 | 0.646 | 0.027 | 0.1159 | 0.0733 | 0.0867 | 0.0026 | 0.0811 | 0.0222 | 0.0001 | 0.0005 | 0.0001 | 0.0433 | 0.0075 | 0.0022 | 1203.06 | 1181.765 | 1140.431 | 1143.212 | 1145.316 | 1092.874 | 4.884634 | 56.83933 | 43 | 22 | 15 | 45 | 19 | 20 | 55 | 1328 | 28.75 | 2438
3.1575 | 1.8891 | 0.6317 | 0.0301 | 0.121 | 0.0715 | 0.0915 | 0.0032 | 0.0854 | 0.0216 | 0.0001 | 0.0009 | 0.0001 | 0.0447 | 0.0072 | 0.0022 | 1200.864 | 1176.673 | 1138.687 | 1142.882 | 1145.726 | 1092.386 | 7.039318 | 57.31755 | 46 | 23 | 24 | 45 | 21 | 22 | 59 | 1353 | 28.75 | 2427
3.1974 | 1.922 | 0.6428 | 0.0286 | 0.1183 | 0.0703 | 0.0874 | 0.0029 | 0.0854 | 0.0224 | 0.0004 | 0.0009 | 0.0001 | 0.0438 | 0.0075 | 0.0023 | 1198.133 | 1172.927 | 1138.288 | 1142.368 | 1144.772 | 1084.944 | 6.483762 | 52.87154 | 39 | 35 | 23 | 37 | 19 | 17 | 57 | 1355 | 28.75 | 2408
3.1849 | 1.875 | 0.6204 | 0.0291 | 0.1229 | 0.0696 | 0.0894 | 0.0034 | 0.0858 | 0.0226 | 0.0011 | 0.001 | 0.0001 | 0.0444 | 0.0073 | 0.0023 | 1198.352 | 1177.433 | 1138.729 | 1142.31 | 1145.18 | 1089.84 | 6.450936 | 54.94597 | 41 | 27 | 18 | 44 | 17 | 21 | 55 | 1340 | 28.75 | 2421
3.2737 | 2.0136 | 0.6423 | 0.0331 | 0.1229 | 0.0703 | 0.0886 | 0.0029 | 0.0812 | 0.023 | 0.0001 | 0.001 | 0.0001 | 0.0442 | 0.0078 | 0.0024 | 1194.361 | 1176.377 | 1141.831 | 1144.463 | 1147.494 | 1095.116 | 5.662703 | 52.92955 | 49 | 20 | 22 | 53 | 16 | 26 | 61 | 1355 | 28.75 | 2406
3.1296 | 2.0466 | 0.6498 | 0.033 | 0.1205 | 0.0714 | 0.0905 | 0.003 | 0.078 | 0.0238 | 0.0001 | 0.0009 | 0.0001 | 0.0451 | 0.008 | 0.0024 | 1195.523 | 1176.36 | 1140.033 | 1141.55 | 1144.244 | 1088.845 | 4.211387 | 52.01688 | 47 | 24 | 16 | 44 | 13 | 24 | 62 | 1346 | 28.75 | 2400
3.1287 | 2.116 | 0.6581 | 0.0304 | 0.1189 | 0.0727 | 0.0894 | 0.0029 | 0.0759 | 0.0236 | 0.0019 | 0.0008 | 0.0001 | 0.0445 | 0.0083 | 0.0024 | 1196.967 | 1174.389 | 1137.001 | 1140.973 | 1142.981 | 1088.435 | 5.980071 | 55.25198 | 47 | 24 | 23 | 51 | 24 | 18 | 60 | 1344 | 28.75 | 2401
3.1157 | 2.0773 | 0.6516 | 0.033 | 0.1222 | 0.0747 | 0.0946 | 0.0036 | 0.0757 | 0.0226 | 0.0001 | 0.0008 | 0.0001 | 0.0473 | 0.008 | 0.0023 | 1198.783 | 1175.216 | 1136.034 | 1140.715 | 1143.379 | 1090.27 | 7.344377 | 57.82571 | 41 | 24 | 19 | 42 | 21 | 19 | 54 | 1344 | 28.75 | 2408
3.1552 | 2.0917 | 0.6546 | 0.0329 | 0.1263 | 0.0776 | 0.0951 | 0.0038 | 0.076 | 0.0229 | 0.0006 | 0.0008 | 0.0001 | 0.0479 | 0.0078 | 0.0022 | 1200.708 | 1179.705 | 1137.06 | 1140.968 | 1143.422 | 1122.477 | 6.361755 | 80 | 9 | 16 | 19 | 56 | 22 | 12 | 10 | 1346 | 28.75 | 2411
3.1255 | 2.0832 | 0.6551 | 0.0327 | 0.1267 | 0.0805 | 0.0954 | 0.0039 | 0.0772 | 0.0228 | 0.0009 | 0.0009 | 0.0001 | 0.0485 | 0.0079 | 0.0022 | 1201.433 | 1177.149 | 1135.506 | 1139.259 | 1142.693 | 1090.648 | 7.187012 | 59.5091 | 47 | 29 | 23 | 51 | 20 | 23 | 61 | 1348 | 28.75 | 2412
3.1084 | 2.0879 | 0.6605 | 0.0318 | 0.1338 | 0.0823 | 0.0945 | 0.0042 | 0.0761 | 0.0257 | 0.0019 | 0.0007 | 0.0001 | 0.0485 | 0.0082 | 0.0022 | 1206.78 | 1184.394 | 1135.385 | 1138.897 | 1142.514 | 1089.625 | 7.129016 | 60.94036 | 43 | 27 | 20 | 57 | 19 | 22 | 57 | 1351 | 28.75 | 2429
3.01 | 2.0576 | 0.6485 | 0.0303 | 0.1239 | 0.0833 | 0.0923 | 0.0036 | 0.0735 | 0.0228 | 0.0003 | 0.0005 | 0.0001 | 0.0472 | 0.0081 | 0.0023 | 1208.074 | 1183.466 | 1135.802 | 1139.839 | 1142.992 | 1091.231 | 7.190639 | 61.85399 | 42 | 27 | 22 | 54 | 20 | 21 | 55 | 1349 | 30 | 2426
3.0253 | 2.0153 | 0.6434 | 0.0318 | 0.1219 | 0.084 | 0.0923 | 0.0035 | 0.0767 | 0.0232 | 0.0007 | 0.0007 | 0.0001 | 0.047 | 0.0083 | 0.0023 | 1203.197 | 1178.96 | 1136.691 | 1141.161 | 1144.425 | 1090.49 | 7.734006 | 59.00796 | 38 | 25 | 21 | 42 | 18 | 19 | 51 | 1345 | 28.75 | 2439
3.0462 | 2.0081 | 0.6408 | 0.0329 | 0.1208 | 0.0841 | 0.094 | 0.0032 | 0.0772 | 0.023 | 0.0008 | 0.0007 | 0.0001 | 0.0466 | 0.0083 | 0.0023 | 1198.571 | 1176.39 | 1138.326 | 1142.253 | 1144.886 | 1092.689 | 6.560057 | 56.8984 | 43 | 24 | 22 | 46 | 20 | 20 | 55 | 1350 | 28.75 | 2423
3.1979 | 2.0188 | 0.6526 | 0.0322 | 0.1196 | 0.0851 | 0.0948 | 0.0033 | 0.0776 | 0.0231 | 0.001 | 0.0007 | 0.0001 | 0.0478 | 0.0085 | 0.0022 | 1197.49 | 1175.643 | 1138.216 | 1142.811 | 1144.733 | 1088.334 | 6.517688 | 54.30286 | 40 | 35 | 20 | 38 | 21 | 14 | 56 | 1351 | 28.75 | 2416
3.2165 | 2.0491 | 0.6531 | 0.0328 | 0.1261 | 0.0831 | 0.096 | 0.0033 | 0.0778 | 0.0242 | 0.0016 | 0.0006 | 0.0001 | 0.0479 | 0.0086 | 0.0022 | 1195.649 | 1171.61 | 1137.811 | 1142.03 | 1144.746 | 1090.143 | 6.935053 | 54.81988 | 37 | 26 | 19 | 34 | 19 | 17 | 50 | 1350 | 28.75 | 2417
3.2019 | 2.046 | 0.6451 | 0.0329 | 0.1229 | 0.0829 | 0.0965 | 0.0034 | 0.0774 | 0.0242 | 0.0023 | 0.0007 | 0.0001 | 0.048 | 0.0085 | 0.0022 | 1196.81 | 1176.032 | 1138.954 | 1142.152 | 1145.056 | 1089.211 | 6.10265 | 53.77018 | 40 | 20 | 17 | 40 | 17 | 19 | 53 | 1348 | 28.75 | 2400
3.1302 | 1.9629 | 0.6131 | 0.0415 | 0.1312 | 0.0761 | 0.0851 | 0.0035 | 0.072 | 0.0212 | 0.0047 | 0.0007 | 0.0001 | 0.0444 | 0.0084 | 0.0024 | 1199.378 | 1174.069 | 1139.712 | 1144.088 | 1147.344 | 1117.911 | 7.631719 | 73.23997 | 7 | 11 | 24 | 44 | 19 | 21 | 9 | 1352 | 28.75 | 2417
3.168 | 1.9859 | 0.6296 | 0.0372 | 0.1362 | 0.077 | 0.0823 | 0.0039 | 0.0724 | 0.0219 | 0.0055 | 0.0005 | 0.0001 | 0.0445 | 0.0086 | 0.0025 | 1201.323 | 1179.065 | 1137.333 | 1141.2 | 1143.953 | 1091.053 | 6.619956 | 58.03055 | 46 | 24 | 20 | 52 | 20 | 19 | 59 | 1344 | 28.75 | 2420
3.187 | 1.9798 | 0.6101 | 0.0396 | 0.1291 | 0.0776 | 0.0904 | 0.0042 | 0.076 | 0.0231 | 0.0117 | 0.0008 | 0.0001 | 0.0443 | 0.009 | 0.0026 | 1204.93 | 1179.657 | 1136.892 | 1140.788 | 1144.12 | 1091.027 | 7.227273 | 59.73283 | 40 | 25 | 23 | 48 | 18 | 21 | 53 | 1349 | 28.75 | 2428
3.0782 | 1.92 | 0.6055 | 0.0404 | 0.1291 | 0.0769 | 0.0846 | 0.004 | 0.075 | 0.0223 | 0.0062 | 0.0008 | 0.0001 | 0.0447 | 0.0086 | 0.0025 | 1203.397 | 1180.77 | 1136.691 | 1140.751 | 1144.259 | 1093.829 | 7.567863 | 60.88025 | 42 | 23 | 21 | 52 | 19 | 22 | 54 | 1346 | 28.75 | 2429
3.1463 | 1.9185 | 0.6006 | 0.0201 | 0.0902 | 0.0764 | 0.086 | 0.0041 | 0.0753 | 0.0214 | 0.0039 | 0.0004 | 0.0001 | 0.0453 | 0.0086 | 0.0025 | 1204.233 | 1177.597 | 1136.551 | 1141.316 | 1144.216 | 1094.495 | 7.665581 | 61.67631 | 40 | 23 | 24 | 48 | 20 | 20 | 52 | 1350 | 28.75 | 2423
3.1031 | 1.9439 | 0.6005 | 0.0395 | 0.1359 | 0.0765 | 0.0802 | 0.0038 | 0.0744 | 0.0222 | 0.0046 | 0.0008 | 0.0001 | 0.0437 | 0.0086 | 0.0024 | 1205.4 | 1182.906 | 1136.172 | 1139.853 | 1143.051 | 1092.597 | 6.879394 | 61.37097 | 40 | 22 | 18 | 50 | 19 | 22 | 51 | 1348 | 28.75 | 2430
3.1489 | 1.9129 | 0.6082 | 0.0405 | 0.1337 | 0.0765 | 0.0797 | 0.0034 | 0.0728 | 0.0214 | 0.0046 | 0.0007 | 0.0001 | 0.0427 | 0.0082 | 0.0023 | 1204.706 | 1176.257 | 1135.133 | 1139.293 | 1142.49 | 1089.426 | 7.356954 | 60.35121 | 39 | 24 | 24 | 43 | 17 | 18 | 51 | 1349 | 28.75 | 2438
3.2003 | 1.8808 | 0.5686 | 0.0391 | 0.1341 | 0.077 | 0.099 | 0.0033 | 0.0705 | 0.0189 | 0.0031 | 0.0007 | 0.0001 | 0.0383 | 0.0079 | 0.0019 | 1201.278 | 1178.041 | 1136.881 | 1140.617 | 1144.05 | 1092.798 | 7.169223 | 59.36351 | 42 | 23 | 20 | 48 | 18 | 21 | 54 | 1355 | 28.75 | 2453
3.21 | 1.8795 | 0.5793 | 0.0394 | 0.1356 | 0.0749 | 0.0942 | 0.0031 | 0.0699 | 0.0193 | 0.0035 | 0.0008 | 0.0001 | 0.038 | 0.008 | 0.0019 | 1197.243 | 1170.699 | 1138.302 | 1142.76 | 1145.207 | 1092.316 | 6.904882 | 56.17338 | 42 | 21 | 22 | 39 | 21 | 18 | 54 | 1358 | 28.75 | 2431
3.1242 | 1.8302 | 0.5755 | 0.0405 | 0.1328 | 0.0735 | 0.09 | 0.003 | 0.0708 | 0.0195 | 0.0032 | 0.0008 | 0.0001 | 0.0373 | 0.0082 | 0.002 | 1198.681 | 1171.452 | 1138.778 | 1142.545 | 1144.511 | 1089.174 | 5.732801 | 54.70243 | 49 | 22 | 31 | 51 | 20 | 16 | 64 | 1344 | 28.75 | 2418
3.1569 | 1.8436 | 0.5681 | 0.0399 | 0.1316 | 0.0721 | 0.0895 | 0.0031 | 0.0723 | 0.0195 | 0.0031 | 0.0006 | 0.0001 | 0.0374 | 0.0085 | 0.002 | 1196.313 | 1172.456 | 1137.455 | 1140.92 | 1144.74 | 1094.073 | 7.285443 | 57.56827 | 48 | 24 | 24 | 49 | 19 | 26 | 60 | 1347 | 28.75 | 2430
3.186 | 1.8586 | 0.5858 | 0.0389 | 0.1291 | 0.0717 | 0.0877 | 0.0029 | 0.0749 | 0.02 | 0.0034 | 0.0007 | 0.0001 | 0.0374 | 0.0088 | 0.002 | 1195.236 | 1174.005 | 1137.797 | 1142.121 | 1144.595 | 1092.384 | 6.79833 | 55.84619 | 45 | 22 | 18 | 44 | 22 | 18 | 57 | 1350 | 28.75 | 2418
3.1347 | 1.8487 | 0.5724 | 0.0394 | 0.1332 | 0.0716 | 0.0887 | 0.0032 | 0.078 | 0.0194 | 0.0027 | 0.0009 | 0.0001 | 0.038 | 0.0089 | 0.002 | 1197.414 | 1176.102 | 1137.565 | 1142.837 | 1143.638 | 1117.123 | 6.073259 | 74.53945 | 4 | 12 | 21 | 52 | 25 | 2 | 6 | 1344 | 28.75 | 2435
3.1928 | 2.0287 | 0.6103 | 0.0362 | 0.1379 | 0.0773 | 0.0941 | 0.0042 | 0.0708 | 0.0203 | 0.0036 | 0.0006 | 0.0001 | 0.0516 | 0.0083 | 0.002 | 1197.042 | 1172.944 | 1140.737 | 1144.629 | 1147.551 | 1092.591 | 6.813663 | 53.90556 | 43 | 25 | 22 | 39 | 19 | 20 | 55 | 1349 | 27.5 | 2440
3.1906 | 2.0282 | 0.6354 | 0.0396 | 0.1481 | 0.078 | 0.0949 | 0.0041 | 0.0733 | 0.0196 | 0.0028 | 0.0007 | 0.0001 | 0.0522 | 0.0082 | 0.0019 | 1195.706 | 1175.954 | 1140.751 | 1143.844 | 1147.07 | 1093.735 | 6.319097 | 53.89292 | 44 | 20 | 17 | 44 | 16 | 24 | 56 | 1349 | 27.5 | 2426
3.1664 | 2.0908 | 0.6004 | 0.0383 | 0.1481 | 0.0791 | 0.1046 | 0.0043 | 0.0717 | 0.0198 | 0.0032 | 0.0008 | 0.0001 | 0.0522 | 0.008 | 0.0018 | 1195.572 | 1177.711 | 1142.483 | 1145.924 | 1147.609 | 1092.959 | 5.126091 | 51.73756 | 42 | 18 | 14 | 43 | 20 | 16 | 53 | 1349 | 27.5 | 2418
3.1632 | 2.0554 | 0.6104 | 0.0387 | 0.1476 | 0.0801 | 0.1102 | 0.0045 | 0.0726 | 0.0204 | 0.0035 | 0.0008 | 0.0001 | 0.0515 | 0.008 | 0.0017 | 1198.369 | 1177.361 | 1141.617 | 1144.208 | 1145.194 | 1117.501 | 3.576536 | 70.17798 | 4 | 11 | 19 | 46 | 15 | 2 | 6 | 1364 | 27.5 | 2427
3.2237 | 2.0352 | 0.6646 | 0.0259 | 0.1051 | 0.0819 | 0.0844 | 0.0038 | 0.0626 | 0.021 | 0.0034 | 0.0001 | 0.0001 | 0.0433 | 0.011 | 0.0021 | 1201.393 | 1172.217 | 1134.524 | 1138.372 | 1141.439 | 1087.482 | 6.914532 | 58.7028 | 40 | 23 | 26 | 46 | 18 | 20 | 53 | 1352 | 28.75 | 2424
3.1992 | 1.9471 | 0.6661 | 0.0312 | 0.1199 | 0.0811 | 0.0853 | 0.0037 | 0.0675 | 0.021 | 0.0032 | 0.0003 | 0.0001 | 0.0436 | 0.0106 | 0.002 | 1206.108 | 1181.426 | 1135.483 | 1139.298 | 1142.536 | 1090.593 | 7.053764 | 61.13969 | 43 | 23 | 24 | 53 | 19 | 22 | 55 | 1344 | 28.75 | 2425
3.1955 | 1.9122 | 0.6475 | 0.0325 | 0.1364 | 0.0795 | 0.0898 | 0.0043 | 0.0689 | 0.0203 | 0.0024 | 0.0004 | 0.0001 | 0.0448 | 0.01 | 0.0019 | 1205.426 | 1180.254 | 1135.281 | 1139.036 | 1141.694 | 1089.602 | 6.413494 | 60.5615 | 44 | 27 | 24 | 54 | 21 | 21 | 57 | 1343 | 28.75 | 2423
3.1366 | 1.8809 | 0.6438 | 0.034 | 0.1358 | 0.0785 | 0.0908 | 0.004 | 0.0695 | 0.0202 | 0.0022 | 0.0003 | 0.0001 | 0.0447 | 0.0095 | 0.0018 | 1204.386 | 1178.203 | 1135.041 | 1139.029 | 1142.192 | 1089.929 | 7.151265 | 60.58551 | 41 | 28 | 24 | 50 | 18 | 22 | 55 | 1341 | 28.75 | 2425
3.1291 | 1.908 | 0.6379 | 0.033 | 0.1349 | 0.0782 | 0.0925 | 0.0041 | 0.0698 | 0.0201 | 0.0025 | 0.0003 | 0.0001 | 0.0451 | 0.0094 | 0.0018 | 1205.968 | 1183.872 | 1139.628 | 1143.86 | 1146.819 | 1093.67 | 7.190516 | 59.0748 | 44 | 27 | 20 | 51 | 19 | 20 | 57 | 1350 | 28.75 | 2436
3.152 | 1.9327 | 0.6657 | 0.0322 | 0.1377 | 0.0782 | 0.0927 | 0.0041 | 0.0686 | 0.0202 | 0.0033 | 0.0003 | 0.0001 | 0.046 | 0.0098 | 0.0018 | 1205.803 | 1182.752 | 1137.214 | 1140.973 | 1144.536 | 1094.713 | 7.321532 | 61.7416 | 47 | 26 | 24 | 58 | 19 | 23 | 59 | 1357 | 28.75 | 2433
3.1691 | 1.9179 | 0.6341 | 0.0309 | 0.132 | 0.0785 | 0.0989 | 0.0044 | 0.0692 | 0.0202 | 0.0037 | 0.0002 | 0.0001 | 0.0462 | 0.0101 | 0.0018 | 1209.336 | 1181.234 | 1135.507 | 1139.913 | 1143.166 | 1090.52 | 7.659557 | 62.13733 | 40 | 31 | 25 | 49 | 19 | 19 | 54 | 1347 | 28.75 | 2435
3.1042 | 1.9737 | 0.647 | 0.0329 | 0.1344 | 0.0759 | 0.0945 | 0.0041 | 0.0683 | 0.0204 | 0.0048 | 0.0004 | 0.0001 | 0.0469 | 0.0105 | 0.0017 | 1207.105 | 1182.319 | 1136.267 | 1140.131 | 1143.708 | 1091.17 | 7.441054 | 61.10147 | 43 | 28 | 24 | 55 | 20 | 24 | 56 | 1353 | 28.75 | 2442
3.0575 | 2.0109 | 0.6624 | 0.0325 | 0.1331 | 0.0755 | 0.0938 | 0.004 | 0.0687 | 0.0214 | 0.0053 | 0.0004 | 0.0001 | 0.0458 | 0.0109 | 0.0017 | 1207.172 | 1181.882 | 1135.873 | 1139.867 | 1143.351 | 1091.094 | 7.477718 | 61.42332 | 43 | 28 | 25 | 56 | 19 | 22 | 57 | 1353 | 28.75 | 2446
3.0799 | 2.0014 | 0.6557 | 0.0324 | 0.1311 | 0.0738 | 0.0931 | 0.0033 | 0.069 | 0.0211 | 0.0046 | 0.0004 | 0.0001 | 0.0445 | 0.0104 | 0.0017 | 1208.765 | 1181.428 | 1135.917 | 1139.816 | 1141.861 | 1108.497 | 5.944729 | 72.65337 | 6 | 10 | 24 | 50 | 19 | 8 | 9 | 1344 | 28.75 | 2439
3.1485 | 1.9297 | 0.6216 | 0.0332 | 0.1311 | 0.0752 | 0.0966 | 0.0039 | 0.0751 | 0.0204 | 0.0039 | 0.0004 | 0.0001 | 0.045 | 0.0101 | 0.0018 | 1203.023 | 1180.078 | 1137.718 | 1141.497 | 1144.899 | 1094.241 | 7.181333 | 60.03316 | 45 | 25 | 22 | 51 | 20 | 24 | 58 | 1344 | 28.75 | 2435
3.1665 | 1.9513 | 0.6219 | 0.0344 | 0.1276 | 0.0752 | 0.0995 | 0.0043 | 0.0795 | 0.021 | 0.0045 | 0.0004 | 0.0001 | 0.0464 | 0.0106 | 0.0019 | 1194.001 | 1170.911 | 1136.818 | 1140.478 | 1143.952 | 1090.858 | 7.13396 | 55.44075 | 41 | 23 | 20 | 39 | 16 | 20 | 53 | 1345 | 28.75 | 2434
3.1511 | 1.9492 | 0.6417 | 0.0338 | 0.1328 | 0.0768 | 0.0995 | 0.0042 | 0.0799 | 0.0216 | 0.0051 | 0.0004 | 0.0001 | 0.0471 | 0.0101 | 0.0019 | 1197.473 | 1175.361 | 1135.371 | 1139.724 | 1142.909 | 1090.888 | 7.538301 | 58.26467 | 44 | 27 | 21 | 49 | 19 | 21 | 57 | 1342 | 28.75 | 2406
3.1937 | 1.9573 | 0.6615 | 0.0332 | 0.1281 | 0.0777 | 0.1004 | 0.0045 | 0.0813 | 0.0217 | 0.0037 | 0.0005 | 0.0001 | 0.0477 | 0.0101 | 0.0019 | 1199.395 | 1177.353 | 1136.179 | 1140.113 | 1142.657 | 1088.591 | 6.477249 | 57.05174 | 45 | 24 | 19 | 51 | 19 | 17 | 59 | 1340 | 28.75 | 2427
3.1691 | 2.0261 | 0.6525 | 0.0324 | 0.1256 | 0.0774 | 0.1036 | 0.0046 | 0.0792 | 0.0213 | 0.0045 | 0.0004 | 0.0001 | 0.0487 | 0.0097 | 0.0019 | 1203.551 | 1175.523 | 1134.526 | 1138.735 | 1142.186 | 1084.793 | 7.660064 | 58.1224 | 37 | 37 | 25 | 43 | 17 | 19 | 55 | 1349 | 28.75 | 2446
3.1913 | 2.0444 | 0.6441 | 0.0319 | 0.1243 | 0.0778 | 0.1008 | 0.0041 | 0.0778 | 0.0212 | 0.005 | 0.0003 | 0.0001 | 0.0465 | 0.0092 | 0.0018 | 1201.95 | 1175.904 | 1136.112 | 1140.546 | 1143.416 | 1086.192 | 7.304133 | 56.87557 | 35 | 28 | 17 | 38 | 19 | 17 | 49 | 1353 | 28.75 | 2422
3.2432 | 2.0499 | 0.648 | 0.0332 | 0.1253 | 0.0782 | 0.104 | 0.0045 | 0.0783 | 0.0207 | 0.0038 | 0.0006 | 0.0001 | 0.0473 | 0.009 | 0.0018 | 1202.91 | 1180.557 | 1134.031 | 1138.313 | 1141.166 | 1086.561 | 7.135582 | 59.2005 | 41 | 27 | 21 | 56 | 21 | 20 | 56 | 1359 | 28.75 | 2432
3.2411 | 2.0206 | 0.6288 | 0.0328 | 0.1301 | 0.077 | 0.1023 | 0.004 | 0.0782 | 0.0203 | 0.0035 | 0.0004 | 0.0001 | 0.0461 | 0.0084 | 0.0018 | 1200.878 | 1177.523 | 1136.382 | 1140.24 | 1143.444 | 1091.264 | 7.061969 | 58.83939 | 43 | 25 | 21 | 47 | 20 | 21 | 56 | 1351 | 28.75 | 2436
3.1833 | 2.0361 | 0.6334 | 0.0317 | 0.1237 | 0.0771 | 0.1 | 0.0037 | 0.0789 | 0.0197 | 0.0033 | 0.0005 | 0.0001 | 0.0448 | 0.0085 | 0.0021 | 1202.514 | 1179.111 | 1136.169 | 1140.374 | 1143.407 | 1091.339 | 7.23751 | 59.6764 | 42 | 26 | 22 | 50 | 20 | 20 | 55 | 1355 | 28.75 | 2428
3.2054 | 2.0222 | 0.6428 | 0.0324 | 0.1264 | 0.0771 | 0.1022 | 0.0045 | 0.0789 | 0.0194 | 0.0033 | 0.0004 | 0.0001 | 0.0453 | 0.0085 | 0.0022 | 1204.834 | 1181.32 | 1135.008 | 1138.881 | 1142.698 | 1091.542 | 7.689406 | 61.63319 | 39 | 25 | 19 | 47 | 17 | 22 | 51 | 1355 | 28.75 | 2435
3.1652 | 1.9815 | 0.6317 | 0.0313 | 0.1285 | 0.0746 | 0.0981 | 0.0036 | 0.0813 | 0.0194 | 0.0034 | 0.0004 | 0.0001 | 0.0443 | 0.0081 | 0.0022 | 1206.483 | 1179.2 | 1135.224 | 1139.254 | 1142.119 | 1090.632 | 6.894817 | 61.50871 | 44 | 30 | 25 | 54 | 21 | 19 | 58 | 1350 | 28 | 2431
3.1711 | 1.9279 | 0.6171 | 0.0317 | 0.1309 | 0.0732 | 0.0982 | 0.0038 | 0.0829 | 0.019 | 0.0029 | 0.0002 | 0.0001 | 0.0453 | 0.0078 | 0.0021 | 1210.536 | 1184.218 | 1135.128 | 1139.068 | 1142.76 | 1088.928 | 7.631076 | 62.00897 | 43 | 29 | 26 | 57 | 18 | 22 | 58 | 1342 | 28 | 2449
3.1763 | 1.8621 | 0.6386 | 0.0269 | 0.1213 | 0.0714 | 0.0943 | 0.0041 | 0.0619 | 0.018 | 0.0022 | 0.0006 | 0.0001 | 0.0418 | 0.0081 | 0.0026 | 1196.164 | 1168.782 | 1135.064 | 1139.365 | 1142.982 | 1089.575 | 7.917394 | 57.32289 | 41 | 24 | 25 | 42 | 19 | 22 | 54 | 1354 | 30 | 2429
3.2451 | 1.9339 | 0.6524 | 0.0255 | 0.1161 | 0.0721 | 0.0966 | 0.0042 | 0.0673 | 0.0184 | 0.0023 | 0.0004 | 0.0001 | 0.0424 | 0.0082 | 0.0027 | 1198.117 | 1172.688 | 1136.909 | 1141.562 | 1144.37 | 1090.63 | 7.460761 | 56.94406 | 39 | 23 | 21 | 39 | 20 | 19 | 51 | 1351 | 27.5 | 2435
3.2087 | 1.8911 | 0.6472 | 0.027 | 0.1186 | 0.0729 | 0.0981 | 0.0046 | 0.0675 | 0.0182 | 0.0018 | 0.0007 | 0.0001 | 0.0437 | 0.0082 | 0.0027 | 1195.68 | 1175.468 | 1138.305 | 1141.939 | 1143.687 | 1091.551 | 5.381714 | 55.10005 | 44 | 26 | 17 | 47 | 22 | 16 | 57 | 1355 | 28.75 | 2433
3.1606 | 1.8886 | 0.6351 | 0.0271 | 0.1189 | 0.0733 | 0.097 | 0.0049 | 0.0685 | 0.0182 | 0.0017 | 0.0007 | 0.0001 | 0.0438 | 0.0081 | 0.0026 | 1196.946 | 1174.691 | 1137.417 | 1140.855 | 1143.638 | 1091.155 | 6.220318 | 56.27018 | 41 | 22 | 18 | 46 | 19 | 21 | 53 | 1355 | 28.75 | 2422
3.1672 | 1.9155 | 0.6341 | 0.0262 | 0.1225 | 0.0739 | 0.0965 | 0.0049 | 0.0721 | 0.018 | 0.0019 | 0.0003 | 0.0001 | 0.0442 | 0.0081 | 0.0026 | 1193.524 | 1173.683 | 1134.182 | 1140.433 | 1141.116 | 1087.872 | 6.934047 | 56.16726 | 38 | 20 | 15 | 42 | 31 | 9 | 50 | 1349 | 27.5 | 2413
3.2181 | 1.9264 | 0.6395 | 0.0256 | 0.1202 | 0.0743 | 0.0961 | 0.0049 | 0.0734 | 0.0181 | 0.0019 | 0.0003 | 0.0001 | 0.0444 | 0.0082 | 0.0026 | 1199.955 | 1173.954 | 1136.781 | 1140.309 | 1142.873 | 1087.683 | 6.092582 | 56.26874 | 32 | 19 | 17 | 36 | 17 | 18 | 43 | 1350 | 27.5 | 2424
3.1695 | 1.8972 | 0.6522 | 0.0247 | 0.1143 | 0.0834 | 0.1241 | 0.0044 | 0.0735 | 0.0186 | 0.0018 | 0.0005 | 0.0001 | 0.0423 | 0.0087 | 0.0035 | 1197.707 | 1176.206 | 1138.261 | 1141.47 | 1145.468 | 1094.053 | 7.207483 | 57.35035 | 43 | 22 | 19 | 45 | 16 | 24 | 55 | 1347 | 30 | 2429
3.2109 | 1.9558 | 0.6592 | 0.0232 | 0.1157 | 0.085 | 0.1249 | 0.0042 | 0.0741 | 0.0191 | 0.002 | 0.0002 | 0.0001 | 0.0415 | 0.0089 | 0.0036 | 1195.188 | 1174.773 | 1139.181 | 1142.741 | 1146.43 | 1093.103 | 7.248236 | 54.863 | 48 | 20 | 22 | 48 | 18 | 24 | 60 | 1345 | 30 | 2411
3.2531 | 2.0097 | 0.6498 | 0.0234 | 0.1139 | 0.0885 | 0.1236 | 0.0046 | 0.0775 | 0.0194 | 0.0036 | 0.0006 | 0.0001 | 0.0421 | 0.0093 | 0.0035 | 1184.817 | 1167.829 | 1138.804 | 1142.349 | 1144.626 | 1093.328 | 5.822335 | 50.29345 | 45 | 21 | 18 | 40 | 21 | 20 | 56 | 1353 | 30 | 2395
3.2083 | 2.0332 | 0.6507 | 0.0247 | 0.1148 | 0.0918 | 0.1271 | 0.0054 | 0.0765 | 0.0189 | 0.0031 | 0.0007 | 0.0001 | 0.0436 | 0.0095 | 0.0034 | 1188.102 | 1170.807 | 1140.655 | 1143.855 | 1147.001 | 1093.034 | 6.345373 | 49.90778 | 48 | 19 | 19 | 44 | 18 | 24 | 60 | 1358 | 30 | 2388
3.2244 | 1.9842 | 0.6439 | 0.0247 | 0.1136 | 0.0905 | 0.1222 | 0.0053 | 0.0767 | 0.0186 | 0.0025 | 0.0006 | 0.0001 | 0.0439 | 0.0095 | 0.0034 | 1190.502 | 1169.833 | 1138.59 | 1142.214 | 1144.993 | 1090.672 | 6.402909 | 51.99989 | 38 | 20 | 19 | 36 | 19 | 20 | 49 | 1350 | 30 | 2388
3.1676 | 1.9886 | 0.6452 | 0.0237 | 0.1182 | 0.0846 | 0.1118 | 0.0049 | 0.0789 | 0.0187 | 0.0022 | 0.0006 | 0.0001 | 0.0423 | 0.0097 | 0.0032 | 1196.503 | 1172.073 | 1135.639 | 1139.799 | 1142.987 | 1085.497 | 7.34738 | 54.82903 | 33 | 21 | 18 | 34 | 17 | 18 | 45 | 1347 | 28.75 | 2415
3.0698 | 1.825 | 0.5969 | 0.0287 | 0.1315 | 0.0798 | 0.0907 | 0.0044 | 0.0604 | 0.0191 | 0.0023 | 0.0006 | 0.0001 | 0.0433 | 0.0116 | 0.0023 | 1202.176 | 1177.681 | 1136.338 | 1140.661 | 1143.216 | 1091.623 | 6.877724 | 59.55349 | 41 | 23 | 21 | 48 | 21 | 19 | 53 | 1355 | 28.25 | 2422
3.1032 | 1.8327 | 0.61 | 0.0294 | 0.1303 | 0.0814 | 0.0908 | 0.0046 | 0.0604 | 0.0203 | 0.0028 | 0.0007 | 0.0001 | 0.0449 | 0.0125 | 0.0024 | 1200.786 | 1176.78 | 1136.78 | 1140.383 | 1143.474 | 1090.722 | 6.693472 | 58.15342 | 41 | 22 | 19 | 45 | 17 | 21 | 53 | 1347 | 27.5 | 2437
3.1567 | 1.8379 | 0.6101 | 0.0286 | 0.1339 | 0.0814 | 0.0909 | 0.0046 | 0.0592 | 0.0204 | 0.0024 | 0.0002 | 0.0001 | 0.0451 | 0.0123 | 0.0024 | 1202.189 | 1178.362 | 1136.418 | 1139.805 | 1142.574 | 1087.724 | 6.155908 | 57.45997 | 41 | 22 | 21 | 48 | 18 | 21 | 54 | 1346 | 28.75 | 2432
3.1869 | 1.8587 | 0.6215 | 0.0293 | 0.1391 | 0.0825 | 0.0943 | 0.005 | 0.0595 | 0.0212 | 0.0033 | 0.0006 | 0.0001 | 0.0461 | 0.0123 | 0.0024 | 1200.844 | 1176 | 1137.179 | 1140.928 | 1144.136 | 1088.575 | 6.957177 | 56.70761 | 39 | 25 | 20 | 40 | 17 | 20 | 53 | 1347 | 28.75 | 2431
3.1869 | 1.8784 | 0.6359 | 0.0284 | 0.1289 | 0.0825 | 0.0954 | 0.005 | 0.0594 | 0.0227 | 0.0035 | 0.0005 | 0.0001 | 0.0465 | 0.0127 | 0.0024 | 1200.821 | 1180.163 | 1137.319 | 1140.653 | 1144.429 | 1090.116 | 7.109942 | 57.36159 | 42 | 21 | 19 | 49 | 17 | 26 | 55 | 1367 | 28.75 | 2429
3.1805 | 1.9126 | 0.6485 | 0.0283 | 0.1327 | 0.0825 | 0.0975 | 0.0052 | 0.0585 | 0.0229 | 0.0031 | 0.0003 | 0.0001 | 0.0472 | 0.0128 | 0.0026 | 1199.085 | 1175.751 | 1137.904 | 1141.384 | 1144.303 | 1089.568 | 6.399697 | 55.86476 | 43 | 24 | 23 | 46 | 19 | 21 | 57 | 1355 | 28.75 | 2418
3.1857 | 1.9151 | 0.651 | 0.0285 | 0.1273 | 0.0815 | 0.0973 | 0.0051 | 0.0585 | 0.023 | 0.0021 | 0.0006 | 0.0001 | 0.0472 | 0.0126 | 0.0026 | 1197.033 | 1172.752 | 1137.453 | 1141.072 | 1143.145 | 1085.882 | 5.69236 | 53.60349 | 37 | 24 | 18 | 35 | 19 | 15 | 50 | 1355 | 28.75 | 2416
3.1813 | 1.9781 | 0.6565 | 0.0274 | 0.1245 | 0.0823 | 0.0968 | 0.0054 | 0.0591 | 0.0232 | 0.0034 | 0.0005 | 0.0001 | 0.0475 | 0.013 | 0.0028 | 1196.801 | 1171.979 | 1137.013 | 1139.776 | 1142.688 | 1088.223 | 5.6744 | 55.06428 | 37 | 23 | 18 | 35 | 14 | 19 | 49 | 1345 | 28.75 | 2404
3.1115 | 1.9304 | 0.6483 | 0.0278 | 0.1309 | 0.0818 | 0.0976 | 0.0052 | 0.0583 | 0.023 | 0.0024 | 0.0004 | 0.0001 | 0.048 | 0.0127 | 0.0027 | 1194.915 | 1174.219 | 1136.886 | 1140.684 | 1142.96 | 1090.816 | 6.073307 | 55.7436 | 43 | 23 | 18 | 47 | 20 | 19 | 55 | 1350 | 28.75 | 2408
3.0349 | 1.9227 | 0.5611 | 0.0275 | 0.1283 | 0.1009 | 0.1517 | 0.0042 | 0.0803 | 0.0183 | 0.0024 | 0.0002 | 0.0001 | 0.0454 | 0.0132 | 0.0024 | 1208.552 | 1182.688 | 1133.433 | 1137.885 | 1141.081 | 1087.589 | 7.647664 | 62.1011 | 36 | 29 | 21 | 48 | 18 | 18 | 50 | 1345 | 28.75 | 2444
3.0769 | 1.8847 | 0.5664 | 0.0291 | 0.1303 | 0.0972 | 0.1435 | 0.0042 | 0.0826 | 0.0187 | 0.0034 | 0.0005 | 0.0001 | 0.0453 | 0.0133 | 0.0024 | 1207.211 | 1179.856 | 1138.092 | 1142.489 | 1144.349 | 1091.669 | 6.256382 | 59.82167 | 38 | 21 | 20 | 40 | 20 | 14 | 49 | 1347 | 27.5 | 2444
3.1108 | 1.8817 | 0.5692 | 0.0288 | 0.1326 | 0.0921 | 0.1351 | 0.0042 | 0.0807 | 0.0187 | 0.0031 | 0.0003 | 0.0001 | 0.0465 | 0.0134 | 0.0023 | 1202.675 | 1178.701 | 1135.962 | 1141.195 | 1143.858 | 1091.175 | 7.895305 | 59.83182 | 40 | 22 | 22 | 48 | 22 | 19 | 52 | 1342 | 28 | 2440
3.0913 | 1.824 | 0.5647 | 0.031 | 0.1236 | 0.0898 | 0.1297 | 0.0048 | 0.0833 | 0.0187 | 0.0031 | 0.0006 | 0.0001 | 0.0479 | 0.0134 | 0.0024 | 1202.866 | 1178.371 | 1138.633 | 1141.923 | 1144.892 | 1093.498 | 6.259349 | 58.73157 | 47 | 23 | 20 | 46 | 17 | 24 | 59 | 1341 | 27.5 | 2433
3.2209 | 1.9377 | 0.5678 | 0.027 | 0.1351 | 0.0871 | 0.1196 | 0.0043 | 0.0816 | 0.0195 | 0.0045 | 0.0003 | 0.0001 | 0.0451 | 0.0135 | 0.0022 | 1202.379 | 1177.262 | 1137.263 | 1141.269 | 1143.977 | 1093.231 | 6.713868 | 59.6584 | 44 | 23 | 24 | 51 | 21 | 21 | 56 | 1343 | 27.5 | 2431
3.1814 | 1.9183 | 0.5781 | 0.0283 | 0.1272 | 0.087 | 0.1215 | 0.0043 | 0.0816 | 0.0195 | 0.0029 | 0.0005 | 0.0001 | 0.0459 | 0.0135 | 0.0022 | 1202.518 | 1181.443 | 1137.71 | 1141.269 | 1144.323 | 1093.8 | 6.613114 | 59.61139 | 47 | 24 | 20 | 57 | 20 | 22 | 59 | 1352 | 27.5 | 2433
3.1734 | 1.8877 | 0.5718 | 0.0286 | 0.1261 | 0.0854 | 0.12 | 0.0042 | 0.0814 | 0.02 | 0.0027 | 0.0006 | 0.0001 | 0.0455 | 0.0132 | 0.0021 | 1200.844 | 1177.447 | 1137.673 | 1142.038 | 1144.912 | 1091.146 | 7.239064 | 57.58653 | 46 | 26 | 23 | 49 | 21 | 20 | 59 | 1342 | 27.5 | 2429
3.1587 | 1.9037 | 0.5675 | 0.0299 | 0.124 | 0.0849 | 0.1225 | 0.0043 | 0.0809 | 0.02 | 0.0027 | 0.0005 | 0.0001 | 0.0466 | 0.0129 | 0.0021 | 1198.048 | 1178.675 | 1137.466 | 1141.248 | 1144.758 | 1090.99 | 7.292309 | 56.58858 | 43 | 31 | 18 | 46 | 19 | 23 | 57 | 1350 | 27.5 | 2425
3.3082 | 2.0129 | 0.5751 | 0.0291 | 0.1194 | 0.0827 | 0.1172 | 0.0041 | 0.0791 | 0.021 | 0.0034 | 0.0006 | 0.0001 | 0.0473 | 0.0127 | 0.002 | 1195.253 | 1174.488 | 1140.247 | 1143.831 | 1146.641 | 1091.292 | 6.394047 | 52.90977 | 44 | 23 | 20 | 42 | 17 | 19 | 57 | 1355 | 27.5 | 2407
3.1392 | 1.9055 | 0.6673 | 0.0339 | 0.1352 | 0.0776 | 0.1065 | 0.0039 | 0.0741 | 0.0227 | 0.0028 | 0.0003 | 0.0001 | 0.0451 | 0.0128 | 0.0024 | 1201.043 | 1178.373 | 1131.155 | 1135.672 | 1139.031 | 1087.556 | 7.875416 | 61.58164 | 38 | 30 | 20 | 50 | 18 | 21 | 52 | 1355 | 27.5 | 2432
3.172 | 2.001 | 0.6911 | 0.0321 | 0.1326 | 0.0748 | 0.1071 | 0.0036 | 0.0754 | 0.0241 | 0.004 | 0.0005 | 0.0001 | 0.0443 | 0.0135 | 0.0024 | 1195.955 | 1170.482 | 1132.573 | 1136.51 | 1140.098 | 1090.434 | 7.525489 | 60.0658 | 42 | 25 | 23 | 44 | 18 | 23 | 54 | 1347 | 27.5 | 2449
3.223 | 2.0678 | 0.73 | 0.0267 | 0.1345 | 0.0736 | 0.099 | 0.0026 | 0.0733 | 0.0259 | 0.005 | 0.0001 | 0.0001 | 0.0421 | 0.0138 | 0.0024 | 1194.739 | 1172.756 | 1131.531 | 1134.736 | 1138.322 | 1087.112 | 6.790626 | 58.72847 | 42 | 29 | 18 | 46 | 16 | 20 | 55 | 1340 | 27.5 | 2425
3.0599 | 2.0378 | 0.6538 | 0.0321 | 0.1336 | 0.0747 | 0.1061 | 0.0034 | 0.0695 | 0.0235 | 0.0026 | 0.0003 | 0.0001 | 0.0447 | 0.013 | 0.0024 | 1195.699 | 1175.473 | 1131.768 | 1135.48 | 1138.22 | 1088.109 | 6.452352 | 59.42123 | 42 | 32 | 18 | 56 | 21 | 22 | 57 | 1355 | 27.5 | 2409
3.0453 | 2.0112 | 0.6611 | 0.034 | 0.137 | 0.079 | 0.1021 | 0.0033 | 0.0607 | 0.0227 | 0.0019 | 0.0005 | 0.0001 | 0.0439 | 0.013 | 0.0024 | 1202.316 | 1179.817 | 1133.013 | 1135.779 | 1138.991 | 1088.684 | 5.978337 | 60.98898 | 47 | 28 | 23 | 57 | 16 | 25 | 60 | 1354 | 27.5 | 2418
2.9937 | 1.9929 | 0.6485 | 0.0327 | 0.1374 | 0.0832 | 0.101 | 0.0038 | 0.057 | 0.0218 | 0.0019 | 0.0004 | 0.0001 | 0.046 | 0.0132 | 0.0023 | 1198.45 | 1176.593 | 1131.043 | 1135.675 | 1138.593 | 1086.766 | 7.550374 | 60.35491 | 44 | 29 | 22 | 55 | 21 | 21 | 58 | 1350 | 27.5 | 2416
3.0427 | 1.9557 | 0.6541 | 0.0342 | 0.1376 | 0.0811 | 0.0992 | 0.0034 | 0.0586 | 0.0213 | 0.0019 | 0.0006 | 0.0001 | 0.0451 | 0.013 | 0.0022 | 1199.168 | 1172.293 | 1130.312 | 1134.875 | 1137.434 | 1085.946 | 7.122148 | 60.81463 | 42 | 28 | 23 | 50 | 21 | 19 | 56 | 1348 | 27.5 | 2416
3.0357 | 1.9676 | 0.644 | 0.0334 | 0.1384 | 0.079 | 0.0954 | 0.0033 | 0.059 | 0.0211 | 0.0015 | 0.0006 | 0.0001 | 0.0443 | 0.0131 | 0.0022 | 1199.434 | 1178.427 | 1131.952 | 1136.808 | 1139.836 | 1090.822 | 7.883881 | 62.13095 | 44 | 29 | 21 | 55 | 22 | 20 | 57 | 1352 | 27.5 | 2433
3.0831 | 1.9696 | 0.6446 | 0.0327 | 0.1387 | 0.0772 | 0.0943 | 0.0033 | 0.06 | 0.0215 | 0.0028 | 0.0006 | 0.0001 | 0.044 | 0.013 | 0.0021 | 1198.524 | 1176.222 | 1133.13 | 1136.509 | 1139.973 | 1082.85 | 6.842729 | 56.53294 | 43 | 15 | 20 | 48 | 16 | 21 | 54 | 1354 | 27.5 | 2437
3.111 | 2.0632 | 0.6258 | 0.0345 | 0.1335 | 0.0793 | 0.1122 | 0.0028 | 0.0649 | 0.0215 | 0.0032 | 0.0005 | 0.0001 | 0.0382 | 0.0107 | 0.0019 | 1193.194 | 1174.268 | 1131.432 | 1135.629 | 1138.309 | 1086.884 | 6.876963 | 58.0962 | 43 | 34 | 17 | 52 | 21 | 19 | 58 | 1345 | 28.75 | 2413
3.0742 | 2.0182 | 0.6184 | 0.0344 | 0.1335 | 0.0764 | 0.1089 | 0.0027 | 0.0678 | 0.021 | 0.0028 | 0.0005 | 0.0001 | 0.0383 | 0.0104 | 0.0019 | 1195.809 | 1168.608 | 1128.352 | 1132.438 | 1136.328 | 1079.698 | 7.976384 | 58.09747 | 34 | 31 | 20 | 35 | 15 | 18 | 49 | 1349 | 28.75 | 2413
3.1362 | 1.9922 | 0.6236 | 0.024 | 0.1186 | 0.075 | 0.104 | 0.0026 | 0.0649 | 0.021 | 0.0017 | 0.0004 | 0.0001 | 0.0379 | 0.01 | 0.0017 | 1194.468 | 1174.946 | 1131.348 | 1136.176 | 1139.85 | 1088.788 | 8.502173 | 59.72734 | 39 | 29 | 14 | 51 | 21 | 23 | 52 | 1344 | 28.75 | 2426
3.0742 | 2.0343 | 0.6151 | 0.0333 | 0.1342 | 0.0747 | 0.0985 | 0.0025 | 0.0629 | 0.0215 | 0.0016 | 0.0005 | 0.0001 | 0.0361 | 0.0102 | 0.0019 | 1195.212 | 1172.445 | 1131.136 | 1135.033 | 1138.643 | 1088.111 | 7.506699 | 59.82746 | 45 | 32 | 22 | 56 | 19 | 24 | 59 | 1352 | 28.75 | 2422
3.1249 | 2.0278 | 0.6085 | 0.0316 | 0.1273 | 0.0741 | 0.0986 | 0.0026 | 0.0651 | 0.0211 | 0.0019 | 0.0003 | 0.0001 | 0.0364 | 0.0098 | 0.0018 | 1193.399 | 1174.175 | 1131.472 | 1135.245 | 1139.428 | 1088.903 | 7.956596 | 59.26273 | 40 | 27 | 17 | 49 | 17 | 25 | 53 | 1348 | 28.75 | 2413
3.0434 | 1.9752 | 0.5954 | 0.0349 | 0.132 | 0.0736 | 0.0999 | 0.0028 | 0.0688 | 0.0207 | 0.0017 | 0.0006 | 0.0001 | 0.0371 | 0.0098 | 0.0019 | 1195.903 | 1171.077 | 1131.308 | 1135.332 | 1139.008 | 1086.986 | 7.699648 | 59.30627 | 37 | 25 | 20 | 43 | 18 | 21 | 50 | 1350 | 28.75 | 2407
3.0362 | 1.9421 | 0.6151 | 0.0348 | 0.1369 | 0.0733 | 0.1003 | 0.0027 | 0.0685 | 0.0204 | 0.0024 | 0.0006 | 0.0001 | 0.0381 | 0.0098 | 0.0019 | 1195.613 | 1172.567 | 1132.668 | 1136.733 | 1139.872 | 1090.243 | 7.204206 | 59.73735 | 44 | 29 | 22 | 53 | 22 | 23 | 57 | 1350 | 27.5 | 2426
3.0265 | 1.9186 | 0.5834 | 0.0345 | 0.1342 | 0.0726 | 0.1004 | 0.0027 | 0.0627 | 0.0193 | 0.0026 | 0.0005 | 0.0001 | 0.038 | 0.0091 | 0.0018 | 1196.746 | 1173.485 | 1131.081 | 1135.167 | 1139.698 | 1089.132 | 8.616981 | 61.01918 | 45 | 24 | 20 | 48 | 17 | 19 | 57 | 1349 | 27.5 | 2429
3.1265 | 1.9451 | 0.5943 | 0.0344 | 0.1355 | 0.0737 | 0.1019 | 0.0031 | 0.0653 | 0.0194 | 0.0029 | 0.0006 | 0.0001 | 0.0391 | 0.0099 | 0.002 | 1197.598 | 1176.059 | 1131.039 | 1134.764 | 1138.294 | 1089.563 | 7.254795 | 61.60884 | 44 | 27 | 19 | 56 | 20 | 24 | 57 | 1345 | 27.5 | 2434
3.0832 | 1.8958 | 0.5842 | 0.0338 | 0.1367 | 0.0725 | 0.098 | 0.0028 | 0.0621 | 0.0193 | 0.0026 | 0.0004 | 0.0001 | 0.0384 | 0.0097 | 0.0018 | 1199.274 | 1174.937 | 1132.255 | 1136.176 | 1139.139 | 1090.192 | 6.883673 | 61.43895 | 45 | 25 | 21 | 50 | 19 | 19 | 57 | 1345 | 27.5 | 2425
3.1244 | 1.9088 | 0.5858 | 0.034 | 0.133 | 0.0726 | 0.0967 | 0.003 | 0.0649 | 0.0187 | 0.0025 | 0.0004 | 0.0001 | 0.0388 | 0.01 | 0.0019 | 1199.223 | 1177.534 | 1131.605 | 1135.823 | 1138.466 | 1087.501 | 6.861036 | 60.52329 | 46 | 28 | 21 | 60 | 21 | 18 | 60 | 1350 | 27.5 | 2437
3.1216 | 1.9018 | 0.6087 | 0.0179 | 0.0802 | 0.0744 | 0.0973 | 0.0033 | 0.0639 | 0.0185 | 0.0031 | 0.0007 | 0.0001 | 0.039 | 0.0102 | 0.0019 | 1199.738 | 1177.613 | 1130.162 | 1134.767 | 1138.098 | 1090.073 | 7.936558 | 63.44422 | 44 | 29 | 23 | 65 | 22 | 24 | 58 | 1354 | 27.5 | 2425
3.0653 | 1.952 | 0.6196 | 0.0334 | 0.1347 | 0.0713 | 0.0957 | 0.0035 | 0.0686 | 0.0187 | 0.0031 | 0.0004 | 0.0001 | 0.0417 | 0.0088 | 0.002 | 1204.664 | 1179.47 | 1130.696 | 1133.924 | 1137.431 | 1086.024 | 6.735425 | 62.34691 | 39 | 26 | 19 | 52 | 16 | 21 | 52 | 1345 | 28.75 | 2449
3.1302 | 1.969 | 0.6212 | 0.0332 | 0.133 | 0.1089 | 0.0949 | 0.0034 | 0.0628 | 0.0185 | 0.0035 | 0.0003 | 0.0001 | 0.0412 | 0.0089 | 0.0021 | 1203.469 | 1177.058 | 1130.76 | 1135.237 | 1138.462 | 1087.141 | 7.701943 | 62.50373 | 37 | 26 | 20 | 47 | 18 | 19 | 49 | 1346 | 28.75 | 2451
3.0402 | 1.98 | 0.6135 | 0.0325 | 0.1333 | 0.0952 | 0.0987 | 0.0031 | 0.0679 | 0.0184 | 0.0035 | 0.0004 | 0.0001 | 0.0404 | 0.0087 | 0.0022 | 1202.889 | 1177.522 | 1131.319 | 1135.457 | 1139.284 | 1089.06 | 7.965392 | 62.87502 | 39 | 25 | 21 | 49 | 17 | 20 | 51 | 1346 | 28.75 | 2456
3.0235 | 1.9666 | 0.6139 | 0.0327 | 0.1335 | 0.0872 | 0.1008 | 0.0031 | 0.0697 | 0.0181 | 0.0031 | 0.0006 | 0.0001 | 0.0408 | 0.0085 | 0.0022 | 1202.421 | 1175.11 | 1130.036 | 1134.867 | 1138.537 | 1087.379 | 8.501641 | 62.92108 | 41 | 27 | 21 | 43 | 16 | 16 | 54 | 1357 | 28.75 | 2441
3.0522 | 1.979 | 0.6046 | 0.0329 | 0.1377 | 0.0822 | 0.0979 | 0.0032 | 0.0691 | 0.0176 | 0.0027 | 0.0006 | 0.0001 | 0.0404 | 0.0085 | 0.0021 | 1202.07 | 1177.718 | 1131.79 | 1135.963 | 1139.359 | 1090.276 | 7.569113 | 62.866 | 44 | 28 | 23 | 59 | 20 | 22 | 57 | 1357 | 17.25 | 2444
3.4729 | 2.0493 | 0.6053 | 0.0285 | 0.1308 | 0.0972 | 0.1519 | 0.0028 | 0.0714 | 0.0171 | 0.0028 | 0.0005 | 0.0001 | 0.0389 | 0.0095 | 0.0022 | 1201.991 | 1179.223 | 1131.4 | 1135.484 | 1138.048 | 1089.735 | 6.647987 | 62.88433 | 42 | 31 | 19 | 59 | 21 | 19 | 55 | 1351 | 16.5 | 2452
3.0647 | 2.0343 | 0.6185 | 0.0314 | 0.1286 | 0.0799 | 0.0941 | 0.0028 | 0.0612 | 0.0184 | 0.0051 | 0.0003 | 0.0001 | 0.0393 | 0.009 | 0.0021 | 1199.401 | 1180.877 | 1132.502 | 1136.763 | 1139.982 | 1090.093 | 7.4804 | 61.20256 | 44 | 28 | 17 | 60 | 21 | 23 | 57 | 1354 | 16.8 | 2453
3.0822 | 2.0252 | 0.625 | 0.0316 | 0.1311 | 0.0794 | 0.0952 | 0.003 | 0.0619 | 0.0188 | 0.0032 | 0.0002 | 0.0001 | 0.0398 | 0.009 | 0.0022 | 1200.326 | 1178.587 | 1132.953 | 1137.045 | 1139.143 | 1086.978 | 6.190336 | 59.43932 | 40 | 25 | 16 | 46 | 21 | 17 | 53 | 1342 | 16.5 | 2442
3.0682 | 2.0105 | 0.6189 | 0.0334 | 0.1306 | 0.0769 | 0.096 | 0.003 | 0.0697 | 0.0186 | 0.0031 | 0.0006 | 0.0001 | 0.0402 | 0.0088 | 0.0022 | 1194.996 | 1172.434 | 1133.235 | 1136.646 | 1139.154 | 1087.345 | 5.919305 | 57.37219 | 42 | 25 | 17 | 43 | 19 | 18 | 55 | 1350 | 17.1 | 2441
3.1058 | 2.056 | 0.6178 | 0.0309 | 0.1279 | 0.0735 | 0.0925 | 0.0031 | 0.0706 | 0.0182 | 0.0037 | 0.0002 | 0.0001 | 0.0393 | 0.0088 | 0.0021 | 1201.175 | 1180.022 | 1132.991 | 1136.704 | 1140.191 | 1085.66 | 7.199363 | 59.02582 | 39 | 25 | 17 | 50 | 17 | 20 | 53 | 1353 | 17.25 | 2440
3.17 | 1.8512 | 0.5988 | 0.032 | 0.1305 | 0.0772 | 0.1144 | 0.0044 | 0.0676 | 0.016 | 0.0024 | 0.0005 | 0.0001 | 0.0462 | 0.0085 | 0.0024 | 1205.472 | 1179.37 | 1133.763 | 1137.809 | 1139.96 | 1086.856 | 6.197077 | 60.4542 | 38 | 23 | 18 | 47 | 20 | 16 | 50 | 1348 | 28.75 | 2440
3.178 | 1.8148 | 0.6019 | 0.0319 | 0.1327 | 0.0777 | 0.1143 | 0.0045 | 0.069 | 0.016 | 0.0031 | 0.0005 | 0.0001 | 0.0461 | 0.0086 | 0.0025 | 1204.871 | 1179.268 | 1133.625 | 1137.713 | 1140.433 | 1089.419 | 6.808273 | 61.71092 | 38 | 24 | 19 | 49 | 20 | 18 | 50 | 1346 | 28.75 | 2443
3.1579 | 1.803 | 0.6054 | 0.0321 | 0.1341 | 0.0775 | 0.1141 | 0.0044 | 0.0686 | 0.0159 | 0.0019 | 0.0006 | 0.0001 | 0.0462 | 0.0084 | 0.0024 | 1204.815 | 1181.908 | 1133.959 | 1138.417 | 1141.321 | 1087.979 | 7.362444 | 60.64563 | 40 | 23 | 18 | 51 | 20 | 18 | 53 | 1346 | 28.75 | 2439
3.1529 | 1.869 | 0.6091 | 0.0301 | 0.1253 | 0.0766 | 0.1141 | 0.0043 | 0.062 | 0.0156 | 0.0012 | 0.0004 | 0.0001 | 0.047 | 0.0082 | 0.0025 | 1201.474 | 1180.027 | 1134.451 | 1138.272 | 1141.845 | 1089.208 | 7.393851 | 59.70019 | 40 | 24 | 19 | 49 | 18 | 22 | 52 | 1355 | 28.75 | 2446
3.1378 | 1.8421 | 0.6124 | 0.0309 | 0.1277 | 0.0762 | 0.1145 | 0.0044 | 0.0624 | 0.0156 | 0.0015 | 0.0005 | 0.0001 | 0.0475 | 0.0081 | 0.0025 | 1198.521 | 1175.626 | 1135.022 | 1138.31 | 1141.502 | 1089.448 | 6.480211 | 58.2173 | 40 | 28 | 18 | 47 | 16 | 22 | 53 | 1346 | 28.75 | 2440
3.3229 | 2.0278 | 0.6214 | 0.0261 | 0.1267 | 0.0689 | 0.0891 | 0.0034 | 0.0691 | 0.0175 | 0.0012 | 0.0001 | 0.0001 | 0.0381 | 0.009 | 0.0026 | 1195.485 | 1174.637 | 1139.144 | 1143.025 | 1144.89 | 1089.823 | 5.746103 | 53.32234 | 42 | 21 | 16 | 37 | 23 | 16 | 54 | 1352 | 27.5 | 2415
3.2897 | 2.0365 | 0.6181 | 0.0258 | 0.1278 | 0.0694 | 0.0916 | 0.004 | 0.0694 | 0.0175 | 0.0014 | 0.0003 | 0.0001 | 0.0387 | 0.0092 | 0.0027 | 1199.133 | 1174.277 | 1136.033 | 1139.544 | 1143.116 | 1086.897 | 7.082829 | 56.22102 | 37 | 29 | 20 | 37 | 14 | 21 | 52 | 1346 | 27.5 | 2405
3.2928 | 2.007 | 0.6247 | 0.0268 | 0.125 | 0.0695 | 0.0897 | 0.0037 | 0.0693 | 0.0172 | 0.0021 | 0.0004 | 0.0001 | 0.0392 | 0.0091 | 0.0026 | 1200.527 | 1160.603 | 1132.183 | 1136.616 | 1138.934 | 1071.978 | 6.750165 | 53.16513 | 28 | 56 | 22 | 22 | 13 | 11 | 52 | 1350 | 27.5 | 2398
3.3297 | 2.0336 | 0.64 | 0.0273 | 0.1269 | 0.0776 | 0.1012 | 0.0071 | 0.0728 | 0.0175 | 0.0042 | 0.0006 | 0.0001 | 0.045 | 0.0091 | 0.0027 | 1196.335 | 1174.835 | 1138.257 | 1142.351 | 1145.926 | 1092.632 | 7.668994 | 56.00457 | 44 | 24 | 21 | 47 | 19 | 26 | 56 | 1351 | 27.5 | 2411
3.3845 | 2.0356 | 0.6511 | 0.027 | 0.1277 | 0.0788 | 0.1015 | 0.0069 | 0.0758 | 0.0176 | 0.0024 | 0.0005 | 0.0001 | 0.0455 | 0.009 | 0.0026 | 1199.521 | 1176.063 | 1139.215 | 1142.844 | 1146.043 | 1093.051 | 6.827577 | 56.64106 | 47 | 24 | 26 | 47 | 22 | 23 | 61 | 1354 | 27.5 | 2424
3.2049 | 1.9937 | 0.6429 | 0.0284 | 0.1269 | 0.0864 | 0.1084 | 0.0068 | 0.0809 | 0.0179 | 0.003 | 0.0009 | 0.0001 | 0.0475 | 0.0094 | 0.0025 | 1196.202 | 1173.357 | 1138.344 | 1142.913 | 1145.54 | 1093.616 | 7.196433 | 56.39967 | 47 | 23 | 24 | 45 | 22 | 22 | 60 | 1345 | 28.75 | 2411
3.2647 | 1.9746 | 0.6438 | 0.0279 | 0.1258 | 0.0846 | 0.1088 | 0.0059 | 0.0804 | 0.0173 | 0.0026 | 0.0006 | 0.0001 | 0.0476 | 0.0089 | 0.0025 | 1191.071 | 1171.507 | 1137.981 | 1140.926 | 1144.799 | 1092.869 | 6.818156 | 54.06216 | 48 | 22 | 20 | 47 | 16 | 26 | 60 | 1344 | 28.75 | 2400
3.2548 | 1.954 | 0.6288 | 0.0273 | 0.1277 | 0.0837 | 0.112 | 0.006 | 0.0799 | 0.0172 | 0.0023 | 0.0004 | 0.0001 | 0.0474 | 0.0088 | 0.0025 | 1193.487 | 1172.388 | 1136.025 | 1139.523 | 1142.714 | 1087.651 | 6.688889 | 54.29311 | 38 | 23 | 16 | 38 | 16 | 21 | 51 | 1348 | 28.75 | 2405
3.181 | 1.9359 | 0.6664 | 0.0255 | 0.1213 | 0.0765 | 0.0958 | 0.0057 | 0.0543 | 0.0156 | 0.0004 | 0.0005 | 0.0001 | 0.0467 | 0.0077 | 0.0031 | 1206.109 | 1180.608 | 1135.761 | 1139.157 | 1142.696 | 1088.658 | 6.935304 | 59.89595 | 46 | 26 | 28 | 54 | 19 | 24 | 60 | 1344 | 28.75 | 2428
3.1828 | 1.951 | 0.6868 | 0.0263 | 0.1211 | 0.0771 | 0.0957 | 0.0059 | 0.0549 | 0.0159 | 0.0008 | 0.0004 | 0.0001 | 0.047 | 0.0078 | 0.0032 | 1199.983 | 1177.097 | 1135.255 | 1138.535 | 1142.685 | 1087.157 | 7.430502 | 57.36951 | 43 | 30 | 21 | 50 | 16 | 25 | 59 | 1353 | 28.75 | 2416
3.1769 | 2.0138 | 0.6758 | 0.0263 | 0.1227 | 0.0724 | 0.0898 | 0.0061 | 0.0501 | 0.0154 | 0.0007 | 0.0005 | 0.0001 | 0.0436 | 0.0078 | 0.0037 | 1199.094 | 1170.678 | 1135.692 | 1140.176 | 1143.312 | 1087.963 | 7.619455 | 57.05125 | 44 | 32 | 28 | 45 | 22 | 20 | 61 | 1353 | 28.75 | 2417
3.1632 | 2.012 | 0.6591 | 0.0245 | 0.1181 | 0.0701 | 0.0862 | 0.0059 | 0.0504 | 0.0151 | 0.0003 | 0.0003 | 0.0001 | 0.0426 | 0.0075 | 0.0037 | 1202.861 | 1174.294 | 1134.994 | 1139.251 | 1142.802 | 1088.702 | 7.808419 | 59.45004 | 44 | 33 | 29 | 54 | 21 | 25 | 60 | 1352 | 28.75 | 2422
3.1306 | 1.8326 | 0.5807 | 0.0259 | 0.1162 | 0.0742 | 0.097 | 0.0079 | 0.052 | 0.0121 | 0.0001 | 0.0003 | 0.0001 | 0.0469 | 0.0072 | 0.0035 | 1211.396 | 1184.813 | 1131.438 | 1137.081 | 1140.571 | 1085.589 | 9.132352 | 63.55596 | 39 | 40 | 24 | 59 | 21 | 16 | 56 | 1352 | 28.75 | 2427
3.1226 | 1.8276 | 0.5957 | 0.0257 | 0.1164 | 0.0742 | 0.0957 | 0.0073 | 0.051 | 0.0129 | 0.0001 | 0.0006 | 0.0001 | 0.0458 | 0.0072 | 0.0034 | 1208.453 | 1180.798 | 1134.977 | 1138.771 | 1142.203 | 1088.63 | 7.225671 | 61.32021 | 41 | 29 | 23 | 51 | 20 | 22 | 56 | 1341 | 28.75 | 2425
3.1706 | 2.0117 | 0.7132 | 0.0245 | 0.1157 | 0.0764 | 0.0922 | 0.0061 | 0.0531 | 0.0161 | 0.001 | 0.0003 | 0.0001 | 0.0462 | 0.0081 | 0.0037 | 1195.9 | 1174.344 | 1137.677 | 1141.073 | 1143.397 | 1091.059 | 5.719731 | 55.53458 | 41 | 26 | 18 | 44 | 19 | 18 | 54 | 1242 | 27.5 | 2422
3.1824 | 2.1512 | 0.742 | 0.0253 | 0.1151 | 0.0746 | 0.0959 | 0.0055 | 0.0511 | 0.0159 | 0.0013 | 0.0004 | 0.0001 | 0.0475 | 0.0077 | 0.0036 | 1194.527 | 1171.797 | 1136.757 | 1141.891 | 1143.773 | 1089.353 | 7.015403 | 54.92785 | 38 | 22 | 19 | 39 | 23 | 16 | 50 | 1355 | 27.5 | 2420
3.1527 | 2.0357 | 0.6723 | 0.0261 | 0.1136 | 0.0757 | 0.0979 | 0.0066 | 0.0521 | 0.0149 | 0.0004 | 0.0006 | 0.0001 | 0.0477 | 0.0077 | 0.0035 | 1197.659 | 1172.012 | 1135.082 | 1138.786 | 1141.435 | 1086.879 | 6.353607 | 56.48773 | 37 | 21 | 19 | 38 | 17 | 16 | 49 | 1347 | 27.5 | 2408
3.2593 | 2.0163 | 0.719 | 0.0255 | 0.1293 | 0.0677 | 0.092 | 0.0041 | 0.0454 | 0.017 | 0.002 | 0.0006 | 0.0001 | 0.0408 | 0.0095 | 0.0047 | 1197.039 | 1172.588 | 1138.752 | 1143.083 | 1145.286 | 1083.754 | 6.533626 | 51.45131 | 39 | 34 | 21 | 37 | 19 | 18 | 57 | 1353 | 28.75 | 2415
3.2755 | 2.0705 | 0.7207 | 0.0247 | 0.1285 | 0.0687 | 0.0921 | 0.0038 | 0.0458 | 0.0184 | 0.003 | 0.0007 | 0.0001 | 0.0408 | 0.009 | 0.0044 | 1192.832 | 1172.008 | 1140.325 | 1143.072 | 1146.776 | 1090.24 | 6.450871 | 51.18082 | 44 | 27 | 23 | 40 | 14 | 25 | 58 | 1348 | 28.75 | 2415
3.2569 | 2.028 | 0.696 | 0.025 | 0.1195 | 0.0698 | 0.0932 | 0.0039 | 0.0498 | 0.0184 | 0.0017 | 0.0007 | 0.0001 | 0.0407 | 0.0086 | 0.004 | 1192.541 | 1170.488 | 1136.574 | 1136.969 | 1137.005 | 1081.159 | 0.4310789 | 50.24797 | 42 | 35 | 18 | 67 | 6 | 1 | 61 | 1348 | 28.75 | 2383
3.2728 | 2.0851 | 0.69 | 0.0254 | 0.1214 | 0.0704 | 0.0945 | 0.0042 | 0.0503 | 0.0187 | 0.0027 | 0.0006 | 0.0001 | 0.0415 | 0.0086 | 0.0039 | 1197.302 | 1172.057 | 1137.765 | 1140.809 | 1144.724 | 1090.352 | 6.958715 | 55.6676 | 47 | 25 | 26 | 48 | 18 | 26 | 61 | 1358 | 28.75 | 2393
3.2282 | 1.9545 | 0.6732 | 0.024 | 0.1112 | 0.0644 | 0.0822 | 0.0036 | 0.0592 | 0.0194 | 0.0017 | 0.0006 | 0.0001 | 0.037 | 0.0081 | 0.0038 | 1200.267 | 1179.731 | 1135.363 | 1139.352 | 1142.611 | 1088.724 | 7.248324 | 58.18743 | 45 | 26 | 20 | 57 | 20 | 22 | 60 | 1352 | 27.5 | 2440
3.3289 | 1.8318 | 0.6481 | 0.0215 | 0.1187 | 0.0595 | 0.079 | 0.0031 | 0.0605 | 0.0187 | 0.0027 | 0.0003 | 0.0001 | 0.0357 | 0.007 | 0.0034 | 1200.175 | 1170.489 | 1133.513 | 1137.65 | 1141.45 | 1085.555 | 7.937174 | 58.15914 | 38 | 34 | 29 | 42 | 18 | 22 | 54 | 1350 | 27.5 | 2416
3.2958 | 1.891 | 0.6654 | 0.0244 | 0.115 | 0.0613 | 0.0819 | 0.0036 | 0.0649 | 0.0192 | 0.0023 | 0.0004 | 0.0001 | 0.0369 | 0.0076 | 0.0037 | 1195.854 | 1175.027 | 1133.863 | 1138.733 | 1141.66 | 1088.485 | 7.797205 | 57.73669 | 41 | 33 | 21 | 50 | 21 | 20 | 56 | 1347 | 27.5 | 2397
3.2974 | 1.9212 | 0.6559 | 0.0249 | 0.1113 | 0.0608 | 0.0803 | 0.0035 | 0.0625 | 0.0188 | 0.0021 | 0.0005 | 0.0001 | 0.0361 | 0.0074 | 0.0037 | 1197.196 | 1171.262 | 1134.609 | 1138.37 | 1142.005 | 1087.495 | 7.39625 | 57.05281 | 43 | 32 | 23 | 48 | 19 | 24 | 60 | 1364 | 27.5 | 2402
3.2816 | 1.9079 | 0.6624 | 0.0228 | 0.111 | 0.0598 | 0.0808 | 0.0033 | 0.0572 | 0.0191 | 0.0028 | 0.0003 | 0.0001 | 0.0362 | 0.0073 | 0.0039 | 1196.565 | 1172.541 | 1134.856 | 1139.217 | 1142.451 | 1084.157 | 7.595846 | 54.89788 | 42 | 37 | 24 | 47 | 19 | 21 | 60 | 1350 | 27.5 | 2402
3.3269 | 1.9523 | 0.6701 | 0.023 | 0.1102 | 0.0596 | 0.0785 | 0.0031 | 0.0559 | 0.0188 | 0.003 | 0.0004 | 0.0001 | 0.0356 | 0.0073 | 0.004 | 1196.266 | 1176.167 | 1135.21 | 1139.023 | 1142.231 | 1088.087 | 7.020942 | 56.43956 | 45 | 27 | 19 | 57 | 20 | 24 | 60 | 1346 | 27.5 | 2403
3.1828 | 1.9355 | 0.6734 | 0.0243 | 0.1112 | 0.0597 | 0.0813 | 0.003 | 0.055 | 0.0184 | 0.0027 | 0.0006 | 0.0001 | 0.0361 | 0.0074 | 0.0039 | 1200.167 | 1175.403 | 1132.863 | 1137.972 | 1140.572 | 1087.628 | 7.708863 | 59.80501 | 46 | 27 | 25 | 55 | 24 | 17 | 61 | 1358 | 27.5 | 2407
3.3016 | 1.9699 | 0.7019 | 0.0244 | 0.1101 | 0.0615 | 0.0835 | 0.0028 | 0.053 | 0.0188 | 0.0045 | 0.0007 | 0.0001 | 0.0366 | 0.0075 | 0.0042 | 1190.766 | 1171.663 | 1137.845 | 1141.063 | 1144.989 | 1091.499 | 7.143991 | 53.31188 | 46 | 27 | 19 | 44 | 18 | 26 | 59 | 1356 | 28.75 | 2398
3.3266 | 1.9316 | 0.7012 | 0.0238 | 0.1081 | 0.0608 | 0.0824 | 0.0026 | 0.0513 | 0.0185 | 0.0036 | 0.0006 | 0.0001 | 0.0361 | 0.0073 | 0.0043 | 1190.541 | 1174.065 | 1137.764 | 1141.522 | 1144.598 | 1092.531 | 6.834843 | 53.84892 | 48 | 24 | 18 | 52 | 21 | 25 | 61 | 1354 | 28.75 | 2392
3.3256 | 1.974 | 0.7237 | 0.0235 | 0.11 | 0.063 | 0.0866 | 0.0026 | 0.0508 | 0.019 | 0.0027 | 0.0006 | 0.0001 | 0.0356 | 0.0075 | 0.0043 | 1191.001 | 1170.562 | 1136.362 | 1140.218 | 1143.426 | 1088.001 | 7.064382 | 53.04791 | 47 | 24 | 21 | 46 | 20 | 22 | 61 | 1355 | 28.75 | 2390
3.2963 | 1.9036 | 0.6985 | 0.024 | 0.1118 | 0.0641 | 0.0908 | 0.0028 | 0.0524 | 0.0188 | 0.0022 | 0.0007 | 0.0001 | 0.0357 | 0.0074 | 0.0043 | 1195.959 | 1172.888 | 1136.448 | 1140.473 | 1143.498 | 1088.018 | 7.049558 | 55.13328 | 48 | 26 | 26 | 49 | 21 | 21 | 64 | 1350 | 28.75 | 2385
3.299 | 1.9475 | 0.7198 | 0.0213 | 0.106 | 0.0659 | 0.0891 | 0.0022 | 0.0517 | 0.0189 | 0.0021 | 0.0002 | 0.0001 | 0.0342 | 0.0076 | 0.0043 | 1196.922 | 1171.26 | 1134.935 | 1139.237 | 1142.313 | 1087.567 | 7.377778 | 56.68386 | 43 | 27 | 25 | 45 | 19 | 20 | 57 | 1350 | 28.75 | 2381
3.2275 | 1.8896 | 0.6911 | 0.0239 | 0.115 | 0.0678 | 0.0981 | 0.0029 | 0.0516 | 0.0175 | 0.0015 | 0.0006 | 0.0001 | 0.0366 | 0.0073 | 0.0041 | 1204.209 | 1181.26 | 1134.999 | 1138.818 | 1142.215 | 1089.433 | 7.215474 | 60.29978 | 47 | 26 | 24 | 61 | 19 | 22 | 62 | 1355 | 28.75 | 2400
3.2259 | 1.87 | 0.6571 | 0.0256 | 0.1132 | 0.0681 | 0.0986 | 0.0039 | 0.05 | 0.0182 | 0.0026 | 0.0005 | 0.0001 | 0.0421 | 0.0086 | 0.0039 | 1198.679 | 1177.988 | 1135.729 | 1139.792 | 1142.523 | 1090.376 | 6.793585 | 58.12373 | 43 | 24 | 18 | 51 | 20 | 20 | 56 | 1354 | 28.5 | 2438
3.2229 | 1.8463 | 0.6395 | 0.0249 | 0.1159 | 0.0677 | 0.0982 | 0.004 | 0.0496 | 0.0176 | 0.0039 | 0.0004 | 0.0001 | 0.0418 | 0.0084 | 0.004 | 1199.842 | 1173.102 | 1136.831 | 1139.659 | 1143.442 | 1088.22 | 6.610775 | 56.45 | 42 | 26 | 23 | 40 | 14 | 26 | 56 | 1355 | 27.5 | 2412
3.2425 | 1.8318 | 0.6284 | 0.0249 | 0.1145 | 0.0678 | 0.0964 | 0.0041 | 0.0515 | 0.0174 | 0.0041 | 0.0006 | 0.0001 | 0.0417 | 0.0083 | 0.0038 | 1202.92 | 1175.227 | 1133.739 | 1138.263 | 1141.181 | 1083.326 | 7.442025 | 57.84643 | 41 | 42 | 26 | 50 | 19 | 19 | 60 | 1359 | 27.5 | 2419
3.2187 | 1.7939 | 0.6187 | 0.0236 | 0.1219 | 0.0673 | 0.0932 | 0.004 | 0.0498 | 0.0161 | 0.0029 | 0.0002 | 0.0001 | 0.0409 | 0.008 | 0.0036 | 1208.584 | 1177.494 | 1132.818 | 1137.164 | 1140.884 | 1088.173 | 8.065335 | 62.92241 | 40 | 33 | 29 | 54 | 19 | 23 | 56 | 1350 | 27.5 | 2424
3.2245 | 1.7696 | 0.6183 | 0.0252 | 0.1152 | 0.0674 | 0.0942 | 0.0045 | 0.0502 | 0.0158 | 0.004 | 0.0006 | 0.0001 | 0.0415 | 0.0081 | 0.0036 | 1204.306 | 1181.204 | 1135.628 | 1139.419 | 1142.722 | 1088.51 | 7.094632 | 59.30985 | 44 | 26 | 22 | 56 | 19 | 24 | 58 | 1349 | 27.5 | 2428
3.2024 | 1.7197 | 0.613 | 0.0248 | 0.1125 | 0.068 | 0.0969 | 0.0047 | 0.0498 | 0.0155 | 0.0028 | 0.0005 | 0.0001 | 0.0428 | 0.0081 | 0.0037 | 1201.533 | 1181.149 | 1133.384 | 1137.235 | 1140.949 | 1087.559 | 7.565107 | 59.79382 | 42 | 27 | 20 | 54 | 18 | 21 | 56 | 1354 | 27.5 | 2435
3.195 | 1.7539 | 0.607 | 0.0242 | 0.1131 | 0.0681 | 0.1 | 0.0045 | 0.049 | 0.0157 | 0.0031 | 0.0003 | 0.0001 | 0.0417 | 0.0082 | 0.0036 | 1201.941 | 1179.328 | 1135.614 | 1138.895 | 1143.415 | 1088.011 | 7.800673 | 58.21709 | 40 | 32 | 23 | 48 | 15 | 26 | 56 | 1360 | 27.5 | 2427
3.1938 | 1.9531 | 0.6579 | 0.0265 | 0.1169 | 0.0682 | 0.0992 | 0.0052 | 0.0765 | 0.0238 | 0.0015 | 0.0003 | 0.0001 | 0.0456 | 0.0111 | 0.003 | 1202.776 | 1179.716 | 1134.582 | 1139.603 | 1142.449 | 1088.921 | 7.86691 | 59.89563 | 40 | 32 | 20 | 47 | 20 | 19 | 54 | 1351 | 27.5 | 2406
3.127 | 1.8989 | 0.64 | 0.0283 | 0.1222 | 0.0684 | 0.1042 | 0.0054 | 0.0775 | 0.0228 | 0.0012 | 0.0005 | 0.0001 | 0.0463 | 0.0106 | 0.0029 | 1208.138 | 1179.787 | 1135.544 | 1140.198 | 1143.534 | 1092.216 | 7.990002 | 62.62247 | 45 | 24 | 24 | 50 | 19 | 22 | 58 | 1350 | 28.75 | 2404
3.1406 | 1.8678 | 0.6402 | 0.029 | 0.1225 | 0.0697 | 0.1075 | 0.0059 | 0.0768 | 0.0221 | 0.0009 | 0.0007 | 0.0001 | 0.0468 | 0.0105 | 0.0028 | 1207.309 | 1182.551 | 1135.075 | 1139.078 | 1142.394 | 1090.923 | 7.318954 | 62.064 | 41 | 25 | 23 | 51 | 19 | 21 | 54 | 1355 | 28.75 | 2423
3.1158 | 1.8654 | 0.6487 | 0.0284 | 0.1239 | 0.0701 | 0.1072 | 0.0059 | 0.0753 | 0.0215 | 0.0007 | 0.0006 | 0.0001 | 0.047 | 0.0103 | 0.0029 | 1209.538 | 1188.512 | 1134.571 | 1138.626 | 1141.967 | 1089.908 | 7.396142 | 62.66573 | 43 | 25 | 19 | 62 | 20 | 23 | 56 | 1344 | 27.5 | 2440
3.0999 | 1.8646 | 0.6607 | 0.0292 | 0.1207 | 0.0738 | 0.109 | 0.0064 | 0.0746 | 0.0211 | 0.0005 | 0.0008 | 0.0001 | 0.0487 | 0.0104 | 0.0032 | 1205.949 | 1179.329 | 1136.073 | 1139.43 | 1143.258 | 1089.639 | 7.184395 | 60.07695 | 43 | 28 | 24 | 48 | 17 | 25 | 57 | 1358 | 27.5 | 2425
3.1138 | 1.8859 | 0.6654 | 0.0279 | 0.1168 | 0.0742 | 0.1048 | 0.006 | 0.0734 | 0.0213 | 0.001 | 0.0006 | 0.0001 | 0.0472 | 0.0107 | 0.0032 | 1207.537 | 1177.416 | 1135.68 | 1140.04 | 1143.452 | 1089.564 | 7.771504 | 60.90923 | 40 | 31 | 27 | 45 | 18 | 22 | 55 | 1346 | 28.75 | 2424
3.1727 | 1.8922 | 0.632 | 0.0276 | 0.1117 | 0.0734 | 0.0983 | 0.0059 | 0.0682 | 0.0208 | 0.0027 | 0.0008 | 0.0001 | 0.0464 | 0.0108 | 0.0031 | 1206.089 | 1180.593 | 1135.652 | 1140.348 | 1143.361 | 1090.35 | 7.709156 | 60.85836 | 45 | 28 | 27 | 54 | 22 | 21 | 59 | 1354 | 27.5 | 2444
3.2273 | 1.8802 | 0.6177 | 0.0281 | 0.1166 | 0.0721 | 0.0983 | 0.0058 | 0.0693 | 0.0203 | 0.0037 | 0.0009 | 0.0001 | 0.0457 | 0.0107 | 0.0029 | 1204.811 | 1181.204 | 1135.426 | 1139.402 | 1142.9 | 1091.153 | 7.474007 | 61.04742 | 45 | 27 | 25 | 55 | 19 | 22 | 58 | 1358 | 27.5 | 2416
3.1592 | 1.8564 | 0.6108 | 0.0283 | 0.1136 | 0.0701 | 0.0958 | 0.005 | 0.0706 | 0.0204 | 0.0032 | 0.0009 | 0.0001 | 0.0437 | 0.0104 | 0.003 | 1205.176 | 1183.462 | 1136.661 | 1141.619 | 1144.604 | 1089.173 | 7.942905 | 59.06298 | 38 | 31 | 21 | 48 | 20 | 21 | 53 | 1359 | 27.5 | 2422
3.1142 | 1.8337 | 0.6118 | 0.0286 | 0.1149 | 0.068 | 0.0959 | 0.0048 | 0.0695 | 0.0201 | 0.0027 | 0.0005 | 0.0001 | 0.0433 | 0.0102 | 0.0029 | 1202.479 | 1180.993 | 1135.895 | 1139.523 | 1142.884 | 1090.415 | 6.98839 | 59.4158 | 45 | 26 | 19 | 55 | 19 | 23 | 58 | 1352 | 27.5 | 2434
3.133 | 1.9185 | 0.6168 | 0.0283 | 0.1148 | 0.0683 | 0.0969 | 0.0045 | 0.0693 | 0.0212 | 0.0056 | 0.0006 | 0.0001 | 0.0428 | 0.0104 | 0.0028 | 1199.29 | 1180.049 | 1138.273 | 1141.795 | 1145.31 | 1091.599 | 7.036359 | 56.6592 | 48 | 26 | 22 | 59 | 20 | 25 | 62 | 1356 | 27.5 | 2424
3.1999 | 2.0764 | 0.6288 | 0.0257 | 0.1092 | 0.0697 | 0.0926 | 0.004 | 0.0618 | 0.0225 | 0.007 | 0.0005 | 0.0001 | 0.0408 | 0.0109 | 0.0029 | 1196.381 | 1175.73 | 1137.976 | 1141.687 | 1145.199 | 1093.788 | 7.223817 | 56.92883 | 46 | 25 | 21 | 52 | 19 | 24 | 59 | 1358 | 27.5 | 2408
3.1173 | 1.9723 | 0.6079 | 0.0283 | 0.1125 | 0.0689 | 0.0962 | 0.0045 | 0.0683 | 0.0216 | 0.0049 | 0.0007 | 0.0001 | 0.042 | 0.0106 | 0.0029 | 1202.024 | 1177.009 | 1136.005 | 1140.54 | 1143.991 | 1085.114 | 7.986206 | 56.46996 | 37 | 35 | 20 | 41 | 18 | 20 | 53 | 1358 | 27.5 | 2408
3.1487 | 2.0774 | 0.6312 | 0.0231 | 0.1013 | 0.0692 | 0.085 | 0.0033 | 0.0615 | 0.0229 | 0.005 | 0.0002 | 0.0001 | 0.0381 | 0.0109 | 0.0029 | 1203.288 | 1177.231 | 1135.455 | 1140.319 | 1143.504 | 1086.829 | 8.04889 | 58.24599 | 39 | 32 | 22 | 45 | 20 | 19 | 54 | 1352 | 27.5 | 2419
3.1494 | 2.0104 | 0.6138 | 0.0269 | 0.1115 | 0.0688 | 0.0926 | 0.0046 | 0.0679 | 0.0217 | 0.0041 | 0.0007 | 0.0001 | 0.0419 | 0.0106 | 0.003 | 1201.358 | 1178.044 | 1136.071 | 1139.938 | 1144.256 | 1088.984 | 8.185012 | 58.09848 | 38 | 28 | 20 | 45 | 15 | 24 | 52 | 1345 | 27.5 | 2425
3.1885 | 2.0102 | 0.6148 | 0.0271 | 0.1137 | 0.0675 | 0.0894 | 0.004 | 0.0651 | 0.0216 | 0.003 | 0.0005 | 0.0001 | 0.0407 | 0.0104 | 0.003 | 1201.64 | 1178.357 | 1137.494 | 1141.694 | 1145.43 | 1092.232 | 7.93624 | 58.63026 | 40 | 27 | 19 | 44 | 18 | 22 | 54 | 1340 | 27.5 | 2420
3.1447 | 2.0171 | 0.6172 | 0.0246 | 0.1047 | 0.0669 | 0.0842 | 0.0034 | 0.0609 | 0.0214 | 0.0027 | 0.0001 | 0.0001 | 0.0384 | 0.0105 | 0.0031 | 1203.78 | 1181.229 | 1137.601 | 1140.934 | 1144.277 | 1089.755 | 6.676493 | 58.03918 | 43 | 23 | 18 | 51 | 17 | 21 | 56 | 1340 | 27.5 | 2421
3.1219 | 1.921 | 0.6054 | 0.0273 | 0.1142 | 0.0668 | 0.0912 | 0.0039 | 0.0616 | 0.0211 | 0.003 | 0.0005 | 0.0001 | 0.0396 | 0.0103 | 0.0032 | 1204.058 | 1175.12 | 1135.721 | 1139.593 | 1144.174 | 1086.496 | 8.452597 | 58.12821 | 37 | 36 | 22 | 40 | 14 | 22 | 55 | 1341 | 27.5 | 2415
3.1738 | 1.9196 | 0.626 | 0.0291 | 0.1156 | 0.0879 | 0.1289 | 0.0051 | 0.0678 | 0.0237 | 0.0027 | 0.0006 | 0.0001 | 0.0395 | 0.0113 | 0.0029 | 1199.496 | 1179.732 | 1136.788 | 1141.055 | 1144.758 | 1090.91 | 7.969948 | 57.74973 | 44 | 30 | 20 | 50 | 19 | 23 | 59 | 1348 | 27.5 | 2408
3.2169 | 1.9671 | 0.6351 | 0.027 | 0.115 | 0.0893 | 0.1237 | 0.0052 | 0.065 | 0.0242 | 0.0045 | 0.0004 | 0.0001 | 0.0381 | 0.012 | 0.003 | 1199.408 | 1175.475 | 1136.492 | 1140.825 | 1144.008 | 1086.007 | 7.515731 | 55.48089 | 39 | 36 | 22 | 41 | 18 | 19 | 55 | 1349 | 27.5 | 2403
3.2212 | 1.9567 | 0.6276 | 0.0287 | 0.1147 | 0.0902 | 0.1249 | 0.0062 | 0.0688 | 0.0235 | 0.0034 | 0.0007 | 0.0001 | 0.04 | 0.0121 | 0.0031 | 1199.565 | 1178.612 | 1137.824 | 1141.488 | 1145.705 | 1092.169 | 7.88009 | 57.48863 | 47 | 29 | 24 | 53 | 18 | 26 | 62 | 1358 | 27.5 | 2403
3.2022 | 1.9321 | 0.6326 | 0.027 | 0.1117 | 0.0881 | 0.1224 | 0.0059 | 0.0628 | 0.0232 | 0.0031 | 0.0007 | 0.0001 | 0.0407 | 0.0119 | 0.003 | 1200.29 | 1172.887 | 1136.207 | 1140.378 | 1144.191 | 1088.619 | 7.983426 | 57.38542 | 38 | 28 | 22 | 38 | 16 | 21 | 53 | 1352 | 27.5 | 2407
3.2627 | 1.9341 | 0.6269 | 0.027 | 0.1196 | 0.0882 | 0.1261 | 0.0064 | 0.061 | 0.023 | 0.0029 | 0.0005 | 0.0001 | 0.0421 | 0.0116 | 0.003 | 1196.125 | 1172.097 | 1137.544 | 1141.153 | 1144.508 | 1088.671 | 6.963149 | 54.51696 | 45 | 27 | 25 | 48 | 19 | 23 | 60 | 1352 | 27.5 | 2408
3.2017 | 1.9126 | 0.6402 | 0.0272 | 0.1106 | 0.0892 | 0.1238 | 0.0064 | 0.0618 | 0.0231 | 0.0027 | 0.0008 | 0.0001 | 0.0411 | 0.0117 | 0.003 | 1198.008 | 1178.54 | 1137.136 | 1140.592 | 1144.655 | 1092.246 | 7.518499 | 57.55529 | 48 | 24 | 19 | 54 | 16 | 24 | 61 | 1351 | 27.5 | 2406
3.2124 | 1.9139 | 0.6418 | 0.027 | 0.1103 | 0.0878 | 0.1246 | 0.0065 | 0.0614 | 0.0235 | 0.0037 | 0.0006 | 0.0001 | 0.0424 | 0.0116 | 0.0033 | 1198.885 | 1176.643 | 1136.29 | 1140.243 | 1143.202 | 1090.385 | 6.911409 | 57.69101 | 47 | 25 | 24 | 54 | 21 | 21 | 61 | 1354 | 27.5 | 2421
3.202 | 1.9133 | 0.6437 | 0.0261 | 0.11 | 0.0861 | 0.1151 | 0.0063 | 0.0613 | 0.0247 | 0.0053 | 0.0005 | 0.0001 | 0.0408 | 0.0113 | 0.0033 | 1198.738 | 1180.073 | 1136.708 | 1140.112 | 1143.918 | 1091.074 | 7.209391 | 57.61379 | 47 | 27 | 21 | 59 | 19 | 26 | 61 | 1358 | 27.5 | 2409
3.118 | 1.8664 | 0.6527 | 0.0272 | 0.1176 | 0.0858 | 0.1169 | 0.0065 | 0.061 | 0.024 | 0.0049 | 0.0006 | 0.0001 | 0.0412 | 0.0113 | 0.0033 | 1201.3 | 1177.412 | 1134.98 | 1138.968 | 1142.39 | 1090.126 | 7.410966 | 59.65493 | 45 | 26 | 24 | 52 | 18 | 20 | 59 | 1358 | 27.5 | 2411
3.1894 | 1.9499 | 0.6513 | 0.023 | 0.1053 | 0.0851 | 0.1066 | 0.0054 | 0.0594 | 0.0247 | 0.0036 | 0.0001 | 0.0001 | 0.0382 | 0.0114 | 0.0032 | 1196.846 | 1173.496 | 1135.201 | 1139.657 | 1142.625 | 1089.736 | 7.423492 | 57.5524 | 45 | 25 | 22 | 48 | 20 | 19 | 58 | 1352 | 27.5 | 2408
3.1925 | 1.9253 | 0.6526 | 0.0246 | 0.1089 | 0.0835 | 0.1094 | 0.0053 | 0.0598 | 0.0239 | 0.0041 | 0.0003 | 0.0001 | 0.0387 | 0.0109 | 0.0034 | 1200.334 | 1176.883 | 1136.35 | 1140.401 | 1143.784 | 1084.78 | 7.434681 | 55.3722 | 40 | 33 | 19 | 41 | 18 | 20 | 56 | 1362 | 27.5 | 2414
3.2257 | 1.8712 | 0.6472 | 0.0261 | 0.1103 | 0.069 | 0.0908 | 0.0045 | 0.0726 | 0.0212 | 0.0038 | 0.0005 | 0.0001 | 0.0397 | 0.0091 | 0.0033 | 1202.693 | 1178.02 | 1135.647 | 1139.454 | 1142.98 | 1088.011 | 7.332577 | 58.46219 | 42 | 29 | 22 | 48 | 17 | 21 | 56 | 1352 | 28.75 | 2419
3.2231 | 1.9131 | 0.6426 | 0.0273 | 0.1137 | 0.0683 | 0.0913 | 0.0045 | 0.0709 | 0.021 | 0.0033 | 0.0007 | 0.0001 | 0.04 | 0.0089 | 0.0032 | 1203.403 | 1177.14 | 1136.347 | 1140.047 | 1143.137 | 1088.886 | 6.789904 | 58.55533 | 43 | 24 | 22 | 50 | 20 | 21 | 57 | 1353 | 28.75 | 2431
3.2085 | 1.9767 | 0.5969 | 0.0296 | 0.1147 | 0.0678 | 0.0915 | 0.0049 | 0.074 | 0.0218 | 0.0017 | 0.0006 | 0.0001 | 0.0441 | 0.0133 | 0.0026 | 1198.122 | 1174.677 | 1137.708 | 1141.865 | 1144.898 | 1091.848 | 7.190433 | 56.84743 | 44 | 26 | 22 | 46 | 20 | 22 | 57 | 1347 | 28.75 | 2395
3.1972 | 1.9349 | 0.6042 | 0.03 | 0.1189 | 0.067 | 0.0886 | 0.0046 | 0.0746 | 0.0219 | 0.0015 | 0.0008 | 0.0001 | 0.0425 | 0.0128 | 0.0024 | 1198.515 | 1178.556 | 1136.508 | 1140.619 | 1144.393 | 1090.635 | 7.884528 | 57.47715 | 46 | 26 | 19 | 52 | 19 | 25 | 60 | 1351 | 28.75 | 2396
3.2886 | 1.9282 | 0.6156 | 0.0284 | 0.12 | 0.0665 | 0.0873 | 0.0043 | 0.0743 | 0.0219 | 0.0013 | 0.0002 | 0.0001 | 0.0421 | 0.0123 | 0.0023 | 1198.09 | 1172.087 | 1136.249 | 1140.505 | 1143.975 | 1083.201 | 7.725618 | 53.82654 | 40 | 44 | 23 | 36 | 18 | 20 | 59 | 1352 | 28.75 | 2396
3.2822 | 1.964 | 0.6406 | 0.0311 | 0.1194 | 0.066 | 0.0871 | 0.004 | 0.0748 | 0.0227 | 0.0029 | 0.0006 | 0.0001 | 0.0415 | 0.0122 | 0.0023 | 1192.802 | 1170.103 | 1137.811 | 1141.651 | 1144.467 | 1088.328 | 6.655357 | 52.63586 | 44 | 30 | 22 | 38 | 20 | 20 | 60 | 1353 | 28.75 | 2394
3.2853 | 1.9098 | 0.6321 | 0.0283 | 0.1258 | 0.0657 | 0.0844 | 0.0038 | 0.0741 | 0.0232 | 0.005 | 0.0004 | 0.0001 | 0.0411 | 0.012 | 0.0022 | 1195.73 | 1173.597 | 1137.277 | 1141.332 | 1144.813 | 1089.552 | 7.536796 | 55.05255 | 47 | 30 | 24 | 44 | 18 | 22 | 62 | 1350 | 28.75 | 2397
3.2347 | 2.0147 | 0.6406 | 0.0306 | 0.1147 | 0.0662 | 0.088 | 0.0042 | 0.0754 | 0.0231 | 0.0037 | 0.0007 | 0.0001 | 0.0413 | 0.0123 | 0.0024 | 1195.488 | 1170.179 | 1136.996 | 1140.989 | 1144.859 | 1091.235 | 7.863486 | 56.10624 | 46 | 35 | 25 | 41 | 19 | 25 | 64 | 1370 | 28.75 | 2413
3.2009 | 1.9596 | 0.632 | 0.0298 | 0.1148 | 0.066 | 0.0889 | 0.0042 | 0.0766 | 0.0217 | 0.002 | 0.0005 | 0.0001 | 0.0419 | 0.012 | 0.0023 | 1200.737 | 1179.168 | 1136.337 | 1139.441 | 1143.521 | 1090.86 | 7.183236 | 58.61052 | 46 | 28 | 24 | 54 | 16 | 27 | 60 | 1365 | 28.75 | 2432
3.1617 | 1.943 | 0.6177 | 0.0297 | 0.1177 | 0.0657 | 0.0887 | 0.0041 | 0.0775 | 0.021 | 0.0019 | 0.0006 | 0.0001 | 0.0416 | 0.012 | 0.0024 | 1201.298 | 1176.445 | 1135.269 | 1139.078 | 1142.79 | 1090.109 | 7.520661 | 59.38467 | 43 | 26 | 24 | 54 | 18 | 24 | 57 | 1360 | 28.75 | 2416
3.0799 | 1.8408 | 0.5994 | 0.0289 | 0.1125 | 0.0688 | 0.0898 | 0.0043 | 0.0764 | 0.0201 | 0.0018 | 0.0004 | 0.0001 | 0.043 | 0.0116 | 0.0024 | 1207.283 | 1176.13 | 1130.549 | 1135.037 | 1138.402 | 1079.16 | 7.853403 | 59.89136 | 32 | 45 | 21 | 41 | 17 | 16 | 50 | 1360 | 28.75 | 2429
3.1711 | 1.7728 | 0.5585 | 0.0262 | 0.1168 | 0.0801 | 0.0943 | 0.0069 | 0.0703 | 0.0187 | 0.002 | 0.0005 | 0.0001 | 0.0418 | 0.0112 | 0.0025 | 1203.136 | 1180.916 | 1132.276 | 1136.693 | 1139.733 | 1083.559 | 7.456491 | 59.25874 | 38 | 34 | 18 | 51 | 18 | 18 | 53 | 1351 | 28.75 | 2429
3.1668 | 1.7352 | 0.5529 | 0.0252 | 0.1207 | 0.0796 | 0.0925 | 0.0068 | 0.0694 | 0.0189 | 0.0015 | 0.0001 | 0.0001 | 0.0417 | 0.0108 | 0.0024 | 1206.11 | 1177.953 | 1132.234 | 1136.483 | 1139.709 | 1085.407 | 7.474959 | 61.20501 | 40 | 34 | 25 | 53 | 20 | 20 | 54 | 1344 | 28.75 | 2427
3.2296 | 1.9564 | 0.6404 | 0.0268 | 0.1088 | 0.0964 | 0.0997 | 0.0091 | 0.0609 | 0.0202 | 0.0022 | 0.0007 | 0.0001 | 0.0521 | 0.0117 | 0.0025 | 1193.307 | 1168.927 | 1129.819 | 1134.193 | 1137.991 | 1084.052 | 8.171495 | 58.10979 | 40 | 33 | 22 | 43 | 18 | 21 | 55 | 1348 | 28.75 | 2421
3.1509 | 1.9474 | 0.6343 | 0.0273 | 0.1165 | 0.1034 | 0.1081 | 0.0104 | 0.0585 | 0.0194 | 0.0016 | 0.0006 | 0.0001 | 0.057 | 0.0115 | 0.0026 | 1197.698 | 1171.543 | 1129.818 | 1133.175 | 1136.624 | 1084.213 | 6.806534 | 59.81443 | 46 | 32 | 26 | 60 | 19 | 21 | 63 | 1340 | 28.75 | 2410
3.1468 | 2.0378 | 0.6546 | 0.0246 | 0.1374 | 0.0766 | 0.0949 | 0.0051 | 0.0507 | 0.0184 | 0.002 | 0.0006 | 0.0001 | 0.0426 | 0.0119 | 0.0025 | 1195.255 | 1174.308 | 1135.513 | 1140.304 | 1143.05 | 1084.012 | 7.536246 | 53.70394 | 39 | 32 | 17 | 40 | 19 | 18 | 56 | 1350 | 28.75 | 2414
3.1649 | 2.1295 | 0.6859 | 0.0229 | 0.1273 | 0.077 | 0.0923 | 0.0049 | 0.0494 | 0.0182 | 0.0022 | 0.0005 | 0.0001 | 0.0421 | 0.0124 | 0.0027 | 1200.303 | 1173.908 | 1135.565 | 1139.996 | 1144.572 | 1087.509 | 9.007319 | 57.39493 | 39 | 33 | 23 | 39 | 15 | 22 | 55 | 1344 | 28.75 | 2416
3.1546 | 2.0306 | 0.6761 | 0.0243 | 0.1403 | 0.076 | 0.0948 | 0.0054 | 0.0508 | 0.0176 | 0.0018 | 0.0006 | 0.0001 | 0.0429 | 0.012 | 0.0026 | 1200.847 | 1177.833 | 1136.018 | 1139.839 | 1143.519 | 1087.357 | 7.500989 | 57.12325 | 39 | 29 | 18 | 42 | 15 | 21 | 53 | 1350 | 28.75 | 2416
3.1053 | 1.9501 | 0.6728 | 0.0237 | 0.1319 | 0.0743 | 0.0921 | 0.0051 | 0.0509 | 0.0176 | 0.0011 | 0.0004 | 0.0001 | 0.042 | 0.0116 | 0.0027 | 1203.716 | 1176.681 | 1134.55 | 1138.829 | 1142.865 | 1085.067 | 8.314279 | 58.29436 | 40 | 40 | 25 | 47 | 17 | 23 | 58 | 1349 | 27.5 | 2422
3.0987 | 1.9497 | 0.6556 | 0.0239 | 0.1337 | 0.0749 | 0.0928 | 0.0053 | 0.0507 | 0.0174 | 0.0014 | 0.0006 | 0.0001 | 0.042 | 0.0116 | 0.0027 | 1203.429 | 1179.841 | 1136.167 | 1139.958 | 1143.493 | 1092.138 | 7.326092 | 60.43868 | 45 | 28 | 25 | 62 | 19 | 27 | 60 | 1348 | 27.5 | 2419
3.1247 | 1.9068 | 0.6554 | 0.0237 | 0.1325 | 0.0771 | 0.097 | 0.0056 | 0.0516 | 0.0174 | 0.0011 | 0.0004 | 0.0001 | 0.0427 | 0.0114 | 0.0027 | 1201.835 | 1177.913 | 1137.302 | 1141.583 | 1144.442 | 1088.741 | 7.140247 | 57.06184 | 44 | 26 | 23 | 51 | 22 | 22 | 59 | 1341 | 27.5 | 2432
3.1989 | 1.9176 | 0.6634 | 0.0234 | 0.1307 | 0.0806 | 0.0996 | 0.0057 | 0.0528 | 0.0178 | 0.0016 | 0.0008 | 0.0001 | 0.0405 | 0.0116 | 0.0028 | 1198.13 | 1176.517 | 1139.554 | 1143.266 | 1146.488 | 1091.609 | 6.933899 | 54.98993 | 53 | 24 | 28 | 55 | 22 | 24 | 68 | 1354 | 27.5 | 2429
3.2532 | 1.9196 | 0.6532 | 0.0227 | 0.1261 | 0.0761 | 0.0945 | 0.0051 | 0.0536 | 0.0179 | 0.0014 | 0.0004 | 0.0001 | 0.0396 | 0.0112 | 0.0028 | 1195.846 | 1176.493 | 1141.118 | 1144.823 | 1147.782 | 1094.753 | 6.663501 | 54.13604 | 48 | 21 | 21 | 50 | 20 | 23 | 60 | 1344 | 27.5 | 2420
3.1405 | 1.8947 | 0.6516 | 0.024 | 0.1306 | 0.0739 | 0.093 | 0.0052 | 0.0551 | 0.0175 | 0.0009 | 0.0008 | 0.0001 | 0.0399 | 0.0113 | 0.0028 | 1199.223 | 1177.779 | 1138.101 | 1142.301 | 1145.242 | 1087.566 | 7.140944 | 54.74003 | 44 | 29 | 20 | 46 | 20 | 19 | 60 | 1342 | 27.5 | 2402
3.1297 | 1.8687 | 0.6577 | 0.0241 | 0.1295 | 0.0725 | 0.0923 | 0.005 | 0.056 | 0.0172 | 0.0005 | 0.0008 | 0.0001 | 0.0398 | 0.0113 | 0.0029 | 1201.06 | 1174.637 | 1140.354 | 1143.313 | 1145.759 | 1065.927 | 5.405331 | 44.92344 | 7 | 28 | 18 | 34 | 17 | 17 | 47 | 1342 | 27.5 | 2410
3.1469 | 1.8582 | 0.6602 | 0.0235 | 0.1311 | 0.0706 | 0.0907 | 0.0048 | 0.0559 | 0.0172 | 0.0008 | 0.0008 | 0.0001 | 0.039 | 0.0111 | 0.003 | 1202.594 | 1181.868 | 1135.427 | 1139.231 | 1142.834 | 1089.026 | 7.407676 | 59.14296 | 45 | 26 | 22 | 57 | 20 | 24 | 60 | 1350 | 27.5 | 2422
3.1737 | 1.8604 | 0.6591 | 0.0243 | 0.1296 | 0.069 | 0.0909 | 0.0048 | 0.0574 | 0.0169 | 0.0006 | 0.001 | 0.0001 | 0.0384 | 0.0109 | 0.003 | 1202.806 | 1179.816 | 1139.86 | 1143.892 | 1146.541 | 1092.345 | 6.680851 | 56.98451 | 45 | 23 | 20 | 46 | 20 | 19 | 58 | 1348 | 27.5 | 2419
3.1185 | 1.9113 | 0.6554 | 0.0218 | 0.1195 | 0.0705 | 0.0888 | 0.0051 | 0.0733 | 0.0201 | 0.0035 | 0.0006 | 0.0001 | 0.0394 | 0.0112 | 0.0031 | 1204.547 | 1180.993 | 1136.353 | 1139.735 | 1143.599 | 1091.622 | 7.246662 | 60.38905 | 45 | 27 | 25 | 52 | 18 | 25 | 59 | 1344 | 27.5 | 2424
3.1629 | 1.8997 | 0.6527 | 0.0226 | 0.1226 | 0.0709 | 0.0904 | 0.0053 | 0.0743 | 0.0197 | 0.0028 | 0.0007 | 0.0001 | 0.0401 | 0.011 | 0.003 | 1201.228 | 1178.8 | 1136.847 | 1140.707 | 1144.093 | 1090.366 | 7.24581 | 58.07244 | 47 | 26 | 23 | 54 | 20 | 23 | 62 | 1343 | 27.5 | 2430
3.1251 | 1.888 | 0.6385 | 0.0222 | 0.1224 | 0.0715 | 0.0911 | 0.0054 | 0.0742 | 0.0197 | 0.0025 | 0.0008 | 0.0001 | 0.0402 | 0.011 | 0.003 | 1200.928 | 1180.053 | 1135.804 | 1139.591 | 1143.158 | 1089.369 | 7.354342 | 58.37586 | 44 | 30 | 21 | 55 | 19 | 24 | 59 | 1343 | 27.5 | 2420
3.1569 | 1.9053 | 0.6333 | 0.0216 | 0.1157 | 0.077 | 0.0962 | 0.0052 | 0.0748 | 0.0195 | 0.0032 | 0.0006 | 0.0001 | 0.0407 | 0.0108 | 0.0028 | 1202.213 | 1178.962 | 1136.036 | 1140.355 | 1143.108 | 1087.652 | 7.072139 | 57.76601 | 41 | 29 | 24 | 45 | 23 | 21 | 57 | 1347 | 27.75 | 2427
3.154 | 1.8908 | 0.627 | 0.0225 | 0.1174 | 0.0817 | 0.0997 | 0.0058 | 0.0752 | 0.0196 | 0.0026 | 0.0008 | 0.0001 | 0.0417 | 0.0108 | 0.0028 | 1200.197 | 1178.842 | 1139.374 | 1143.581 | 1146.533 | 1089.998 | 7.158637 | 55.19363 | 45 | 24 | 19 | 46 | 22 | 21 | 60 | 1347 | 28.25 | 2421
3.1328 | 1.903 | 0.6212 | 0.0223 | 0.1169 | 0.0865 | 0.1019 | 0.0064 | 0.074 | 0.0193 | 0.0023 | 0.0008 | 0.0001 | 0.043 | 0.0108 | 0.0028 | 1202.112 | 1181.018 | 1136.908 | 1141.519 | 1144.806 | 1091.686 | 7.898284 | 59.04819 | 50 | 27 | 24 | 59 | 23 | 23 | 65 | 1358 | 29.75 | 2413
3.1459 | 1.8843 | 0.6129 | 0.0227 | 0.1238 | 0.0869 | 0.1031 | 0.0065 | 0.0767 | 0.019 | 0.0021 | 0.001 | 0.0001 | 0.0423 | 0.0107 | 0.0028 | 1197.634 | 1176.891 | 1137.649 | 1142.026 | 1146 | 1091.178 | 8.351409 | 56.34752 | 44 | 26 | 22 | 50 | 20 | 25 | 59 | 1356 | 29 | 2417
3.1634 | 1.8554 | 0.6082 | 0.0222 | 0.1191 | 0.0826 | 0.0992 | 0.006 | 0.0807 | 0.0185 | 0.0017 | 0.0008 | 0.0001 | 0.0419 | 0.0106 | 0.0028 | 1203.971 | 1180.049 | 1136.17 | 1139.611 | 1143.558 | 1090.184 | 7.38775 | 59.58542 | 40 | 25 | 21 | 48 | 14 | 25 | 54 | 1355 | 29.25 | 2424
3.1899 | 1.8733 | 0.6194 | 0.0213 | 0.1152 | 0.0811 | 0.1023 | 0.0057 | 0.0811 | 0.0184 | 0.002 | 0.0006 | 0.0001 | 0.041 | 0.0107 | 0.0028 | 1203.78 | 1181.931 | 1137.204 | 1141.005 | 1143.796 | 1092.716 | 6.592594 | 59.94373 | 46 | 24 | 21 | 55 | 21 | 22 | 58 | 1347 | 29 | 2427
3.1927 | 1.847 | 0.6272 | 0.021 | 0.1206 | 0.0836 | 0.0952 | 0.0058 | 0.0799 | 0.0194 | 0.0043 | 0.0003 | 0.0001 | 0.0418 | 0.0109 | 0.0028 | 1202.412 | 1176.659 | 1141.456 | 1142.967 | 1144.951 | 1094.863 | 3.494881 | 56.67725 | 42 | 54 | 17 | 40 | 9 | 21 | 57 | 1343 | 29 | 2432
3.1738 | 1.8494 | 0.618 | 0.0224 | 0.1189 | 0.0836 | 0.0955 | 0.006 | 0.0788 | 0.0187 | 0.0036 | 0.0008 | 0.0001 | 0.0422 | 0.011 | 0.0028 | 1201.836 | 1177.979 | 1136.875 | 1140.571 | 1144.185 | 1092.548 | 7.309509 | 59.4402 | 45 | 24 | 23 | 50 | 19 | 23 | 58 | 1356 | 29.75 | 2428
3.1484 | 1.8667 | 0.6121 | 0.0211 | 0.1171 | 0.0836 | 0.0936 | 0.0061 | 0.0766 | 0.0195 | 0.003 | 0.0003 | 0.0001 | 0.0416 | 0.0114 | 0.0028 | 1193.969 | 1170.376 | 1137.324 | 1140.277 | 1144.296 | 1090.364 | 6.971649 | 54.67415 | 42 | 24 | 22 | 39 | 16 | 24 | 55 | 1351 | 29.75 | 2431
3.171 | 1.9252 | 0.611 | 0.0226 | 0.1202 | 0.0846 | 0.1052 | 0.0066 | 0.0746 | 0.0194 | 0.0029 | 0.0006 | 0.0001 | 0.0454 | 0.0106 | 0.0025 | 1204.748 | 1180.858 | 1136.173 | 1139.878 | 1142.761 | 1087.637 | 6.587828 | 58.55582 | 42 | 25 | 18 | 48 | 19 | 21 | 56 | 1345 | 27.5 | 2439
3.2093 | 1.9419 | 0.6125 | 0.0224 | 0.1205 | 0.0848 | 0.1089 | 0.0069 | 0.0737 | 0.0192 | 0.0033 | 0.0008 | 0.0001 | 0.0461 | 0.0108 | 0.0025 | 1204.152 | 1176.095 | 1135.642 | 1140.362 | 1143.299 | 1086.261 | 7.656972 | 58.11287 | 42 | 37 | 25 | 48 | 21 | 20 | 60 | 1345 | 27.5 | 2443
3.1623 | 1.9529 | 0.6112 | 0.0223 | 0.1169 | 0.0866 | 0.1129 | 0.0074 | 0.0737 | 0.0193 | 0.0044 | 0.0009 | 0.0001 | 0.0465 | 0.0113 | 0.0026 | 1203.1 | 1180.98 | 1135.808 | 1140.341 | 1143.391 | 1089.565 | 7.582734 | 59.26961 | 43 | 28 | 21 | 49 | 21 | 21 | 57 | 1345 | 27.5 | 2434
3.133 | 1.932 | 0.6135 | 0.0216 | 0.1208 | 0.0872 | 0.115 | 0.0074 | 0.0747 | 0.0192 | 0.0035 | 0.0007 | 0.0001 | 0.0466 | 0.0114 | 0.0025 | 1203.212 | 1178.647 | 1135.182 | 1139.664 | 1142.818 | 1089.797 | 7.636289 | 59.9835 | 41 | 29 | 21 | 47 | 21 | 21 | 55 | 1353 | 27.5 | 2431
3.1579 | 1.8955 | 0.619 | 0.0227 | 0.1173 | 0.0887 | 0.1168 | 0.0077 | 0.0786 | 0.0188 | 0.0028 | 0.0008 | 0.0001 | 0.0469 | 0.0116 | 0.0025 | 1202.15 | 1181.935 | 1136.089 | 1140.508 | 1143.461 | 1091.583 | 7.37226 | 59.7481 | 44 | 26 | 20 | 52 | 22 | 21 | 58 | 1340 | 27.5 | 2433
3.1596 | 1.9229 | 0.6099 | 0.0227 | 0.1204 | 0.0898 | 0.12 | 0.0081 | 0.0777 | 0.0187 | 0.0019 | 0.0009 | 0.0001 | 0.0471 | 0.0121 | 0.0025 | 1203.44 | 1178.519 | 1136.849 | 1140.718 | 1143.704 | 1091.465 | 6.855711 | 59.4697 | 47 | 25 | 25 | 50 | 22 | 22 | 60 | 1350 | 27.5 | 2424
3.1844 | 1.9503 | 0.6283 | 0.0227 | 0.1191 | 0.0887 | 0.1199 | 0.0075 | 0.0767 | 0.0194 | 0.0028 | 0.0009 | 0.0001 | 0.046 | 0.0125 | 0.0025 | 1192.847 | 1171.258 | 1137.954 | 1141.582 | 1144.518 | 1088.768 | 6.564311 | 52.74205 | 44 | 23 | 19 | 43 | 20 | 21 | 58 | 1340 | 27.5 | 2418
3.1509 | 1.9389 | 0.6235 | 0.0229 | 0.1157 | 0.0859 | 0.1185 | 0.0066 | 0.0761 | 0.0198 | 0.0026 | 0.0008 | 0.0001 | 0.0452 | 0.0121 | 0.0023 | 1195.804 | 1175.785 | 1136.643 | 1140.694 | 1143.667 | 1090.493 | 7.0235 | 56.17708 | 45 | 28 | 20 | 51 | 22 | 24 | 59 | 1350 | 27.5 | 2410
3.1399 | 1.8875 | 0.6147 | 0.0229 | 0.1142 | 0.0843 | 0.1156 | 0.0067 | 0.0779 | 0.0195 | 0.0021 | 0.0007 | 0.0001 | 0.0451 | 0.0118 | 0.0023 | 1200.797 | 1178.763 | 1135.986 | 1139.705 | 1142.66 | 1088.254 | 6.673313 | 57.58773 | 44 | 25 | 20 | 50 | 20 | 20 | 58 | 1346 | 27.5 | 2422
3.2234 | 1.9577 | 0.6241 | 0.0233 | 0.1152 | 0.0905 | 0.1232 | 0.0073 | 0.0783 | 0.0197 | 0.0029 | 0.0009 | 0.0001 | 0.0476 | 0.0118 | 0.0023 | 1197.516 | 1173.298 | 1135.714 | 1139.295 | 1143.269 | 1090.925 | 7.555018 | 57.98052 | 43 | 27 | 22 | 49 | 18 | 24 | 57 | 1347 | 27.5 | 2415
3.1983 | 1.9177 | 0.6203 | 0.0216 | 0.112 | 0.0881 | 0.1211 | 0.0073 | 0.0788 | 0.0198 | 0.0038 | 0.0004 | 0.0001 | 0.0476 | 0.0114 | 0.0022 | 1200.769 | 1175.81 | 1137.008 | 1139.718 | 1144.353 | 1088.508 | 7.345472 | 56.79721 | 40 | 32 | 23 | 42 | 13 | 27 | 55 | 1343 | 27.5 | 2427
3.1793 | 2.0068 | 0.6173 | 0.022 | 0.1101 | 0.0854 | 0.1188 | 0.0076 | 0.0783 | 0.0209 | 0.0047 | 0.0008 | 0.0001 | 0.0468 | 0.0116 | 0.0022 | 1194.902 | 1172.984 | 1136.501 | 1140.596 | 1143.517 | 1091.042 | 7.015753 | 56.22999 | 46 | 26 | 23 | 50 | 21 | 22 | 60 | 1346 | 27.5 | 2426
3.1401 | 2.0209 | 0.6201 | 0.0216 | 0.1044 | 0.0831 | 0.1179 | 0.0078 | 0.0792 | 0.0217 | 0.0058 | 0.0006 | 0.0001 | 0.047 | 0.0116 | 0.0022 | 1189.622 | 1172.891 | 1138.098 | 1141.66 | 1145.454 | 1091.059 | 7.356376 | 52.27535 | 48 | 30 | 20 | 44 | 19 | 24 | 65 | 1353 | 27.5 | 2413
3.2271 | 2.1184 | 0.6202 | 0.022 | 0.1046 | 0.0796 | 0.1142 | 0.007 | 0.0803 | 0.0218 | 0.0043 | 0.0006 | 0.0001 | 0.0463 | 0.0115 | 0.002 | 1186.061 | 1164.339 | 1139.223 | 1143.005 | 1146.561 | 1091.545 | 7.338124 | 49.55558 | 50 | 27 | 24 | 42 | 20 | 27 | 65 | 1349 | 27.5 | 2406
3.2365 | 1.9297 | 0.6322 | 0.0238 | 0.1127 | 0.0757 | 0.0993 | 0.0059 | 0.0617 | 0.0222 | 0.0029 | 0.0008 | 0.0001 | 0.0404 | 0.0122 | 0.002 | 1194.756 | 1173.919 | 1139.481 | 1143.37 | 1146.694 | 1092.797 | 7.213534 | 54.21326 | 51 | 29 | 24 | 45 | 20 | 23 | 66 | 1351 | 28.75 | 2394
3.2177 | 2.008 | 0.6303 | 0.023 | 0.1164 | 0.0752 | 0.0987 | 0.0061 | 0.0624 | 0.0229 | 0.0026 | 0.0008 | 0.0001 | 0.0415 | 0.0122 | 0.002 | 1189.631 | 1171.324 | 1138.921 | 1141.674 | 1145.666 | 1092.886 | 6.744849 | 52.41584 | 46 | 24 | 19 | 44 | 16 | 28 | 59 | 1353 | 28.75 | 2396
3.1941 | 1.978 | 0.6153 | 0.0224 | 0.1205 | 0.0752 | 0.0984 | 0.006 | 0.0615 | 0.0219 | 0.0024 | 0.0005 | 0.0001 | 0.0412 | 0.012 | 0.002 | 1195.861 | 1172.875 | 1136.787 | 1140.5 | 1143.882 | 1088.712 | 7.095593 | 55.13275 | 46 | 29 | 24 | 46 | 21 | 22 | 60 | 1355 | 28.75 | 2398
3.1815 | 1.9079 | 0.616 | 0.0226 | 0.1236 | 0.0763 | 0.099 | 0.006 | 0.0619 | 0.021 | 0.0042 | 0.0004 | 0.0001 | 0.0415 | 0.0119 | 0.0021 | 1201.058 | 1178.507 | 1135.494 | 1140.37 | 1143.769 | 1087.254 | 8.275886 | 57.6119 | 39 | 29 | 19 | 45 | 19 | 20 | 54 | 1358 | 28.75 | 2397
3.1464 | 1.9052 | 0.6095 | 0.0233 | 0.1232 | 0.077 | 0.1038 | 0.0063 | 0.062 | 0.0196 | 0.0041 | 0.0007 | 0.0001 | 0.043 | 0.0115 | 0.0022 | 1203.271 | 1182.121 | 1135.377 | 1139.643 | 1143.096 | 1088.923 | 7.7186 | 59.37451 | 43 | 27 | 21 | 55 | 21 | 22 | 58 | 1353 | 28.75 | 2414
3.087 | 1.8767 | 0.5952 | 0.0225 | 0.1276 | 0.0775 | 0.1023 | 0.0063 | 0.0613 | 0.0191 | 0.0034 | 0.0003 | 0.0001 | 0.0431 | 0.0112 | 0.0022 | 1204.995 | 1183.243 | 1136.012 | 1140.176 | 1143.431 | 1091.742 | 7.419066 | 60.91071 | 45 | 25 | 20 | 58 | 20 | 22 | 58 | 1349 | 28.75 | 2430
3.1102 | 1.9176 | 0.6007 | 0.0224 | 0.1287 | 0.0813 | 0.1061 | 0.0063 | 0.0612 | 0.0188 | 0.0032 | 0.0004 | 0.0001 | 0.0444 | 0.0111 | 0.0022 | 1203.231 | 1178.467 | 1136.935 | 1141.047 | 1144.347 | 1090.761 | 7.41184 | 58.94501 | 42 | 31 | 24 | 48 | 19 | 21 | 57 | 1360 | 27.5 | 2443
3.1182 | 1.9343 | 0.6048 | 0.0221 | 0.1273 | 0.0794 | 0.1051 | 0.0061 | 0.0594 | 0.0191 | 0.0043 | 0.0006 | 0.0001 | 0.0446 | 0.0112 | 0.0023 | 1203.594 | 1177.704 | 1138.532 | 1142.53 | 1145.451 | 1092.065 | 6.919238 | 58.33668 | 42 | 28 | 23 | 47 | 20 | 22 | 56 | 1352 | 27.5 | 2446
3.1566 | 1.9207 | 0.6268 | 0.0207 | 0.11 | 0.0772 | 0.0865 | 0.0052 | 0.0702 | 0.0181 | 0.0024 | 0.0006 | 0.0001 | 0.0414 | 0.0106 | 0.0033 | 1203.245 | 1181.355 | 1138.822 | 1142.02 | 1145.484 | 1093.884 | 6.661717 | 58.90866 | 44 | 23 | 20 | 50 | 18 | 24 | 57 | 1352 | 27.5 | 2430
3.1762 | 1.8701 | 0.6288 | 0.0209 | 0.1099 | 0.0757 | 0.0853 | 0.0049 | 0.0728 | 0.0194 | 0.0025 | 0.0006 | 0.0001 | 0.0403 | 0.0106 | 0.0033 | 1204.604 | 1180.521 | 1136.612 | 1140.637 | 1144.344 | 1091.086 | 7.732423 | 59.89586 | 43 | 29 | 23 | 49 | 19 | 22 | 57 | 1350 | 27.5 | 2430
3.1834 | 1.8676 | 0.6377 | 0.0213 | 0.1098 | 0.0756 | 0.0931 | 0.0047 | 0.0743 | 0.0184 | 0.0028 | 0.0008 | 0.0001 | 0.0405 | 0.0105 | 0.0032 | 1204.261 | 1179.866 | 1136.778 | 1140.466 | 1143.935 | 1090.794 | 7.157186 | 59.47369 | 46 | 29 | 26 | 50 | 19 | 21 | 60 | 1351 | 27.5 | 2428
3.2338 | 1.8834 | 0.6477 | 0.0209 | 0.1084 | 0.0752 | 0.0849 | 0.0048 | 0.0728 | 0.0212 | 0.0023 | 0.0004 | 0.0001 | 0.041 | 0.011 | 0.0032 | 1199.448 | 1175.815 | 1137.988 | 1141.741 | 1144.698 | 1087.147 | 6.710786 | 54.72832 | 45 | 37 | 23 | 44 | 18 | 19 | 63 | 1350 | 27.5 | 2412
3.2467 | 1.8597 | 0.6366 | 0.0213 | 0.1083 | 0.0748 | 0.0862 | 0.0049 | 0.0711 | 0.0212 | 0.0027 | 0.0007 | 0.0001 | 0.0412 | 0.0117 | 0.0031 | 1195.813 | 1175.604 | 1139.133 | 1142.353 | 1145.822 | 1091.104 | 6.688469 | 54.13099 | 48 | 25 | 24 | 49 | 19 | 26 | 62 | 1353 | 27.5 | 2396
3.2211 | 1.8239 | 0.648 | 0.0216 | 0.1088 | 0.079 | 0.0863 | 0.0047 | 0.0715 | 0.02 | 0.0023 | 0.0008 | 0.0001 | 0.0412 | 0.0122 | 0.0031 | 1189.025 | 1166.952 | 1134.578 | 1138.515 | 1141.523 | 1087.528 | 6.94528 | 53.64423 | 42 | 23 | 21 | 42 | 18 | 21 | 55 | 1351 | 27.5 | 2398
3.1735 | 1.8037 | 0.6488 | 0.0214 | 0.1088 | 0.0786 | 0.0883 | 0.0046 | 0.0693 | 0.0198 | 0.0027 | 0.0005 | 0.0001 | 0.0416 | 0.0126 | 0.0032 | 1194.254 | 1170.5 | 1136.043 | 1140.185 | 1142.645 | 1087.906 | 6.602123 | 54.7367 | 40 | 26 | 18 | 40 | 20 | 17 | 54 | 1350 | 27.5 | 2409
3.1607 | 1.781 | 0.6482 | 0.0217 | 0.1117 | 0.078 | 0.0896 | 0.0049 | 0.0654 | 0.0199 | 0.0036 | 0.0007 | 0.0001 | 0.0423 | 0.0133 | 0.0033 | 1201.46 | 1179.553 | 1133.43 | 1136.946 | 1139.713 | 1088.279 | 6.283425 | 60.10686 | 39 | 24 | 18 | 51 | 18 | 19 | 51 | 1360 | 27.5 | 2428
3.1562 | 1.7347 | 0.627 | 0.0227 | 0.1076 | 0.0852 | 0.0944 | 0.0054 | 0.0628 | 0.0197 | 0.0044 | 0.0007 | 0.0001 | 0.0423 | 0.0142 | 0.0032 | 1203.725 | 1179.247 | 1137.539 | 1140.808 | 1143.291 | 1087.907 | 5.752261 | 57.14676 | 34 | 22 | 17 | 39 | 18 | 16 | 46 | 1351 | 27.5 | 2428
3.1387 | 1.7247 | 0.629 | 0.0215 | 0.1044 | 0.0783 | 0.0871 | 0.0054 | 0.0651 | 0.0204 | 0.0064 | 0.0005 | 0.0001 | 0.0413 | 0.0144 | 0.0031 | 1203.105 | 1179.059 | 1134.387 | 1138.598 | 1140.722 | 1087.168 | 6.334577 | 59.27168 | 42 | 25 | 20 | 53 | 20 | 15 | 56 | 1355 | 28.75 | 2446
3.1494 | 1.738 | 0.6298 | 0.0213 | 0.1069 | 0.0776 | 0.0874 | 0.0054 | 0.0645 | 0.0198 | 0.006 | 0.0003 | 0.0001 | 0.0423 | 0.0145 | 0.003 | 1200.399 | 1177.658 | 1130.213 | 1134.627 | 1137.737 | 1085.046 | 7.524 | 60.8448 | 36 | 24 | 17 | 46 | 17 | 16 | 49 | 1352 | 28.75 | 2442
3.1353 | 1.721 | 0.6177 | 0.0226 | 0.1102 | 0.0771 | 0.092 | 0.0061 | 0.0621 | 0.0196 | 0.0045 | 0.0007 | 0.0001 | 0.0443 | 0.0145 | 0.0031 | 1199.814 | 1177.089 | 1133.393 | 1137.338 | 1140.047 | 1088.274 | 6.654289 | 59.54911 | 41 | 23 | 20 | 50 | 17 | 19 | 54 | 1356 | 28.75 | 2445
3.2284 | 1.8572 | 0.6126 | 0.0231 | 0.1069 | 0.0787 | 0.0904 | 0.0071 | 0.0571 | 0.0221 | 0.0022 | 0.001 | 0.0001 | 0.044 | 0.016 | 0.0027 | 1191.135 | 1174.002 | 1138 | 1143.814 | 1144.267 | 1068.514 | 6.266991 | 43.33261 | 19 | 40 | 16 | 45 | 25 | 2 | 66 | 1357 | 27.5 | 2398
3.2681 | 1.9101 | 0.6159 | 0.0235 | 0.1073 | 0.0759 | 0.0867 | 0.007 | 0.056 | 0.022 | 0.0021 | 0.001 | 0.0001 | 0.042 | 0.0161 | 0.0025 | 1188.333 | 1169.067 | 1136.705 | 1139.759 | 1142.243 | 1087.01 | 5.537739 | 50.95388 | 43 | 26 | 18 | 42 | 18 | 20 | 58 | 1352 | 28 | 2395
3.3653 | 1.9385 | 0.605 | 0.0235 | 0.1081 | 0.0732 | 0.0852 | 0.008 | 0.0558 | 0.0224 | 0.0032 | 0.0006 | 0.0001 | 0.0409 | 0.0159 | 0.0023 | 1190.552 | 1170.413 | 1136.607 | 1139.671 | 1141.621 | 1088.459 | 5.014185 | 52.8394 | 46 | 24 | 20 | 43 | 22 | 18 | 59 | 1350 | 27.5 | 2394
3.3001 | 1.8994 | 0.6218 | 0.0251 | 0.1069 | 0.0726 | 0.0864 | 0.0088 | 0.0581 | 0.0226 | 0.0037 | 0.001 | 0.0001 | 0.0414 | 0.0156 | 0.0023 | 1189.173 | 1165.306 | 1135.719 | 1139.167 | 1142.202 | 1089.163 | 6.482816 | 53.44859 | 42 | 25 | 22 | 38 | 19 | 21 | 56 | 1349 | 27.5 | 2397
3.2696 | 1.9381 | 0.6108 | 0.0239 | 0.1025 | 0.0714 | 0.085 | 0.0082 | 0.0576 | 0.023 | 0.0039 | 0.0007 | 0.0001 | 0.0415 | 0.0151 | 0.0023 | 1190.813 | 1170.582 | 1134.464 | 1139.349 | 1140.954 | 1086.105 | 6.489909 | 53.81513 | 42 | 24 | 18 | 44 | 23 | 14 | 55 | 1350 | 27.5 | 2400
3.1582 | 1.9276 | 0.6136 | 0.0237 | 0.1011 | 0.0713 | 0.088 | 0.0077 | 0.0593 | 0.0216 | 0.0034 | 0.0008 | 0.0001 | 0.0432 | 0.0148 | 0.0024 | 1200.732 | 1174.179 | 1134.008 | 1138.317 | 1141.385 | 1084.857 | 7.377129 | 57.58321 | 37 | 28 | 21 | 38 | 18 | 15 | 52 | 1354 | 27.5 | 2404
3.1655 | 1.9265 | 0.6174 | 0.0237 | 0.1058 | 0.074 | 0.0903 | 0.0079 | 0.0586 | 0.0214 | 0.004 | 0.0008 | 0.0001 | 0.0449 | 0.0148 | 0.0024 | 1199.85 | 1176.426 | 1134.961 | 1138.881 | 1142.192 | 1088.302 | 7.230651 | 58.171 | 43 | 26 | 22 | 51 | 19 | 21 | 58 | 1350 | 27.5 | 2427
3.1842 | 1.922 | 0.6136 | 0.0232 | 0.1066 | 0.0763 | 0.0911 | 0.0084 | 0.058 | 0.021 | 0.0044 | 0.0008 | 0.0001 | 0.0457 | 0.0145 | 0.0024 | 1200.902 | 1173.321 | 1134.429 | 1138.528 | 1141.804 | 1087.499 | 7.375548 | 58.61688 | 38 | 27 | 23 | 42 | 17 | 18 | 52 | 1351 | 27.5 | 2443
3.1757 | 1.934 | 0.624 | 0.0222 | 0.1087 | 0.0772 | 0.0901 | 0.0078 | 0.0571 | 0.0213 | 0.0041 | 0.0009 | 0.0001 | 0.0449 | 0.0146 | 0.0024 | 1198.696 | 1175.204 | 1134.595 | 1137.995 | 1141.255 | 1087.773 | 6.659735 | 57.78846 | 38 | 25 | 19 | 45 | 18 | 19 | 51 | 1348 | 27.5 | 2432
3.1474 | 1.9475 | 0.6192 | 0.0227 | 0.1053 | 0.0807 | 0.0891 | 0.0074 | 0.056 | 0.0213 | 0.0037 | 0.0006 | 0.0001 | 0.0443 | 0.0142 | 0.0024 | 1198.292 | 1175.77 | 1134.739 | 1137.719 | 1140.858 | 1087.072 | 6.118565 | 57.14166 | 41 | 29 | 20 | 50 | 18 | 22 | 55 | 1355 | 27.5 | 2426
3.1136 | 1.9473 | 0.6249 | 0.0225 | 0.1083 | 0.0811 | 0.0889 | 0.007 | 0.0548 | 0.0215 | 0.0039 | 0.0006 | 0.0001 | 0.0445 | 0.0143 | 0.0024 | 1200.348 | 1175.842 | 1133.29 | 1137.188 | 1140.25 | 1086.06 | 6.959347 | 58.67409 | 37 | 25 | 19 | 45 | 17 | 18 | 50 | 1348 | 27.5 | 2424
3.0983 | 2.0167 | 0.6329 | 0.0239 | 0.0995 | 0.0774 | 0.0771 | 0.0048 | 0.0656 | 0.0245 | 0.0028 | 0.0006 | 0.0001 | 0.0393 | 0.0144 | 0.0029 | 1202.082 | 1177.749 | 1133.417 | 1137.539 | 1140.316 | 1089.317 | 6.899351 | 60.89234 | 41 | 28 | 23 | 51 | 21 | 20 | 54 | 1362 | 27.5 | 2409
3.1117 | 2.012 | 0.6385 | 0.026 | 0.1032 | 0.0784 | 0.0797 | 0.0052 | 0.0654 | 0.0247 | 0.0029 | 0.0007 | 0.0001 | 0.0409 | 0.0142 | 0.0027 | 1205.397 | 1182.177 | 1132.924 | 1136.696 | 1139.158 | 1087.429 | 6.23426 | 61.4348 | 41 | 33 | 20 | 57 | 20 | 17 | 56 | 1358 | 27.5 | 2450
3.1009 | 2.0003 | 0.6407 | 0.0262 | 0.1042 | 0.0786 | 0.0796 | 0.0052 | 0.0653 | 0.0247 | 0.0027 | 0.0006 | 0.0001 | 0.0411 | 0.0142 | 0.0027 | 1203.781 | 1179.454 | 1133.997 | 1137.649 | 1140.082 | 1089.179 | 6.084543 | 60.89225 | 42 | 32 | 21 | 55 | 20 | 19 | 57 | 1355 | 27.5 | 2443
3.1232 | 2.0082 | 0.6427 | 0.0262 | 0.1021 | 0.0772 | 0.0795 | 0.005 | 0.062 | 0.0248 | 0.0029 | 0.0006 | 0.0001 | 0.0408 | 0.0141 | 0.0028 | 1200.906 | 1176.862 | 1134.264 | 1138.595 | 1141.243 | 1090.681 | 6.979466 | 60.45987 | 41 | 27 | 21 | 49 | 21 | 19 | 54 | 1345 | 27.5 | 2441
3.1012 | 1.9296 | 0.6335 | 0.0271 | 0.1019 | 0.0749 | 0.0803 | 0.0053 | 0.0621 | 0.0247 | 0.0033 | 0.0009 | 0.0001 | 0.0408 | 0.0137 | 0.0027 | 1196.87 | 1178.445 | 1136.646 | 1140.224 | 1142.448 | 1090.357 | 5.802106 | 56.54154 | 45 | 26 | 17 | 50 | 21 | 18 | 59 | 1355 | 27.5 | 2426
3.1366 | 1.8938 | 0.625 | 0.0263 | 0.0963 | 0.0729 | 0.0807 | 0.005 | 0.0594 | 0.0241 | 0.0042 | 0.0004 | 0.0001 | 0.0407 | 0.0135 | 0.0027 | 1197.611 | 1179.14 | 1133.784 | 1137.69 | 1140.367 | 1087.649 | 6.582678 | 58.04421 | 42 | 25 | 17 | 51 | 19 | 19 | 56 | 1360 | 27.5 | 2436
3.1522 | 1.9985 | 0.6465 | 0.0245 | 0.1008 | 0.0773 | 0.0765 | 0.0044 | 0.061 | 0.0248 | 0.0034 | 0.0005 | 0.0001 | 0.0392 | 0.0141 | 0.0028 | 1195.038 | 1173.395 | 1136.391 | 1139.653 | 1142.226 | 1088.899 | 5.835617 | 55.25511 | 42 | 25 | 21 | 48 | 19 | 20 | 56 | 1357 | 27.5 | 2413
3.0756 | 2.0218 | 0.6394 | 0.0251 | 0.0992 | 0.0772 | 0.0781 | 0.0047 | 0.0627 | 0.0243 | 0.0035 | 0.0006 | 0.0001 | 0.0397 | 0.0141 | 0.0028 | 1206.065 | 1180.306 | 1134.543 | 1138.427 | 1142.324 | 1091.138 | 7.781053 | 62.23206 | 39 | 28 | 23 | 52 | 17 | 22 | 53 | 1356 | 27.5 | 2395
3.1097 | 2.0276 | 0.6401 | 0.0241 | 0.1061 | 0.0779 | 0.0771 | 0.005 | 0.0648 | 0.0248 | 0.0029 | 0.0004 | 0.0001 | 0.0399 | 0.0143 | 0.0028 | 1205.887 | 1183.538 | 1135.142 | 1139.626 | 1142.609 | 1088.028 | 7.467495 | 60.02551 | 32 | 33 | 14 | 46 | 20 | 18 | 46 | 1344 | 27.5 | 2423
3.0799 | 2.0281 | 0.643 | 0.0245 | 0.1047 | 0.0782 | 0.0778 | 0.0049 | 0.0645 | 0.0255 | 0.0032 | 0.0005 | 0.0001 | 0.04 | 0.0144 | 0.0027 | 1202.446 | 1180.244 | 1136.186 | 1139.759 | 1142.126 | 1089.68 | 5.939837 | 58.75853 | 41 | 39 | 19 | 53 | 22 | 19 | 58 | 1347 | 27.5 | 2443
3.0766 | 2.0152 | 0.6535 | 0.0239 | 0.1088 | 0.0775 | 0.0754 | 0.0047 | 0.0615 | 0.0259 | 0.0038 | 0.0003 | 0.0001 | 0.0394 | 0.0147 | 0.0028 | 1197.334 | 1176.411 | 1136.822 | 1140.502 | 1143.251 | 1088.941 | 6.428047 | 55.82595 | 43 | 31 | 18 | 49 | 20 | 20 | 59 | 1352 | 27.5 | 2427
3.1475 | 1.9304 | 0.635 | 0.0261 | 0.101 | 0.0746 | 0.0792 | 0.0051 | 0.0607 | 0.0248 | 0.0041 | 0.0006 | 0.0001 | 0.0405 | 0.0137 | 0.0027 | 1201.627 | 1179.085 | 1135.707 | 1138.925 | 1141.713 | 1089.587 | 6.005304 | 58.83601 | 43 | 31 | 21 | 54 | 19 | 21 | 58 | 1345 | 27.5 | 2428
3.0851 | 1.9178 | 0.6456 | 0.0301 | 0.1047 | 0.0715 | 0.0854 | 0.0047 | 0.0547 | 0.0273 | 0.0041 | 0.0006 | 0.0001 | 0.0404 | 0.0164 | 0.0024 | 1200.781 | 1175.327 | 1133.486 | 1137.501 | 1140.521 | 1088.282 | 7.034373 | 59.81791 | 41 | 30 | 23 | 55 | 20 | 20 | 56 | 1361 | 28.75 | 2434
3.1284 | 1.9579 | 0.6644 | 0.0296 | 0.0998 | 0.0669 | 0.08 | 0.0041 | 0.057 | 0.0312 | 0.004 | 0.0008 | 0.0001 | 0.0391 | 0.0168 | 0.0031 | 1194.387 | 1173.546 | 1134.993 | 1138.395 | 1140.887 | 1088.16 | 5.894103 | 55.91242 | 45 | 35 | 18 | 52 | 20 | 21 | 61 | 1353 | 28.75 | 2406
3.116 | 1.9786 | 0.6822 | 0.0294 | 0.0968 | 0.0649 | 0.0759 | 0.0036 | 0.0546 | 0.0325 | 0.0049 | 0.0008 | 0.0001 | 0.0377 | 0.0171 | 0.0036 | 1191.19 | 1169.795 | 1135.617 | 1139.914 | 1142.875 | 1087.572 | 7.257524 | 53.63255 | 43 | 30 | 20 | 42 | 20 | 21 | 58 | 1355 | 28.75 | 2410
3.1895 | 2.0013 | 0.6982 | 0.029 | 0.0978 | 0.0654 | 0.0747 | 0.0034 | 0.0546 | 0.0324 | 0.0045 | 0.0007 | 0.0001 | 0.037 | 0.0168 | 0.0037 | 1189.999 | 1168.258 | 1133.746 | 1137.433 | 1140.15 | 1085.182 | 6.403552 | 53.66769 | 45 | 31 | 21 | 47 | 20 | 20 | 61 | 1353 | 28.75 | 2395
3.2044 | 1.9716 | 0.6787 | 0.03 | 0.0998 | 0.0713 | 0.0881 | 0.0037 | 0.0559 | 0.0309 | 0.0045 | 0.0009 | 0.0001 | 0.0383 | 0.0161 | 0.0036 | 1191.384 | 1169.581 | 1133.293 | 1137.037 | 1139.825 | 1083.48 | 6.532025 | 53.83627 | 41 | 28 | 18 | 41 | 18 | 19 | 56 | 1370 | 28.75 | 2391
3.1671 | 1.9799 | 0.6723 | 0.0303 | 0.1029 | 0.0729 | 0.0899 | 0.0041 | 0.0563 | 0.0295 | 0.0044 | 0.0007 | 0.0001 | 0.0398 | 0.0158 | 0.0032 | 1196.593 | 1172.96 | 1132.924 | 1136.479 | 1138.987 | 1084.575 | 6.063478 | 56.83839 | 41 | 28 | 21 | 53 | 19 | 19 | 56 | 1363 | 28.75 | 2400
3.1685 | 1.9828 | 0.6651 | 0.0295 | 0.1027 | 0.0734 | 0.0896 | 0.0042 | 0.0565 | 0.0296 | 0.0043 | 0.0008 | 0.0001 | 0.0399 | 0.0158 | 0.0031 | 1196.218 | 1174.729 | 1131.124 | 1134.746 | 1137.349 | 1084.892 | 6.224879 | 58.47158 | 40 | 32 | 19 | 53 | 19 | 18 | 55 | 1360 | 28.75 | 2416
3.1169 | 1.9094 | 0.6479 | 0.0288 | 0.1052 | 0.0713 | 0.0876 | 0.0047 | 0.0602 | 0.0283 | 0.0035 | 0.0006 | 0.0001 | 0.0413 | 0.0156 | 0.003 | 1200.357 | 1176.118 | 1127.986 | 1132.437 | 1135.712 | 1082.476 | 7.726316 | 61.39375 | 38 | 32 | 21 | 53 | 18 | 18 | 53 | 1352 | 28.75 | 2425
3.0669 | 1.8497 | 0.652 | 0.0286 | 0.11 | 0.0724 | 0.0857 | 0.0046 | 0.0597 | 0.0267 | 0.0041 | 0.0008 | 0.0001 | 0.0413 | 0.0151 | 0.0029 | 1207.968 | 1180.774 | 1130.422 | 1133.731 | 1136.609 | 1084.623 | 6.187282 | 62.86942 | 38 | 30 | 21 | 52 | 17 | 18 | 52 | 1357 | 28.75 | 2436
3.1472 | 1.8452 | 0.6584 | 0.0263 | 0.0989 | 0.0716 | 0.0803 | 0.0043 | 0.059 | 0.027 | 0.0042 | 0.0004 | 0.0001 | 0.0395 | 0.0154 | 0.003 | 1208.239 | 1176.079 | 1133.034 | 1136.677 | 1138.95 | 1085.545 | 5.915751 | 61.29477 | 36 | 24 | 20 | 39 | 16 | 15 | 49 | 1369 | 28.75 | 2445
3.0546 | 1.755 | 0.6445 | 0.0279 | 0.1064 | 0.0716 | 0.0881 | 0.005 | 0.059 | 0.0254 | 0.0035 | 0.0007 | 0.0001 | 0.0417 | 0.015 | 0.003 | 1208.605 | 1180.314 | 1127.265 | 1130.893 | 1133.051 | 1084.467 | 5.786434 | 65.52429 | 35 | 32 | 21 | 58 | 19 | 16 | 48 | 1370 | 28.75 | 2441
3.123 | 1.8143 | 0.6451 | 0.0279 | 0.1045 | 0.0744 | 0.0876 | 0.0052 | 0.0558 | 0.0261 | 0.0038 | 0.0007 | 0.0001 | 0.0424 | 0.0153 | 0.0029 | 1202.434 | 1176.45 | 1132.121 | 1135.785 | 1138.372 | 1082.399 | 6.251487 | 58.57785 | 36 | 28 | 18 | 42 | 18 | 18 | 50 | 1370 | 28.75 | 2421
3.1004 | 1.8469 | 0.6442 | 0.0283 | 0.1014 | 0.0735 | 0.0853 | 0.0055 | 0.0549 | 0.0258 | 0.0044 | 0.0007 | 0.0001 | 0.0413 | 0.0157 | 0.0027 | 1199.896 | 1176.069 | 1134.402 | 1137.332 | 1140.226 | 1087.146 | 5.82398 | 58.08807 | 41 | 26 | 20 | 45 | 16 | 21 | 55 | 1369 | 28.75 | 2418
3.1449 | 1.8893 | 0.6488 | 0.027 | 0.1046 | 0.0715 | 0.0795 | 0.0045 | 0.0579 | 0.0253 | 0.0033 | 0.0007 | 0.0001 | 0.0392 | 0.0152 | 0.0024 | 1201.201 | 1178.13 | 1132.33 | 1136.041 | 1138.976 | 1089.218 | 6.64611 | 61.50134 | 39 | 28 | 19 | 50 | 18 | 20 | 51 | 1350 | 27.5 | 2418
3.2475 | 1.879 | 0.6309 | 0.0276 | 0.1021 | 0.0703 | 0.0848 | 0.005 | 0.0566 | 0.0249 | 0.0038 | 0.0006 | 0.0001 | 0.0414 | 0.0144 | 0.0023 | 1197.248 | 1172.528 | 1134.292 | 1137.5 | 1139.954 | 1086.68 | 5.66113 | 56.93838 | 42 | 28 | 22 | 48 | 18 | 18 | 58 | 1355 | 27.5 | 2404
3.2066 | 1.8978 | 0.6418 | 0.0279 | 0.1055 | 0.0706 | 0.0874 | 0.0051 | 0.06 | 0.0265 | 0.0045 | 0.0007 | 0.0001 | 0.0426 | 0.0144 | 0.0024 | 1197.761 | 1168.715 | 1132.22 | 1136.207 | 1138.871 | 1082.842 | 6.650998 | 57.03269 | 38 | 34 | 23 | 40 | 17 | 17 | 53 | 1361 | 27.5 | 2395
3.14 | 1.9639 | 0.595 | 0.034 | 0.1077 | 0.075 | 0.1048 | 0.0068 | 0.05 | 0.0235 | 0.0024 | 0.0005 | 0.0001 | 0.0513 | 0.0172 | 0.0023 | 1184.333 | 1166.288 | 1133.585 | 1137.14 | 1139.411 | 1083.699 | 5.825266 | 50.42785 | 47 | 38 | 19 | 50 | 21 | 19 | 66 | 1354 | 23 | 2445
3.1164 | 1.9632 | 0.5807 | 0.0356 | 0.1055 | 0.0765 | 0.1116 | 0.0071 | 0.0516 | 0.0237 | 0.0033 | 0.0005 | 0.0001 | 0.0535 | 0.017 | 0.0022 | 1203.018 | 1175.043 | 1130.323 | 1133.919 | 1136.859 | 1084.222 | 6.536411 | 61.19356 | 39 | 28 | 23 | 48 | 18 | 19 | 53 | 1360 | 23 | 2446
3.1119 | 1.944 | 0.5766 | 0.0348 | 0.1019 | 0.0762 | 0.1112 | 0.0069 | 0.0504 | 0.0234 | 0.0032 | 0.0003 | 0.0001 | 0.0523 | 0.0173 | 0.0023 | 1199.453 | 1175.83 | 1129.737 | 1134.162 | 1136.959 | 1083.152 | 7.222378 | 59.94449 | 39 | 32 | 20 | 51 | 19 | 18 | 54 | 1360 | 23 | 2445
3.2279 | 1.9955 | 0.5828 | 0.0357 | 0.1019 | 0.0759 | 0.1096 | 0.007 | 0.049 | 0.0243 | 0.0038 | 0.0006 | 0.0001 | 0.0516 | 0.0177 | 0.0024 | 1190.523 | 1166.297 | 1131.66 | 1135.301 | 1138.218 | 1085.886 | 6.557736 | 56.25383 | 42 | 28 | 22 | 44 | 19 | 19 | 56 | 1360 | 23 | 2442
3.2675 | 2.0363 | 0.5891 | 0.0343 | 0.0988 | 0.074 | 0.1042 | 0.0066 | 0.0483 | 0.0254 | 0.0045 | 0.0007 | 0.0001 | 0.0492 | 0.018 | 0.0024 | 1183.429 | 1163.899 | 1133.61 | 1138.128 | 1141.437 | 1085.74 | 7.826543 | 50.99715 | 44 | 29 | 19 | 41 | 19 | 20 | 60 | 1364 | 23 | 2398
3.1986 | 1.9086 | 0.598 | 0.0327 | 0.1246 | 0.0658 | 0.0863 | 0.0042 | 0.0708 | 0.0247 | 0.001 | 0.0004 | 0.0001 | 0.0424 | 0.0168 | 0.0018 | 1193.93 | 1172.256 | 1134.939 | 1138.07 | 1141.391 | 1089.757 | 6.451194 | 56.62777 | 39 | 21 | 18 | 39 | 15 | 22 | 50 | 1346 | 28.75 | 2419
3.1536 | 1.8864 | 0.5974 | 0.0326 | 0.125 | 0.0655 | 0.0866 | 0.0042 | 0.07 | 0.0242 | 0.0008 | 0.0004 | 0.0001 | 0.0425 | 0.0168 | 0.0018 | 1196.078 | 1174.76 | 1134.623 | 1137.453 | 1140.039 | 1086.549 | 5.416601 | 56.10878 | 42 | 30 | 18 | 48 | 17 | 20 | 57 | 1340 | 28.75 | 2416
3.2097 | 1.9062 | 0.6028 | 0.032 | 0.1245 | 0.0674 | 0.0893 | 0.0044 | 0.0724 | 0.0248 | 0.0009 | 0.0005 | 0.0001 | 0.0439 | 0.0168 | 0.0018 | 1191.899 | 1175.433 | 1135.335 | 1139.205 | 1141.63 | 1090.677 | 6.29489 | 55.8816 | 45 | 29 | 16 | 52 | 20 | 20 | 58 | 1340 | 28.75 | 2423
3.2699 | 1.8995 | 0.6004 | 0.0307 | 0.1244 | 0.0678 | 0.0887 | 0.0043 | 0.0722 | 0.0261 | 0.0007 | 0.0003 | 0.0001 | 0.0441 | 0.017 | 0.0018 | 1188.492 | 1168.682 | 1138.149 | 1141.135 | 1143.791 | 1092.262 | 5.642426 | 52.31481 | 45 | 23 | 19 | 40 | 18 | 21 | 57 | 1355 | 28.75 | 2428
3.2238 | 1.9316 | 0.6209 | 0.0313 | 0.1232 | 0.0681 | 0.0875 | 0.0043 | 0.0735 | 0.0266 | 0.0038 | 0.0005 | 0.0001 | 0.0437 | 0.0171 | 0.0019 | 1190.452 | 1169.428 | 1135.131 | 1138.875 | 1142.34 | 1089.873 | 7.208918 | 55.00289 | 47 | 26 | 22 | 44 | 19 | 23 | 60 | 1387 | 28.75 | 2395
3.3106 | 1.9403 | 0.6438 | 0.0192 | 0.1044 | 0.0674 | 0.0784 | 0.0032 | 0.0694 | 0.0266 | 0.0006 | 0.0001 | 0.0001 | 0.0415 | 0.017 | 0.0018 | 1192.263 | 1172.2 | 1134.176 | 1138.102 | 1140.765 | 1091.715 | 6.58867 | 57.76993 | 49 | 27 | 21 | 53 | 22 | 21 | 62 | 1378 | 28.75 | 2411
3.2076 | 1.8641 | 0.6162 | 0.0291 | 0.122 | 0.0661 | 0.087 | 0.0041 | 0.0844 | 0.0237 | 0.0001 | 0.0001 | 0.0001 | 0.0432 | 0.0158 | 0.0019 | 1196.487 | 1172.646 | 1132.885 | 1136.713 | 1139.555 | 1087.766 | 6.670809 | 58.50051 | 44 | 28 | 22 | 49 | 20 | 20 | 58 | 1391 | 28.75 | 2422
3.1795 | 1.9493 | 0.6847 | 0.0263 | 0.1236 | 0.0899 | 0.1423 | 0.0038 | 0.0794 | 0.024 | 0.0016 | 0.0005 | 0.0001 | 0.0426 | 0.016 | 0.0038 | 1201.296 | 1177.694 | 1137.188 | 1141.073 | 1143.854 | 1091.812 | 6.665971 | 58.55486 | 41 | 23 | 21 | 44 | 19 | 22 | 53 | 1350 | 28.75 | 2434
3.1718 | 1.9905 | 0.7 | 0.026 | 0.1215 | 0.0902 | 0.1475 | 0.0034 | 0.0758 | 0.0255 | 0.0028 | 0.0003 | 0.0001 | 0.0431 | 0.0167 | 0.0039 | 1194.101 | 1172.246 | 1138.51 | 1141.616 | 1144.883 | 1092.621 | 6.373557 | 54.78057 | 43 | 22 | 20 | 40 | 17 | 24 | 54 | 1360 | 27.5 | 2431
3.1244 | 2.0354 | 0.7 | 0.026 | 0.1208 | 0.0877 | 0.1722 | 0.0036 | 0.0744 | 0.0259 | 0.0035 | 0.0003 | 0.0001 | 0.0434 | 0.0168 | 0.0037 | 1197.95 | 1178.209 | 1139.309 | 1142.448 | 1144.705 | 1092.518 | 5.395791 | 55.61961 | 45 | 24 | 21 | 48 | 17 | 20 | 57 | 1360 | 27.5 | 2412
3.1185 | 1.99 | 0.7088 | 0.0251 | 0.1241 | 0.0856 | 0.1322 | 0.0036 | 0.0745 | 0.0262 | 0.0031 | 0.0004 | 0.0001 | 0.043 | 0.0172 | 0.0038 | 1204.573 | 1177.401 | 1136.674 | 1140.354 | 1143.274 | 1089.163 | 6.59999 | 58.83276 | 36 | 25 | 21 | 39 | 15 | 19 | 49 | 1351 | 27.5 | 2422
3.0483 | 1.9862 | 0.6864 | 0.0255 | 0.1367 | 0.0807 | 0.1211 | 0.0038 | 0.0729 | 0.0254 | 0.0027 | 0.0001 | 0.0001 | 0.0426 | 0.0169 | 0.0036 | 1207.628 | 1174.503 | 1136.194 | 1140.486 | 1142.918 | 1089.99 | 6.724189 | 60.72358 | 41 | 28 | 28 | 44 | 20 | 18 | 54 | 1342 | 27.5 | 2431
3.0446 | 2.0015 | 0.6832 | 0.025 | 0.1319 | 0.0791 | 0.1179 | 0.0037 | 0.0719 | 0.0252 | 0.0025 | 0.0003 | 0.0001 | 0.0426 | 0.0169 | 0.0035 | 1206.776 | 1174.529 | 1134.131 | 1138.695 | 1141.442 | 1092.71 | 7.311026 | 63.68726 | 45 | 29 | 28 | 49 | 22 | 20 | 58 | 1350 | 27.5 | 2462
3.0443 | 2.0394 | 0.686 | 0.0237 | 0.1289 | 0.0789 | 0.1135 | 0.0034 | 0.0714 | 0.0256 | 0.002 | 0.0001 | 0.0001 | 0.0413 | 0.0171 | 0.0035 | 1208.109 | 1181.568 | 1135.54 | 1139.742 | 1142.312 | 1090.947 | 6.771792 | 61.93937 | 44 | 27 | 23 | 55 | 21 | 19 | 57 | 1355 | 27.5 | 2441
3.0468 | 2.002 | 0.6876 | 0.0254 | 0.1302 | 0.0786 | 0.116 | 0.0036 | 0.073 | 0.0255 | 0.0021 | 0.0003 | 0.0001 | 0.042 | 0.0168 | 0.0035 | 1206.714 | 1178.117 | 1134.41 | 1138.597 | 1140.592 | 1089.57 | 6.181719 | 61.72222 | 39 | 25 | 23 | 45 | 21 | 15 | 51 | 1341 | 27.5 | 2451
3.0251 | 1.9868 | 0.6785 | 0.0254 | 0.133 | 0.0777 | 0.1147 | 0.0035 | 0.0715 | 0.0252 | 0.0021 | 0.0002 | 0.0001 | 0.0419 | 0.0165 | 0.0035 | 1206.055 | 1183.657 | 1134.201 | 1137.888 | 1140.967 | 1091.777 | 6.765793 | 62.8765 | 43 | 28 | 20 | 56 | 19 | 22 | 55 | 1350 | 27.5 | 2442
3.1186 | 1.8891 | 0.6237 | 0.0263 | 0.1178 | 0.0787 | 0.0872 | 0.0031 | 0.0997 | 0.0252 | 0.002 | 0.0006 | 0.0001 | 0.044 | 0.0128 | 0.0022 | 1203.066 | 1177.36 | 1129.856 | 1133.48 | 1136.224 | 1083.499 | 6.368852 | 61.22992 | 42 | 28 | 23 | 52 | 19 | 18 | 57 | 1343 | 28.75 | 2445
3.1225 | 1.89 | 0.6138 | 0.0266 | 0.1172 | 0.0784 | 0.0927 | 0.0034 | 0.0983 | 0.0256 | 0.0026 | 0.0008 | 0.0001 | 0.0452 | 0.0126 | 0.0022 | 1201.175 | 1176.646 | 1131.514 | 1135.903 | 1138.9 | 1086.238 | 7.385654 | 60.60767 | 42 | 31 | 22 | 55 | 20 | 20 | 57 | 1348 | 28.75 | 2438
3.1325 | 1.9193 | 0.6274 | 0.0271 | 0.1157 | 0.0784 | 0.0924 | 0.0036 | 0.0974 | 0.0263 | 0.0029 | 0.0008 | 0.0001 | 0.0452 | 0.0131 | 0.0023 | 1200.424 | 1175.298 | 1128.179 | 1132.196 | 1135.006 | 1084.287 | 6.827798 | 62.20708 | 39 | 29 | 21 | 52 | 20 | 20 | 54 | 1351 | 29 | 2447
3.0593 | 1.9327 | 0.6014 | 0.0284 | 0.1251 | 0.0738 | 0.0948 | 0.0031 | 0.0912 | 0.0234 | 0.0019 | 0.0006 | 0.0001 | 0.0445 | 0.0102 | 0.0025 | 1206.2 | 1173.774 | 1128.098 | 1131.903 | 1134.385 | 1083.412 | 6.286652 | 63.60686 | 42 | 33 | 30 | 59 | 21 | 18 | 58 | 1349 | 28.75 | 2457
3.1234 | 1.8801 | 0.5739 | 0.0299 | 0.12 | 0.0696 | 0.0811 | 0.0026 | 0.0965 | 0.0232 | 0.0023 | 0.001 | 0.0001 | 0.0407 | 0.01 | 0.0025 | 1202.969 | 1179.39 | 1131.151 | 1135.694 | 1138.377 | 1086.429 | 7.226264 | 61.62489 | 44 | 30 | 23 | 55 | 22 | 18 | 58 | 1350 | 28.75 | 2447
3.1385 | 2.0108 | 0.5819 | 0.0299 | 0.117 | 0.0678 | 0.0795 | 0.0024 | 0.0972 | 0.0254 | 0.0021 | 0.0011 | 0.0001 | 0.0402 | 0.0104 | 0.0026 | 1197.199 | 1172.256 | 1133.524 | 1136.567 | 1139.209 | 1088.721 | 5.684377 | 58.69843 | 44 | 26 | 23 | 51 | 19 | 22 | 57 | 1335 | 23 | 2426
3.1691 | 1.9899 | 0.6017 | 0.0329 | 0.123 | 0.0803 | 0.0921 | 0.0031 | 0.08 | 0.0243 | 0.0052 | 0.0009 | 0.0001 | 0.0431 | 0.0107 | 0.0022 | 1190.65 | 1168.113 | 1128.976 | 1133.35 | 1135.877 | 1083.038 | 6.900916 | 57.31118 | 40 | 29 | 21 | 47 | 20 | 18 | 54 | 1351 | 28.75 | 2428
3.1198 | 1.8407 | 0.587 | 0.0336 | 0.1265 | 0.0772 | 0.0888 | 0.0032 | 0.0802 | 0.0225 | 0.004 | 0.0007 | 0.0001 | 0.0436 | 0.0102 | 0.0021 | 1196.987 | 1173.857 | 1128.345 | 1132.251 | 1134.772 | 1084.342 | 6.427258 | 60.93713 | 45 | 29 | 23 | 63 | 21 | 19 | 59 | 1357 | 28.75 | 2450
3.1047 | 1.7971 | 0.588 | 0.0331 | 0.1252 | 0.0767 | 0.0873 | 0.0032 | 0.0809 | 0.0215 | 0.0034 | 0.0008 | 0.0001 | 0.044 | 0.0101 | 0.0022 | 1201.372 | 1175.104 | 1128.741 | 1132.098 | 1135.212 | 1079.922 | 6.471048 | 59.80347 | 40 | 36 | 24 | 47 | 16 | 20 | 56 | 1359 | 28.75 | 2448
3.1407 | 1.788 | 0.5883 | 0.0329 | 0.1246 | 0.0773 | 0.0893 | 0.0035 | 0.0822 | 0.0201 | 0.0031 | 0.0007 | 0.0001 | 0.0459 | 0.0102 | 0.0022 | 1202.477 | 1173.928 | 1128.244 | 1132.603 | 1135.177 | 1084.009 | 6.932349 | 62.66057 | 40 | 26 | 26 | 56 | 21 | 19 | 54 | 1355 | 28.75 | 2454
3.1368 | 1.9717 | 0.6218 | 0.0333 | 0.126 | 0.0882 | 0.0998 | 0.0036 | 0.0706 | 0.0183 | 0.0029 | 0.0006 | 0.0001 | 0.053 | 0.009 | 0.0026 | 1196.363 | 1172.871 | 1131.271 | 1135.046 | 1138.563 | 1088.104 | 7.292454 | 60.12669 | 46 | 34 | 24 | 54 | 20 | 23 | 62 | 1344 | 28.75 | 2436
3.0824 | 1.9596 | 0.6142 | 0.0282 | 0.1204 | 0.0742 | 0.0884 | 0.003 | 0.0964 | 0.0216 | 0.003 | 0.0009 | 0.0001 | 0.0437 | 0.0105 | 0.0026 | 1203.797 | 1177.009 | 1130.226 | 1134.286 | 1137.399 | 1086.005 | 7.173369 | 62.45862 | 39 | 28 | 24 | 57 | 21 | 20 | 53 | 1364 | 28.75 | 2470
3.0883 | 1.7755 | 0.6284 | 0.0282 | 0.1311 | 0.0716 | 0.0859 | 0.0028 | 0.096 | 0.0221 | 0.003 | 0.0007 | 0.0001 | 0.0425 | 0.0103 | 0.0025 | 1210.353 | 1182.251 | 1129.73 | 1133.979 | 1136.904 | 1088.416 | 7.173817 | 66.11866 | 38 | 26 | 22 | 57 | 20 | 18 | 50 | 1347 | 23 | 2466
3.149 | 1.8966 | 0.5675 | 0.0252 | 0.1104 | 0.0697 | 0.0791 | 0.0031 | 0.0964 | 0.0239 | 0.0037 | 0.0007 | 0.0001 | 0.0396 | 0.0101 | 0.0024 | 1199.15 | 1175.648 | 1133.421 | 1137.233 | 1140.115 | 1090.88 | 6.693346 | 60.70844 | 43 | 26 | 21 | 52 | 19 | 20 | 55 | 1355 | 17.25 | 2431
3.2 | 2.0713 | 0.5888 | 0.0342 | 0.1254 | 0.0862 | 0.0932 | 0.0037 | 0.0814 | 0.0243 | 0.0048 | 0.001 | 0.0001 | 0.0446 | 0.0107 | 0.0023 | 1193.953 | 1171.074 | 1131.083 | 1135.435 | 1138.911 | 1086.704 | 7.828159 | 58.62051 | 44 | 28 | 21 | 49 | 19 | 21 | 57 | 1354 | 28.75 | 2444
3.1576 | 2.0464 | 0.5882 | 0.0351 | 0.1256 | 0.086 | 0.0912 | 0.0034 | 0.0787 | 0.0244 | 0.0049 | 0.001 | 0.0001 | 0.0444 | 0.0105 | 0.0022 | 1192.081 | 1169.851 | 1134.997 | 1138.146 | 1140.72 | 1086.147 | 5.723081 | 53.88612 | 40 | 25 | 17 | 41 | 18 | 19 | 54 | 1352 | 28.75 | 2453
3.2041 | 2.0462 | 0.6044 | 0.0352 | 0.1266 | 0.0831 | 0.0896 | 0.003 | 0.0812 | 0.0251 | 0.0045 | 0.001 | 0.0001 | 0.0441 | 0.0105 | 0.0022 | 1188.972 | 1168.733 | 1133.031 | 1136.725 | 1139.32 | 1084.702 | 6.288911 | 53.65004 | 42 | 30 | 15 | 42 | 21 | 20 | 58 | 1350 | 28.75 | 2443
3.1891 | 2.0608 | 0.608 | 0.0339 | 0.1237 | 0.0819 | 0.0896 | 0.0028 | 0.0802 | 0.0251 | 0.0048 | 0.0009 | 0.0001 | 0.0431 | 0.0106 | 0.0021 | 1191.359 | 1171.47 | 1133.887 | 1137.158 | 1140.564 | 1087.825 | 6.676494 | 55.5102 | 48 | 30 | 21 | 52 | 19 | 23 | 63 | 1342 | 28.75 | 2424
3.1834 | 2.007 | 0.6168 | 0.0339 | 0.1282 | 0.0801 | 0.0949 | 0.0031 | 0.0815 | 0.0252 | 0.0038 | 0.0006 | 0.0001 | 0.0435 | 0.0106 | 0.0022 | 1190.668 | 1172.769 | 1129.829 | 1133.219 | 1135.535 | 1084.276 | 5.705326 | 57.1837 | 44 | 31 | 19 | 60 | 21 | 20 | 58 | 1354 | 28.75 | 2433
3.1483 | 2.0171 | 0.6296 | 0.0333 | 0.119 | 0.0855 | 0.1009 | 0.0034 | 0.0704 | 0.0192 | 0.0025 | 0.0004 | 0.0001 | 0.0522 | 0.0085 | 0.0026 | 1195.903 | 1173.788 | 1132.211 | 1135.669 | 1139.559 | 1084.739 | 7.348343 | 57.29598 | 42 | 29 | 21 | 48 | 18 | 25 | 58 | 1371 | 28.75 | 2443
3.1555 | 2.0183 | 0.6254 | 0.0346 | 0.1224 | 0.0888 | 0.1026 | 0.0037 | 0.0707 | 0.0185 | 0.0026 | 0.0008 | 0.0001 | 0.0539 | 0.0088 | 0.0026 | 1194.828 | 1173.512 | 1129.775 | 1133.658 | 1136.242 | 1084.503 | 6.466443 | 58.96506 | 43 | 31 | 21 | 57 | 20 | 20 | 58 | 1340 | 28.75 | 2430
3.1754 | 1.9897 | 0.6236 | 0.0343 | 0.126 | 0.0888 | 0.1013 | 0.0036 | 0.0714 | 0.0184 | 0.0028 | 0.0008 | 0.0001 | 0.0537 | 0.0088 | 0.0026 | 1196.034 | 1175.104 | 1127.264 | 1131.775 | 1134.725 | 1083.649 | 7.461004 | 61.19095 | 41 | 33 | 19 | 58 | 20 | 19 | 56 | 1354 | 28.75 | 2444
3.1237 | 1.9269 | 0.618 | 0.0292 | 0.1204 | 0.0734 | 0.0865 | 0.0029 | 0.0912 | 0.021 | 0.0005 | 0.0006 | 0.0001 | 0.0418 | 0.0082 | 0.0018 | 1203.698 | 1182.808 | 1128.699 | 1132.848 | 1135.316 | 1086.353 | 6.617227 | 63.91323 | 41 | 30 | 20 | 65 | 21 | 18 | 55 | 1351 | 30 | 2444
3.1385 | 1.9341 | 0.6062 | 0.031 | 0.1238 | 0.0729 | 0.0911 | 0.0037 | 0.0922 | 0.0214 | 0.0001 | 0.0004 | 0.0001 | 0.0445 | 0.0071 | 0.0019 | 1199.804 | 1178.785 | 1137.356 | 1141.181 | 1144.525 | 1093.195 | 7.169573 | 58.57706 | 46 | 23 | 23 | 52 | 20 | 22 | 59 | 1348 | 28.75 | 2412
3.1219 | 1.9591 | 0.6221 | 0.0309 | 0.1085 | 0.0753 | 0.0903 | 0.0032 | 0.0908 | 0.0215 | 0.0005 | 0.0005 | 0.0001 | 0.0446 | 0.0071 | 0.0021 | 1201.166 | 1180.765 | 1138.53 | 1142.118 | 1144.878 | 1091.399 | 6.347959 | 57.06254 | 46 | 23 | 18 | 50 | 20 | 22 | 59 | 1367 | 28.75 | 2406
3.0693 | 1.9017 | 0.634 | 0.0284 | 0.1272 | 0.0766 | 0.105 | 0.0022 | 0.0812 | 0.0217 | 0.0002 | 0.0004 | 0.0001 | 0.0489 | 0.0072 | 0.0018 | 1203.87 | 1180.294 | 1136.738 | 1141.57 | 1142.934 | 1089.728 | 6.19519 | 58.81427 | 42 | 21 | 19 | 46 | 25 | 13 | 54 | 1348 | 30 | 2438
3.1077 | 1.9855 | 0.6811 | 0.0318 | 0.1259 | 0.0751 | 0.0991 | 0.0027 | 0.0866 | 0.022 | 0.0001 | 0.0007 | 0.0001 | 0.0507 | 0.0072 | 0.0019 | 1197.99 | 1177.275 | 1138.853 | 1142.034 | 1145.008 | 1090.857 | 6.154792 | 55.19961 | 44 | 22 | 19 | 50 | 19 | 21 | 58 | 1344 | 28.75 | 2434
3.2173 | 2.1291 | 0.6401 | 0.0276 | 0.1235 | 0.0746 | 0.0916 | 0.0023 | 0.0808 | 0.023 | 0.0009 | 0.0006 | 0.0001 | 0.0481 | 0.0074 | 0.0018 | 1195.981 | 1175.321 | 1139.059 | 1142.907 | 1144.9 | 1091.943 | 5.840511 | 54.71216 | 41 | 21 | 17 | 39 | 23 | 17 | 53 | 1345 | 28.75 | 2427
3.1264 | 2.0212 | 0.6242 | 0.0296 | 0.1286 | 0.0748 | 0.0924 | 0.0029 | 0.0825 | 0.0214 | 0.0003 | 0.0008 | 0.0001 | 0.0478 | 0.0072 | 0.0018 | 1199.37 | 1174.557 | 1137.661 | 1141.811 | 1144.595 | 1090.227 | 6.933573 | 56.53938 | 43 | 33 | 23 | 39 | 22 | 19 | 58 | 1360 | 28.75 | 2419
3.1575 | 1.8891 | 0.6317 | 0.0301 | 0.121 | 0.0715 | 0.0915 | 0.0032 | 0.0854 | 0.0216 | 0.0001 | 0.0009 | 0.0001 | 0.0447 | 0.0072 | 0.0022 | 1200.864 | 1176.673 | 1138.687 | 1142.882 | 1145.726 | 1092.386 | 7.039318 | 57.31755 | 46 | 23 | 24 | 45 | 21 | 22 | 59 | 1353 | 28.75 | 2427
3.1974 | 1.922 | 0.6428 | 0.0286 | 0.1183 | 0.0703 | 0.0874 | 0.0029 | 0.0854 | 0.0224 | 0.0004 | 0.0009 | 0.0001 | 0.0438 | 0.0075 | 0.0023 | 1198.133 | 1172.927 | 1138.288 | 1142.368 | 1144.772 | 1084.944 | 6.483762 | 52.87154 | 39 | 35 | 23 | 37 | 19 | 17 | 57 | 1355 | 28.75 | 2408
3.2737 | 2.0136 | 0.6423 | 0.0331 | 0.1229 | 0.0703 | 0.0886 | 0.0029 | 0.0812 | 0.023 | 0.0001 | 0.001 | 0.0001 | 0.0442 | 0.0078 | 0.0024 | 1194.361 | 1176.377 | 1141.831 | 1144.463 | 1147.494 | 1095.116 | 5.662703 | 52.92955 | 49 | 20 | 22 | 53 | 16 | 26 | 61 | 1355 | 28.75 | 2406
3.1296 | 2.0466 | 0.6498 | 0.033 | 0.1205 | 0.0714 | 0.0905 | 0.003 | 0.078 | 0.0238 | 0.0001 | 0.0009 | 0.0001 | 0.0451 | 0.008 | 0.0024 | 1195.523 | 1176.36 | 1140.033 | 1141.55 | 1144.244 | 1088.845 | 4.211387 | 52.01688 | 47 | 24 | 16 | 44 | 13 | 24 | 62 | 1346 | 28.75 | 2400
3.1287 | 2.116 | 0.6581 | 0.0304 | 0.1189 | 0.0727 | 0.0894 | 0.0029 | 0.0759 | 0.0236 | 0.0019 | 0.0008 | 0.0001 | 0.0445 | 0.0083 | 0.0024 | 1196.967 | 1174.389 | 1137.001 | 1140.973 | 1142.981 | 1088.435 | 5.980071 | 55.25198 | 47 | 24 | 23 | 51 | 24 | 18 | 60 | 1344 | 28.75 | 2401
3.1084 | 2.0879 | 0.6605 | 0.0318 | 0.1338 | 0.0823 | 0.0945 | 0.0042 | 0.0761 | 0.0257 | 0.0019 | 0.0007 | 0.0001 | 0.0485 | 0.0082 | 0.0022 | 1206.78 | 1184.394 | 1135.385 | 1138.897 | 1142.514 | 1089.625 | 7.129016 | 60.94036 | 43 | 27 | 20 | 57 | 19 | 22 | 57 | 1351 | 28.75 | 2429
3.0253 | 2.0153 | 0.6434 | 0.0318 | 0.1219 | 0.084 | 0.0923 | 0.0035 | 0.0767 | 0.0232 | 0.0007 | 0.0007 | 0.0001 | 0.047 | 0.0083 | 0.0023 | 1203.197 | 1178.96 | 1136.691 | 1141.161 | 1144.425 | 1090.49 | 7.734006 | 59.00796 | 38 | 25 | 21 | 42 | 18 | 19 | 51 | 1345 | 28.75 | 2439
3.0462 | 2.0081 | 0.6408 | 0.0329 | 0.1208 | 0.0841 | 0.094 | 0.0032 | 0.0772 | 0.023 | 0.0008 | 0.0007 | 0.0001 | 0.0466 | 0.0083 | 0.0023 | 1198.571 | 1176.39 | 1138.326 | 1142.253 | 1144.886 | 1092.689 | 6.560057 | 56.8984 | 43 | 24 | 22 | 46 | 20 | 20 | 55 | 1350 | 28.75 | 2423
3.168 | 1.9859 | 0.6296 | 0.0372 | 0.1362 | 0.077 | 0.0823 | 0.0039 | 0.0724 | 0.0219 | 0.0055 | 0.0005 | 0.0001 | 0.0445 | 0.0086 | 0.0025 | 1201.323 | 1179.065 | 1137.333 | 1141.2 | 1143.953 | 1091.053 | 6.619956 | 58.03055 | 46 | 24 | 20 | 52 | 20 | 19 | 59 | 1344 | 28.75 | 2420
3.1489 | 1.9129 | 0.6082 | 0.0405 | 0.1337 | 0.0765 | 0.0797 | 0.0034 | 0.0728 | 0.0214 | 0.0046 | 0.0007 | 0.0001 | 0.0427 | 0.0082 | 0.0023 | 1204.706 | 1176.257 | 1135.133 | 1139.293 | 1142.49 | 1089.426 | 7.356954 | 60.35121 | 39 | 24 | 24 | 43 | 17 | 18 | 51 | 1349 | 28.75 | 2438
3.2003 | 1.8808 | 0.5686 | 0.0391 | 0.1341 | 0.077 | 0.099 | 0.0033 | 0.0705 | 0.0189 | 0.0031 | 0.0007 | 0.0001 | 0.0383 | 0.0079 | 0.0019 | 1201.278 | 1178.041 | 1136.881 | 1140.617 | 1144.05 | 1092.798 | 7.169223 | 59.36351 | 42 | 23 | 20 | 48 | 18 | 21 | 54 | 1355 | 28.75 | 2453
3.1242 | 1.8302 | 0.5755 | 0.0405 | 0.1328 | 0.0735 | 0.09 | 0.003 | 0.0708 | 0.0195 | 0.0032 | 0.0008 | 0.0001 | 0.0373 | 0.0082 | 0.002 | 1198.681 | 1171.452 | 1138.778 | 1142.545 | 1144.511 | 1089.174 | 5.732801 | 54.70243 | 49 | 22 | 31 | 51 | 20 | 16 | 64 | 1344 | 28.75 | 2418
3.1664 | 2.0908 | 0.6004 | 0.0383 | 0.1481 | 0.0791 | 0.1046 | 0.0043 | 0.0717 | 0.0198 | 0.0032 | 0.0008 | 0.0001 | 0.0522 | 0.008 | 0.0018 | 1195.572 | 1177.711 | 1142.483 | 1145.924 | 1147.609 | 1092.959 | 5.126091 | 51.73756 | 42 | 18 | 14 | 43 | 20 | 16 | 53 | 1349 | 27.5 | 2418
3.1632 | 2.0554 | 0.6104 | 0.0387 | 0.1476 | 0.0801 | 0.1102 | 0.0045 | 0.0726 | 0.0204 | 0.0035 | 0.0008 | 0.0001 | 0.0515 | 0.008 | 0.0017 | 1198.369 | 1177.361 | 1141.617 | 1144.208 | 1145.194 | 1117.501 | 3.576536 | 70.17798 | 4 | 11 | 19 | 46 | 15 | 2 | 6 | 1364 | 27.5 | 2427
3.1955 | 1.9122 | 0.6475 | 0.0325 | 0.1364 | 0.0795 | 0.0898 | 0.0043 | 0.0689 | 0.0203 | 0.0024 | 0.0004 | 0.0001 | 0.0448 | 0.01 | 0.0019 | 1205.426 | 1180.254 | 1135.281 | 1139.036 | 1141.694 | 1089.602 | 6.413494 | 60.5615 | 44 | 27 | 24 | 54 | 21 | 21 | 57 | 1343 | 28.75 | 2423
3.1691 | 1.9179 | 0.6341 | 0.0309 | 0.132 | 0.0785 | 0.0989 | 0.0044 | 0.0692 | 0.0202 | 0.0037 | 0.0002 | 0.0001 | 0.0462 | 0.0101 | 0.0018 | 1209.336 | 1181.234 | 1135.507 | 1139.913 | 1143.166 | 1090.52 | 7.659557 | 62.13733 | 40 | 31 | 25 | 49 | 19 | 19 | 54 | 1347 | 28.75 | 2435
3.1042 | 1.9737 | 0.647 | 0.0329 | 0.1344 | 0.0759 | 0.0945 | 0.0041 | 0.0683 | 0.0204 | 0.0048 | 0.0004 | 0.0001 | 0.0469 | 0.0105 | 0.0017 | 1207.105 | 1182.319 | 1136.267 | 1140.131 | 1143.708 | 1091.17 | 7.441054 | 61.10147 | 43 | 28 | 24 | 55 | 20 | 24 | 56 | 1353 | 28.75 | 2442
3.1511 | 1.9492 | 0.6417 | 0.0338 | 0.1328 | 0.0768 | 0.0995 | 0.0042 | 0.0799 | 0.0216 | 0.0051 | 0.0004 | 0.0001 | 0.0471 | 0.0101 | 0.0019 | 1197.473 | 1175.361 | 1135.371 | 1139.724 | 1142.909 | 1090.888 | 7.538301 | 58.26467 | 44 | 27 | 21 | 49 | 19 | 21 | 57 | 1342 | 28.75 | 2406
3.1691 | 2.0261 | 0.6525 | 0.0324 | 0.1256 | 0.0774 | 0.1036 | 0.0046 | 0.0792 | 0.0213 | 0.0045 | 0.0004 | 0.0001 | 0.0487 | 0.0097 | 0.0019 | 1203.551 | 1175.523 | 1134.526 | 1138.735 | 1142.186 | 1084.793 | 7.660064 | 58.1224 | 37 | 37 | 25 | 43 | 17 | 19 | 55 | 1349 | 28.75 | 2446
3.1913 | 2.0444 | 0.6441 | 0.0319 | 0.1243 | 0.0778 | 0.1008 | 0.0041 | 0.0778 | 0.0212 | 0.005 | 0.0003 | 0.0001 | 0.0465 | 0.0092 | 0.0018 | 1201.95 | 1175.904 | 1136.112 | 1140.546 | 1143.416 | 1086.192 | 7.304133 | 56.87557 | 35 | 28 | 17 | 38 | 19 | 17 | 49 | 1353 | 28.75 | 2422
3.2432 | 2.0499 | 0.648 | 0.0332 | 0.1253 | 0.0782 | 0.104 | 0.0045 | 0.0783 | 0.0207 | 0.0038 | 0.0006 | 0.0001 | 0.0473 | 0.009 | 0.0018 | 1202.91 | 1180.557 | 1134.031 | 1138.313 | 1141.166 | 1086.561 | 7.135582 | 59.2005 | 41 | 27 | 21 | 56 | 21 | 20 | 56 | 1359 | 28.75 | 2432
3.1711 | 1.9279 | 0.6171 | 0.0317 | 0.1309 | 0.0732 | 0.0982 | 0.0038 | 0.0829 | 0.019 | 0.0029 | 0.0002 | 0.0001 | 0.0453 | 0.0078 | 0.0021 | 1210.536 | 1184.218 | 1135.128 | 1139.068 | 1142.76 | 1088.928 | 7.631076 | 62.00897 | 43 | 29 | 26 | 57 | 18 | 22 | 58 | 1342 | 28 | 2449
3.2087 | 1.8911 | 0.6472 | 0.027 | 0.1186 | 0.0729 | 0.0981 | 0.0046 | 0.0675 | 0.0182 | 0.0018 | 0.0007 | 0.0001 | 0.0437 | 0.0082 | 0.0027 | 1195.68 | 1175.468 | 1138.305 | 1141.939 | 1143.687 | 1091.551 | 5.381714 | 55.10005 | 44 | 26 | 17 | 47 | 22 | 16 | 57 | 1354 | 27.5 | 2433
3.1672 | 1.9155 | 0.6341 | 0.0262 | 0.1225 | 0.0739 | 0.0965 | 0.0049 | 0.0721 | 0.018 | 0.0019 | 0.0003 | 0.0001 | 0.0442 | 0.0081 | 0.0026 | 1193.524 | 1173.683 | 1134.182 | 1140.433 | 1141.116 | 1087.872 | 6.934047 | 56.16726 | 38 | 20 | 15 | 42 | 31 | 9 | 50 | 1349 | 27.5 | 2413
3.2181 | 1.9264 | 0.6395 | 0.0256 | 0.1202 | 0.0743 | 0.0961 | 0.0049 | 0.0734 | 0.0181 | 0.0019 | 0.0003 | 0.0001 | 0.0444 | 0.0082 | 0.0026 | 1199.955 | 1173.954 | 1136.781 | 1140.309 | 1142.873 | 1087.683 | 6.092582 | 56.26874 | 32 | 19 | 17 | 36 | 17 | 18 | 43 | 1350 | 27.5 | 2424
3.2531 | 2.0097 | 0.6498 | 0.0234 | 0.1139 | 0.0885 | 0.1236 | 0.0046 | 0.0775 | 0.0194 | 0.0036 | 0.0006 | 0.0001 | 0.0421 | 0.0093 | 0.0035 | 1184.817 | 1167.829 | 1138.804 | 1142.349 | 1144.626 | 1093.328 | 5.822335 | 50.29345 | 45 | 21 | 18 | 40 | 21 | 20 | 56 | 1353 | 30 | 2395
3.2244 | 1.9842 | 0.6439 | 0.0247 | 0.1136 | 0.0905 | 0.1222 | 0.0053 | 0.0767 | 0.0186 | 0.0025 | 0.0006 | 0.0001 | 0.0439 | 0.0095 | 0.0034 | 1190.502 | 1169.833 | 1138.59 | 1142.214 | 1144.993 | 1090.672 | 6.402909 | 51.99989 | 38 | 20 | 19 | 36 | 19 | 20 | 49 | 1350 | 30 | 2388
3.0698 | 1.825 | 0.5969 | 0.0287 | 0.1315 | 0.0798 | 0.0907 | 0.0044 | 0.0604 | 0.0191 | 0.0023 | 0.0006 | 0.0001 | 0.0433 | 0.0116 | 0.0023 | 1202.176 | 1177.681 | 1136.338 | 1140.661 | 1143.216 | 1091.623 | 6.877724 | 59.55349 | 41 | 23 | 21 | 48 | 21 | 19 | 53 | 1355 | 28.25 | 2422
3.1567 | 1.8379 | 0.6101 | 0.0286 | 0.1339 | 0.0814 | 0.0909 | 0.0046 | 0.0592 | 0.0204 | 0.0024 | 0.0002 | 0.0001 | 0.0451 | 0.0123 | 0.0024 | 1202.189 | 1178.362 | 1136.418 | 1139.805 | 1142.574 | 1087.724 | 6.155908 | 57.45997 | 41 | 22 | 21 | 48 | 18 | 21 | 54 | 1346 | 28.75 | 2432
3.1813 | 1.9781 | 0.6565 | 0.0274 | 0.1245 | 0.0823 | 0.0968 | 0.0054 | 0.0591 | 0.0232 | 0.0034 | 0.0005 | 0.0001 | 0.0475 | 0.013 | 0.0028 | 1196.801 | 1171.979 | 1137.013 | 1139.776 | 1142.688 | 1088.223 | 5.6744 | 55.06428 | 37 | 23 | 18 | 35 | 14 | 19 | 49 | 1345 | 28.75 | 2404
3.1115 | 1.9304 | 0.6483 | 0.0278 | 0.1309 | 0.0818 | 0.0976 | 0.0052 | 0.0583 | 0.023 | 0.0024 | 0.0004 | 0.0001 | 0.048 | 0.0127 | 0.0027 | 1194.915 | 1174.219 | 1136.886 | 1140.684 | 1142.96 | 1090.816 | 6.073307 | 55.7436 | 43 | 23 | 18 | 47 | 20 | 19 | 55 | 1350 | 28.75 | 2408
3.0934 | 1.8722 | 0.563 | 0.0303 | 0.1347 | 0.0931 | 0.1373 | 0.0043 | 0.0831 | 0.0187 | 0.0035 | 0.0005 | 0.0001 | 0.0457 | 0.0134 | 0.0023 | 1204.091 | 1178.895 | 1137.872 | 1140.688 | 1143.704 | 1088.727 | 5.832205 | 57.40023 | 44 | 25 | 21 | 49 | 12 | 25 | 58 | 1348 | 27.5 | 2448
3.0913 | 1.824 | 0.5647 | 0.031 | 0.1236 | 0.0898 | 0.1297 | 0.0048 | 0.0833 | 0.0187 | 0.0031 | 0.0006 | 0.0001 | 0.0479 | 0.0134 | 0.0024 | 1202.866 | 1178.371 | 1138.633 | 1141.923 | 1144.892 | 1093.498 | 6.259349 | 58.73157 | 47 | 23 | 20 | 46 | 17 | 24 | 59 | 1341 | 27.5 | 2433
3.1734 | 1.8877 | 0.5718 | 0.0286 | 0.1261 | 0.0854 | 0.12 | 0.0042 | 0.0814 | 0.02 | 0.0027 | 0.0006 | 0.0001 | 0.0455 | 0.0132 | 0.0021 | 1200.844 | 1177.447 | 1137.673 | 1142.038 | 1144.912 | 1091.146 | 7.239064 | 57.58653 | 46 | 26 | 23 | 49 | 21 | 20 | 59 | 1342 | 27.5 | 2429
3.1908 | 1.8997 | 0.5775 | 0.0308 | 0.121 | 0.0864 | 0.126 | 0.0048 | 0.0837 | 0.0201 | 0.0039 | 0.0007 | 0.0001 | 0.0486 | 0.0132 | 0.0022 | 1194.939 | 1172.175 | 1138.141 | 1141.408 | 1144.659 | 1091.698 | 6.518674 | 55.01562 | 44 | 21 | 22 | 46 | 17 | 23 | 56 | 1352 | 27.5 | 2418
3.1392 | 1.9055 | 0.6673 | 0.0339 | 0.1352 | 0.0776 | 0.1065 | 0.0039 | 0.0741 | 0.0227 | 0.0028 | 0.0003 | 0.0001 | 0.0451 | 0.0128 | 0.0024 | 1201.043 | 1178.373 | 1131.155 | 1135.672 | 1139.031 | 1087.556 | 7.875416 | 61.58164 | 38 | 30 | 20 | 50 | 18 | 21 | 52 | 1355 | 27.5 | 2432
3.0742 | 2.0343 | 0.6151 | 0.0333 | 0.1342 | 0.0747 | 0.0985 | 0.0025 | 0.0629 | 0.0215 | 0.0016 | 0.0005 | 0.0001 | 0.0361 | 0.0102 | 0.0019 | 1195.212 | 1172.445 | 1131.136 | 1135.033 | 1138.643 | 1088.111 | 7.506699 | 59.82746 | 45 | 32 | 22 | 56 | 19 | 24 | 59 | 1352 | 28.75 | 2422
3.0362 | 1.9421 | 0.6151 | 0.0348 | 0.1369 | 0.0733 | 0.1003 | 0.0027 | 0.0685 | 0.0204 | 0.0024 | 0.0006 | 0.0001 | 0.0381 | 0.0098 | 0.0019 | 1195.613 | 1172.567 | 1132.668 | 1136.733 | 1139.872 | 1090.243 | 7.204206 | 59.73735 | 44 | 29 | 22 | 53 | 22 | 23 | 57 | 1350 | 27.5 | 2426
3.1265 | 1.9451 | 0.5943 | 0.0344 | 0.1355 | 0.0737 | 0.1019 | 0.0031 | 0.0653 | 0.0194 | 0.0029 | 0.0006 | 0.0001 | 0.0391 | 0.0099 | 0.002 | 1197.598 | 1176.059 | 1131.039 | 1134.764 | 1138.294 | 1089.563 | 7.254795 | 61.60884 | 44 | 27 | 19 | 56 | 20 | 24 | 57 | 1345 | 27.5 | 2434
3.1244 | 1.9088 | 0.5858 | 0.034 | 0.133 | 0.0726 | 0.0967 | 0.003 | 0.0649 | 0.0187 | 0.0025 | 0.0004 | 0.0001 | 0.0388 | 0.01 | 0.0019 | 1199.223 | 1177.534 | 1131.605 | 1135.823 | 1138.466 | 1087.501 | 6.861036 | 60.52329 | 46 | 28 | 21 | 60 | 21 | 18 | 60 | 1350 | 27.5 | 2437
3.0772 | 1.9941 | 0.6416 | 0.0322 | 0.1333 | 0.0849 | 0.0933 | 0.0032 | 0.068 | 0.0191 | 0.0036 | 0.0004 | 0.0001 | 0.0408 | 0.0092 | 0.0021 | 1203.643 | 1178.527 | 1130.345 | 1134.976 | 1138.272 | 1089.187 | 7.927499 | 64.04056 | 39 | 27 | 20 | 50 | 19 | 20 | 52 | 1340 | 28.75 | 2453
3.0402 | 1.98 | 0.6135 | 0.0325 | 0.1333 | 0.0952 | 0.0987 | 0.0031 | 0.0679 | 0.0184 | 0.0035 | 0.0004 | 0.0001 | 0.0404 | 0.0087 | 0.0022 | 1202.889 | 1177.522 | 1131.319 | 1135.457 | 1139.284 | 1089.06 | 7.965392 | 62.87502 | 39 | 25 | 21 | 49 | 17 | 20 | 51 | 1346 | 28.75 | 2456
3.4729 | 2.0493 | 0.6053 | 0.0285 | 0.1308 | 0.0972 | 0.1519 | 0.0028 | 0.0714 | 0.0171 | 0.0028 | 0.0005 | 0.0001 | 0.0389 | 0.0095 | 0.0022 | 1201.991 | 1179.223 | 1131.4 | 1135.484 | 1138.048 | 1089.735 | 6.647987 | 62.88433 | 42 | 31 | 19 | 59 | 21 | 19 | 55 | 1351 | 16.5 | 2452
3.0647 | 2.0343 | 0.6185 | 0.0314 | 0.1286 | 0.0799 | 0.0941 | 0.0028 | 0.0612 | 0.0184 | 0.0051 | 0.0003 | 0.0001 | 0.0393 | 0.009 | 0.0021 | 1199.401 | 1180.877 | 1132.502 | 1136.763 | 1139.982 | 1090.093 | 7.4804 | 61.20256 | 44 | 28 | 17 | 60 | 21 | 23 | 57 | 1354 | 16.8 | 2453
3.0822 | 2.0252 | 0.625 | 0.0316 | 0.1311 | 0.0794 | 0.0952 | 0.003 | 0.0619 | 0.0188 | 0.0032 | 0.0002 | 0.0001 | 0.0398 | 0.009 | 0.0022 | 1200.326 | 1178.587 | 1132.953 | 1137.045 | 1139.143 | 1086.978 | 6.190336 | 59.43932 | 40 | 25 | 16 | 46 | 21 | 17 | 53 | 1342 | 16.5 | 2442
3.17 | 1.8512 | 0.5988 | 0.032 | 0.1305 | 0.0772 | 0.1144 | 0.0044 | 0.0676 | 0.016 | 0.0024 | 0.0005 | 0.0001 | 0.0462 | 0.0085 | 0.0024 | 1205.472 | 1179.37 | 1133.763 | 1137.809 | 1139.96 | 1086.856 | 6.197077 | 60.4542 | 38 | 23 | 18 | 47 | 20 | 16 | 50 | 1348 | 28.75 | 2440
3.178 | 1.8148 | 0.6019 | 0.0319 | 0.1327 | 0.0777 | 0.1143 | 0.0045 | 0.069 | 0.016 | 0.0031 | 0.0005 | 0.0001 | 0.0461 | 0.0086 | 0.0025 | 1204.871 | 1179.268 | 1133.625 | 1137.713 | 1140.433 | 1089.419 | 6.808273 | 61.71092 | 38 | 24 | 19 | 49 | 20 | 18 | 50 | 1346 | 28.75 | 2443
3.1378 | 1.8421 | 0.6124 | 0.0309 | 0.1277 | 0.0762 | 0.1145 | 0.0044 | 0.0624 | 0.0156 | 0.0015 | 0.0005 | 0.0001 | 0.0475 | 0.0081 | 0.0025 | 1198.521 | 1175.626 | 1135.022 | 1138.31 | 1141.502 | 1089.448 | 6.480211 | 58.2173 | 40 | 28 | 18 | 47 | 16 | 22 | 53 | 1346 | 28.75 | 2440
3.3229 | 2.0278 | 0.6214 | 0.0261 | 0.1267 | 0.0689 | 0.0891 | 0.0034 | 0.0691 | 0.0175 | 0.0012 | 0.0001 | 0.0001 | 0.0381 | 0.009 | 0.0026 | 1195.485 | 1174.637 | 1139.144 | 1143.025 | 1144.89 | 1089.823 | 5.746103 | 53.32234 | 42 | 21 | 16 | 37 | 23 | 16 | 54 | 1352 | 27.5 | 2415
3.3297 | 2.0336 | 0.64 | 0.0273 | 0.1269 | 0.0776 | 0.1012 | 0.0071 | 0.0728 | 0.0175 | 0.0042 | 0.0006 | 0.0001 | 0.045 | 0.0091 | 0.0027 | 1196.335 | 1174.835 | 1138.257 | 1142.351 | 1145.926 | 1092.632 | 7.668994 | 56.00457 | 44 | 24 | 21 | 47 | 19 | 26 | 56 | 1351 | 27.5 | 2411
3.3845 | 2.0356 | 0.6511 | 0.027 | 0.1277 | 0.0788 | 0.1015 | 0.0069 | 0.0758 | 0.0176 | 0.0024 | 0.0005 | 0.0001 | 0.0455 | 0.009 | 0.0026 | 1199.521 | 1176.063 | 1139.215 | 1142.844 | 1146.043 | 1093.051 | 6.827577 | 56.64106 | 47 | 24 | 26 | 47 | 22 | 23 | 61 | 1354 | 27.5 | 2424
3.2049 | 1.9937 | 0.6429 | 0.0284 | 0.1269 | 0.0864 | 0.1084 | 0.0068 | 0.0809 | 0.0179 | 0.003 | 0.0009 | 0.0001 | 0.0475 | 0.0094 | 0.0025 | 1196.202 | 1173.357 | 1138.344 | 1142.913 | 1145.54 | 1093.616 | 7.196433 | 56.39967 | 47 | 23 | 24 | 45 | 22 | 22 | 60 | 1345 | 28.75 | 2411
3.1306 | 1.8326 | 0.5807 | 0.0259 | 0.1162 | 0.0742 | 0.097 | 0.0079 | 0.052 | 0.0121 | 0.0001 | 0.0003 | 0.0001 | 0.0469 | 0.0072 | 0.0035 | 1211.396 | 1184.813 | 1131.438 | 1137.081 | 1140.571 | 1085.589 | 9.132352 | 63.55596 | 39 | 40 | 24 | 59 | 21 | 16 | 56 | 1352 | 28.75 | 2427
3.1226 | 1.8276 | 0.5957 | 0.0257 | 0.1164 | 0.0742 | 0.0957 | 0.0073 | 0.051 | 0.0129 | 0.0001 | 0.0006 | 0.0001 | 0.0458 | 0.0072 | 0.0034 | 1208.453 | 1180.798 | 1134.977 | 1138.771 | 1142.203 | 1088.63 | 7.225671 | 61.32021 | 41 | 29 | 23 | 51 | 20 | 22 | 56 | 1341 | 28.75 | 2425
3.1706 | 2.0117 | 0.7132 | 0.0245 | 0.1157 | 0.0764 | 0.0922 | 0.0061 | 0.0531 | 0.0161 | 0.001 | 0.0003 | 0.0001 | 0.0462 | 0.0081 | 0.0037 | 1195.9 | 1174.344 | 1137.677 | 1141.073 | 1143.397 | 1091.059 | 5.719731 | 55.53458 | 41 | 26 | 18 | 44 | 19 | 18 | 54 | 1242 | 27.5 | 2422
3.2593 | 2.0163 | 0.719 | 0.0255 | 0.1293 | 0.0677 | 0.092 | 0.0041 | 0.0454 | 0.017 | 0.002 | 0.0006 | 0.0001 | 0.0408 | 0.0095 | 0.0047 | 1197.039 | 1172.588 | 1138.752 | 1143.083 | 1145.286 | 1083.754 | 6.533626 | 51.45131 | 39 | 34 | 21 | 37 | 19 | 18 | 57 | 1353 | 28.75 | 2415
3.2755 | 2.0705 | 0.7207 | 0.0247 | 0.1285 | 0.0687 | 0.0921 | 0.0038 | 0.0458 | 0.0184 | 0.003 | 0.0007 | 0.0001 | 0.0408 | 0.009 | 0.0044 | 1192.832 | 1172.008 | 1140.325 | 1143.072 | 1146.776 | 1090.24 | 6.450871 | 51.18082 | 44 | 27 | 23 | 40 | 14 | 25 | 58 | 1348 | 28.75 | 2415
3.2569 | 2.028 | 0.696 | 0.025 | 0.1195 | 0.0698 | 0.0932 | 0.0039 | 0.0498 | 0.0184 | 0.0017 | 0.0007 | 0.0001 | 0.0407 | 0.0086 | 0.004 | 1192.541 | 1170.488 | 1136.574 | 1136.969 | 1137.005 | 1081.159 | 0.4310789 | 50.24797 | 42 | 35 | 18 | 67 | 6 | 1 | 61 | 1348 | 28.75 | 2383
3.2728 | 2.0851 | 0.69 | 0.0254 | 0.1214 | 0.0704 | 0.0945 | 0.0042 | 0.0503 | 0.0187 | 0.0027 | 0.0006 | 0.0001 | 0.0415 | 0.0086 | 0.0039 | 1197.302 | 1172.057 | 1137.765 | 1140.809 | 1144.724 | 1090.352 | 6.958715 | 55.6676 | 47 | 25 | 26 | 48 | 18 | 26 | 61 | 1358 | 28.75 | 2393
3.3289 | 1.8318 | 0.6481 | 0.0215 | 0.1187 | 0.0595 | 0.079 | 0.0031 | 0.0605 | 0.0187 | 0.0027 | 0.0003 | 0.0001 | 0.0357 | 0.007 | 0.0034 | 1200.175 | 1170.489 | 1133.513 | 1137.65 | 1141.45 | 1085.555 | 7.937174 | 58.15914 | 38 | 34 | 29 | 42 | 18 | 22 | 54 | 1350 | 27.5 | 2416
3.3269 | 1.9523 | 0.6701 | 0.023 | 0.1102 | 0.0596 | 0.0785 | 0.0031 | 0.0559 | 0.0188 | 0.003 | 0.0004 | 0.0001 | 0.0356 | 0.0073 | 0.004 | 1196.266 | 1176.167 | 1135.21 | 1139.023 | 1142.231 | 1088.087 | 7.020942 | 56.43956 | 45 | 27 | 19 | 57 | 20 | 24 | 60 | 1346 | 27.5 | 2403
3.3256 | 1.974 | 0.7237 | 0.0235 | 0.11 | 0.063 | 0.0866 | 0.0026 | 0.0508 | 0.019 | 0.0027 | 0.0006 | 0.0001 | 0.0356 | 0.0075 | 0.0043 | 1191.001 | 1170.562 | 1136.362 | 1140.218 | 1143.426 | 1088.001 | 7.064382 | 53.04791 | 47 | 24 | 21 | 46 | 20 | 22 | 61 | 1355 | 28.75 | 2390
3.2275 | 1.8896 | 0.6911 | 0.0239 | 0.115 | 0.0678 | 0.0981 | 0.0029 | 0.0516 | 0.0175 | 0.0015 | 0.0006 | 0.0001 | 0.0366 | 0.0073 | 0.0041 | 1204.209 | 1181.26 | 1134.999 | 1138.818 | 1142.215 | 1089.433 | 7.215474 | 60.29978 | 47 | 26 | 24 | 61 | 19 | 22 | 62 | 1355 | 28.75 | 2400
3.2245 | 1.7696 | 0.6183 | 0.0252 | 0.1152 | 0.0674 | 0.0942 | 0.0045 | 0.0502 | 0.0158 | 0.004 | 0.0006 | 0.0001 | 0.0415 | 0.0081 | 0.0036 | 1204.306 | 1181.204 | 1135.628 | 1139.419 | 1142.722 | 1088.51 | 7.094632 | 59.30985 | 44 | 26 | 22 | 56 | 19 | 24 | 58 | 1349 | 27.5 | 2428
3.2024 | 1.7197 | 0.613 | 0.0248 | 0.1125 | 0.068 | 0.0969 | 0.0047 | 0.0498 | 0.0155 | 0.0028 | 0.0005 | 0.0001 | 0.0428 | 0.0081 | 0.0037 | 1201.533 | 1181.149 | 1133.384 | 1137.235 | 1140.949 | 1087.559 | 7.565107 | 59.79382 | 42 | 27 | 20 | 54 | 18 | 21 | 56 | 1354 | 27.5 | 2435
3.195 | 1.7539 | 0.607 | 0.0242 | 0.1131 | 0.0681 | 0.1 | 0.0045 | 0.049 | 0.0157 | 0.0031 | 0.0003 | 0.0001 | 0.0417 | 0.0082 | 0.0036 | 1201.941 | 1179.328 | 1135.614 | 1138.895 | 1143.415 | 1088.011 | 7.800673 | 58.21709 | 40 | 32 | 23 | 48 | 15 | 26 | 56 | 1360 | 27.5 | 2427
3.127 | 1.8989 | 0.64 | 0.0283 | 0.1222 | 0.0684 | 0.1042 | 0.0054 | 0.0775 | 0.0228 | 0.0012 | 0.0005 | 0.0001 | 0.0463 | 0.0106 | 0.0029 | 1208.138 | 1179.787 | 1135.544 | 1140.198 | 1143.534 | 1092.216 | 7.990002 | 62.62247 | 45 | 24 | 24 | 50 | 19 | 22 | 58 | 1350 | 28.75 | 2404
3.1406 | 1.8678 | 0.6402 | 0.029 | 0.1225 | 0.0697 | 0.1075 | 0.0059 | 0.0768 | 0.0221 | 0.0009 | 0.0007 | 0.0001 | 0.0468 | 0.0105 | 0.0028 | 1207.309 | 1182.551 | 1135.075 | 1139.078 | 1142.394 | 1090.923 | 7.318954 | 62.064 | 41 | 25 | 23 | 51 | 19 | 21 | 54 | 1355 | 28.75 | 2423
3.1138 | 1.8859 | 0.6654 | 0.0279 | 0.1168 | 0.0742 | 0.1048 | 0.006 | 0.0734 | 0.0213 | 0.001 | 0.0006 | 0.0001 | 0.0472 | 0.0107 | 0.0032 | 1207.537 | 1177.416 | 1135.68 | 1140.04 | 1143.452 | 1089.564 | 7.771504 | 60.90923 | 40 | 31 | 27 | 45 | 18 | 22 | 55 | 1346 | 28.75 | 2424
3.1727 | 1.8922 | 0.632 | 0.0276 | 0.1117 | 0.0734 | 0.0983 | 0.0059 | 0.0682 | 0.0208 | 0.0027 | 0.0008 | 0.0001 | 0.0464 | 0.0108 | 0.0031 | 1206.089 | 1180.593 | 1135.652 | 1140.348 | 1143.361 | 1090.35 | 7.709156 | 60.85836 | 45 | 28 | 27 | 54 | 22 | 21 | 59 | 1354 | 27.5 | 2444
3.1592 | 1.8564 | 0.6108 | 0.0283 | 0.1136 | 0.0701 | 0.0958 | 0.005 | 0.0706 | 0.0204 | 0.0032 | 0.0009 | 0.0001 | 0.0437 | 0.0104 | 0.003 | 1205.176 | 1183.462 | 1136.661 | 1141.619 | 1144.604 | 1089.173 | 7.942905 | 59.06298 | 38 | 31 | 21 | 48 | 20 | 21 | 53 | 1359 | 27.5 | 2422
3.133 | 1.9185 | 0.6168 | 0.0283 | 0.1148 | 0.0683 | 0.0969 | 0.0045 | 0.0693 | 0.0212 | 0.0056 | 0.0006 | 0.0001 | 0.0428 | 0.0104 | 0.0028 | 1199.29 | 1180.049 | 1138.273 | 1141.795 | 1145.31 | 1091.599 | 7.036359 | 56.6592 | 48 | 26 | 22 | 59 | 20 | 25 | 62 | 1356 | 27.5 | 2424
3.1487 | 2.0774 | 0.6312 | 0.0231 | 0.1013 | 0.0692 | 0.085 | 0.0033 | 0.0615 | 0.0229 | 0.005 | 0.0002 | 0.0001 | 0.0381 | 0.0109 | 0.0029 | 1203.288 | 1177.231 | 1135.455 | 1140.319 | 1143.504 | 1086.829 | 8.04889 | 58.24599 | 39 | 32 | 22 | 45 | 20 | 19 | 54 | 1352 | 27.5 | 2419
3.1885 | 2.0102 | 0.6148 | 0.0271 | 0.1137 | 0.0675 | 0.0894 | 0.004 | 0.0651 | 0.0216 | 0.003 | 0.0005 | 0.0001 | 0.0407 | 0.0104 | 0.003 | 1201.64 | 1178.357 | 1137.494 | 1141.694 | 1145.43 | 1092.232 | 7.93624 | 58.63026 | 40 | 27 | 19 | 44 | 18 | 22 | 54 | 1340 | 27.5 | 2420
3.1219 | 1.921 | 0.6054 | 0.0273 | 0.1142 | 0.0668 | 0.0912 | 0.0039 | 0.0616 | 0.0211 | 0.003 | 0.0005 | 0.0001 | 0.0396 | 0.0103 | 0.0032 | 1204.058 | 1175.12 | 1135.721 | 1139.593 | 1144.174 | 1086.496 | 8.452597 | 58.12821 | 37 | 36 | 22 | 40 | 14 | 22 | 55 | 1341 | 27.5 | 2415
3.2212 | 1.9567 | 0.6276 | 0.0287 | 0.1147 | 0.0902 | 0.1249 | 0.0062 | 0.0688 | 0.0235 | 0.0034 | 0.0007 | 0.0001 | 0.04 | 0.0121 | 0.0031 | 1199.565 | 1178.612 | 1137.824 | 1141.488 | 1145.705 | 1092.169 | 7.88009 | 57.48863 | 47 | 29 | 24 | 53 | 18 | 26 | 62 | 1358 | 27.5 | 2403
3.2022 | 1.9321 | 0.6326 | 0.027 | 0.1117 | 0.0881 | 0.1224 | 0.0059 | 0.0628 | 0.0232 | 0.0031 | 0.0007 | 0.0001 | 0.0407 | 0.0119 | 0.003 | 1200.29 | 1172.887 | 1136.207 | 1140.378 | 1144.191 | 1088.619 | 7.983426 | 57.38542 | 38 | 28 | 22 | 38 | 16 | 21 | 53 | 1352 | 27.5 | 2407
3.2627 | 1.9341 | 0.6269 | 0.027 | 0.1196 | 0.0882 | 0.1261 | 0.0064 | 0.061 | 0.023 | 0.0029 | 0.0005 | 0.0001 | 0.0421 | 0.0116 | 0.003 | 1196.125 | 1172.097 | 1137.544 | 1141.153 | 1144.508 | 1088.671 | 6.963149 | 54.51696 | 45 | 27 | 25 | 48 | 19 | 23 | 60 | 1352 | 27.5 | 2408
3.202 | 1.9133 | 0.6437 | 0.0261 | 0.11 | 0.0861 | 0.1151 | 0.0063 | 0.0613 | 0.0247 | 0.0053 | 0.0005 | 0.0001 | 0.0408 | 0.0113 | 0.0033 | 1198.738 | 1180.073 | 1136.708 | 1140.112 | 1143.918 | 1091.074 | 7.209391 | 57.61379 | 47 | 27 | 21 | 59 | 19 | 26 | 61 | 1358 | 27.5 | 2409
3.118 | 1.8664 | 0.6527 | 0.0272 | 0.1176 | 0.0858 | 0.1169 | 0.0065 | 0.061 | 0.024 | 0.0049 | 0.0006 | 0.0001 | 0.0412 | 0.0113 | 0.0033 | 1201.3 | 1177.412 | 1134.98 | 1138.968 | 1142.39 | 1090.126 | 7.410966 | 59.65493 | 45 | 26 | 24 | 52 | 18 | 20 | 59 | 1358 | 27.5 | 2411
3.2257 | 1.8712 | 0.6472 | 0.0261 | 0.1103 | 0.069 | 0.0908 | 0.0045 | 0.0726 | 0.0212 | 0.0038 | 0.0005 | 0.0001 | 0.0397 | 0.0091 | 0.0033 | 1202.693 | 1178.02 | 1135.647 | 1139.454 | 1142.98 | 1088.011 | 7.332577 | 58.46219 | 42 | 29 | 22 | 48 | 17 | 21 | 56 | 1352 | 28.75 | 2419
3.2853 | 1.9098 | 0.6321 | 0.0283 | 0.1258 | 0.0657 | 0.0844 | 0.0038 | 0.0741 | 0.0232 | 0.005 | 0.0004 | 0.0001 | 0.0411 | 0.012 | 0.0022 | 1195.73 | 1173.597 | 1137.277 | 1141.332 | 1144.813 | 1089.552 | 7.536796 | 55.05255 | 47 | 30 | 24 | 44 | 18 | 22 | 62 | 1350 | 28.75 | 2397
3.2009 | 1.9596 | 0.632 | 0.0298 | 0.1148 | 0.066 | 0.0889 | 0.0042 | 0.0766 | 0.0217 | 0.002 | 0.0005 | 0.0001 | 0.0419 | 0.012 | 0.0023 | 1200.737 | 1179.168 | 1136.337 | 1139.441 | 1143.521 | 1090.86 | 7.183236 | 58.61052 | 46 | 28 | 24 | 54 | 16 | 27 | 60 | 1365 | 28.75 | 2432
3.0987 | 1.9497 | 0.6556 | 0.0239 | 0.1337 | 0.0749 | 0.0928 | 0.0053 | 0.0507 | 0.0174 | 0.0014 | 0.0006 | 0.0001 | 0.042 | 0.0116 | 0.0027 | 1203.429 | 1179.841 | 1136.167 | 1139.958 | 1143.493 | 1092.138 | 7.326092 | 60.43868 | 45 | 28 | 25 | 62 | 19 | 27 | 60 | 1348 | 27.5 | 2419
3.2532 | 1.9196 | 0.6532 | 0.0227 | 0.1261 | 0.0761 | 0.0945 | 0.0051 | 0.0536 | 0.0179 | 0.0014 | 0.0004 | 0.0001 | 0.0396 | 0.0112 | 0.0028 | 1195.846 | 1176.493 | 1141.118 | 1144.823 | 1147.782 | 1094.753 | 6.663501 | 54.13604 | 48 | 21 | 21 | 50 | 20 | 23 | 60 | 1344 | 27.5 | 2420
3.1405 | 1.8947 | 0.6516 | 0.024 | 0.1306 | 0.0739 | 0.093 | 0.0052 | 0.0551 | 0.0175 | 0.0009 | 0.0008 | 0.0001 | 0.0399 | 0.0113 | 0.0028 | 1199.223 | 1177.779 | 1138.101 | 1142.301 | 1145.242 | 1087.566 | 7.140944 | 54.74003 | 44 | 29 | 20 | 46 | 20 | 19 | 60 | 1342 | 27.5 | 2402
3.1297 | 1.8687 | 0.6577 | 0.0241 | 0.1295 | 0.0725 | 0.0923 | 0.005 | 0.056 | 0.0172 | 0.0005 | 0.0008 | 0.0001 | 0.0398 | 0.0113 | 0.0029 | 1201.06 | 1174.637 | 1140.354 | 1143.313 | 1145.759 | 1065.927 | 5.405331 | 44.92344 | 7 | 28 | 18 | 34 | 17 | 17 | 47 | 1342 | 27.5 | 2410
3.1469 | 1.8582 | 0.6602 | 0.0235 | 0.1311 | 0.0706 | 0.0907 | 0.0048 | 0.0559 | 0.0172 | 0.0008 | 0.0008 | 0.0001 | 0.039 | 0.0111 | 0.003 | 1202.594 | 1181.868 | 1135.427 | 1139.231 | 1142.834 | 1089.026 | 7.407676 | 59.14296 | 45 | 26 | 22 | 57 | 20 | 24 | 60 | 1350 | 27.5 | 2422
3.1737 | 1.8604 | 0.6591 | 0.0243 | 0.1296 | 0.069 | 0.0909 | 0.0048 | 0.0574 | 0.0169 | 0.0006 | 0.001 | 0.0001 | 0.0384 | 0.0109 | 0.003 | 1202.806 | 1179.816 | 1139.86 | 1143.892 | 1146.541 | 1092.345 | 6.680851 | 56.98451 | 45 | 23 | 20 | 46 | 20 | 19 | 58 | 1348 | 27.5 | 2419
3.1185 | 1.9113 | 0.6554 | 0.0218 | 0.1195 | 0.0705 | 0.0888 | 0.0051 | 0.0733 | 0.0201 | 0.0035 | 0.0006 | 0.0001 | 0.0394 | 0.0112 | 0.0031 | 1204.547 | 1180.993 | 1136.353 | 1139.735 | 1143.599 | 1091.622 | 7.246662 | 60.38905 | 45 | 27 | 25 | 52 | 18 | 25 | 59 | 1344 | 27.5 | 2424
3.1328 | 1.903 | 0.6212 | 0.0223 | 0.1169 | 0.0865 | 0.1019 | 0.0064 | 0.074 | 0.0193 | 0.0023 | 0.0008 | 0.0001 | 0.043 | 0.0108 | 0.0028 | 1202.112 | 1181.018 | 1136.908 | 1141.519 | 1144.806 | 1091.686 | 7.898284 | 59.04819 | 50 | 27 | 24 | 59 | 23 | 23 | 65 | 1358 | 29.75 | 2413
3.1927 | 1.847 | 0.6272 | 0.021 | 0.1206 | 0.0836 | 0.0952 | 0.0058 | 0.0799 | 0.0194 | 0.0043 | 0.0003 | 0.0001 | 0.0418 | 0.0109 | 0.0028 | 1202.412 | 1176.659 | 1141.456 | 1142.967 | 1144.951 | 1094.863 | 3.494881 | 56.67725 | 42 | 54 | 17 | 40 | 9 | 21 | 57 | 1343 | 29 | 2432
3.1579 | 1.8955 | 0.619 | 0.0227 | 0.1173 | 0.0887 | 0.1168 | 0.0077 | 0.0786 | 0.0188 | 0.0028 | 0.0008 | 0.0001 | 0.0469 | 0.0116 | 0.0025 | 1202.15 | 1181.935 | 1136.089 | 1140.508 | 1143.461 | 1091.583 | 7.37226 | 59.7481 | 44 | 26 | 20 | 52 | 22 | 21 | 58 | 1340 | 27.5 | 2433
3.2234 | 1.9577 | 0.6241 | 0.0233 | 0.1152 | 0.0905 | 0.1232 | 0.0073 | 0.0783 | 0.0197 | 0.0029 | 0.0009 | 0.0001 | 0.0476 | 0.0118 | 0.0023 | 1197.516 | 1173.298 | 1135.714 | 1139.295 | 1143.269 | 1090.925 | 7.555018 | 57.98052 | 43 | 27 | 22 | 49 | 18 | 24 | 57 | 1347 | 27.5 | 2415
3.1983 | 1.9177 | 0.6203 | 0.0216 | 0.112 | 0.0881 | 0.1211 | 0.0073 | 0.0788 | 0.0198 | 0.0038 | 0.0004 | 0.0001 | 0.0476 | 0.0114 | 0.0022 | 1200.769 | 1175.81 | 1137.008 | 1139.718 | 1144.353 | 1088.508 | 7.345472 | 56.79721 | 40 | 32 | 23 | 42 | 13 | 27 | 55 | 1343 | 27.5 | 2427
3.1815 | 1.9079 | 0.616 | 0.0226 | 0.1236 | 0.0763 | 0.099 | 0.006 | 0.0619 | 0.021 | 0.0042 | 0.0004 | 0.0001 | 0.0415 | 0.0119 | 0.0021 | 1201.058 | 1178.507 | 1135.494 | 1140.37 | 1143.769 | 1087.254 | 8.275886 | 57.6119 | 39 | 29 | 19 | 45 | 19 | 20 | 54 | 1358 | 28.75 | 2397
3.1464 | 1.9052 | 0.6095 | 0.0233 | 0.1232 | 0.077 | 0.1038 | 0.0063 | 0.062 | 0.0196 | 0.0041 | 0.0007 | 0.0001 | 0.043 | 0.0115 | 0.0022 | 1203.271 | 1182.121 | 1135.377 | 1139.643 | 1143.096 | 1088.923 | 7.7186 | 59.37451 | 43 | 27 | 21 | 55 | 21 | 22 | 58 | 1353 | 28.75 | 2414
3.087 | 1.8767 | 0.5952 | 0.0225 | 0.1276 | 0.0775 | 0.1023 | 0.0063 | 0.0613 | 0.0191 | 0.0034 | 0.0003 | 0.0001 | 0.0431 | 0.0112 | 0.0022 | 1204.995 | 1183.243 | 1136.012 | 1140.176 | 1143.431 | 1091.742 | 7.419066 | 60.91071 | 45 | 25 | 20 | 58 | 20 | 22 | 58 | 1349 | 28.75 | 2430
3.1102 | 1.9176 | 0.6007 | 0.0224 | 0.1287 | 0.0813 | 0.1061 | 0.0063 | 0.0612 | 0.0188 | 0.0032 | 0.0004 | 0.0001 | 0.0444 | 0.0111 | 0.0022 | 1203.231 | 1178.467 | 1136.935 | 1141.047 | 1144.347 | 1090.761 | 7.41184 | 58.94501 | 42 | 31 | 24 | 48 | 19 | 21 | 57 | 1360 | 27.5 | 2443
3.1182 | 1.9343 | 0.6048 | 0.0221 | 0.1273 | 0.0794 | 0.1051 | 0.0061 | 0.0594 | 0.0191 | 0.0043 | 0.0006 | 0.0001 | 0.0446 | 0.0112 | 0.0023 | 1203.594 | 1177.704 | 1138.532 | 1142.53 | 1145.451 | 1092.065 | 6.919238 | 58.33668 | 42 | 28 | 23 | 47 | 20 | 22 | 56 | 1352 | 27.5 | 2446
3.2467 | 1.8597 | 0.6366 | 0.0213 | 0.1083 | 0.0748 | 0.0862 | 0.0049 | 0.0711 | 0.0212 | 0.0027 | 0.0007 | 0.0001 | 0.0412 | 0.0117 | 0.0031 | 1195.813 | 1175.604 | 1139.133 | 1142.353 | 1145.822 | 1091.104 | 6.688469 | 54.13099 | 48 | 25 | 24 | 49 | 19 | 26 | 62 | 1353 | 27.5 | 2396
3.2211 | 1.8239 | 0.648 | 0.0216 | 0.1088 | 0.079 | 0.0863 | 0.0047 | 0.0715 | 0.02 | 0.0023 | 0.0008 | 0.0001 | 0.0412 | 0.0122 | 0.0031 | 1189.025 | 1166.952 | 1134.578 | 1138.515 | 1141.523 | 1087.528 | 6.94528 | 53.64423 | 42 | 23 | 21 | 42 | 18 | 21 | 55 | 1351 | 27.5 | 2398
3.2284 | 1.8572 | 0.6126 | 0.0231 | 0.1069 | 0.0787 | 0.0904 | 0.0071 | 0.0571 | 0.0221 | 0.0022 | 0.001 | 0.0001 | 0.044 | 0.016 | 0.0027 | 1191.135 | 1174.002 | 1138 | 1143.814 | 1144.267 | 1068.514 | 6.266991 | 43.33261 | 19 | 40 | 16 | 45 | 25 | 2 | 66 | 1357 | 27.5 | 2398
3.2681 | 1.9101 | 0.6159 | 0.0235 | 0.1073 | 0.0759 | 0.0867 | 0.007 | 0.056 | 0.022 | 0.0021 | 0.001 | 0.0001 | 0.042 | 0.0161 | 0.0025 | 1188.333 | 1169.067 | 1136.705 | 1139.759 | 1142.243 | 1087.01 | 5.537739 | 50.95388 | 43 | 26 | 18 | 42 | 18 | 20 | 58 | 1352 | 28 | 2395
3.3653 | 1.9385 | 0.605 | 0.0235 | 0.1081 | 0.0732 | 0.0852 | 0.008 | 0.0558 | 0.0224 | 0.0032 | 0.0006 | 0.0001 | 0.0409 | 0.0159 | 0.0023 | 1190.552 | 1170.413 | 1136.607 | 1139.671 | 1141.621 | 1088.459 | 5.014185 | 52.8394 | 46 | 24 | 20 | 43 | 22 | 18 | 59 | 1350 | 27.5 | 2394
3.1136 | 1.9473 | 0.6249 | 0.0225 | 0.1083 | 0.0811 | 0.0889 | 0.007 | 0.0548 | 0.0215 | 0.0039 | 0.0006 | 0.0001 | 0.0445 | 0.0143 | 0.0024 | 1200.348 | 1175.842 | 1133.29 | 1137.188 | 1140.25 | 1086.06 | 6.959347 | 58.67409 | 37 | 25 | 19 | 45 | 17 | 18 | 50 | 1348 | 27.5 | 2424
3.1009 | 2.0003 | 0.6407 | 0.0262 | 0.1042 | 0.0786 | 0.0796 | 0.0052 | 0.0653 | 0.0247 | 0.0027 | 0.0006 | 0.0001 | 0.0411 | 0.0142 | 0.0027 | 1203.781 | 1179.454 | 1133.997 | 1137.649 | 1140.082 | 1089.179 | 6.084543 | 60.89225 | 42 | 32 | 21 | 55 | 20 | 19 | 57 | 1355 | 27.5 | 2443
3.1097 | 2.0276 | 0.6401 | 0.0241 | 0.1061 | 0.0779 | 0.0771 | 0.005 | 0.0648 | 0.0248 | 0.0029 | 0.0004 | 0.0001 | 0.0399 | 0.0143 | 0.0028 | 1205.887 | 1183.538 | 1135.142 | 1139.626 | 1142.609 | 1088.028 | 7.467495 | 60.02551 | 32 | 33 | 14 | 46 | 20 | 18 | 46 | 1344 | 27.5 | 2423
3.0799 | 2.0281 | 0.643 | 0.0245 | 0.1047 | 0.0782 | 0.0778 | 0.0049 | 0.0645 | 0.0255 | 0.0032 | 0.0005 | 0.0001 | 0.04 | 0.0144 | 0.0027 | 1202.446 | 1180.244 | 1136.186 | 1139.759 | 1142.126 | 1089.68 | 5.939837 | 58.75853 | 41 | 39 | 19 | 53 | 22 | 19 | 58 | 1347 | 27.5 | 2443
3.1284 | 1.9579 | 0.6644 | 0.0296 | 0.0998 | 0.0669 | 0.08 | 0.0041 | 0.057 | 0.0312 | 0.004 | 0.0008 | 0.0001 | 0.0391 | 0.0168 | 0.0031 | 1194.387 | 1173.546 | 1134.993 | 1138.395 | 1140.887 | 1088.16 | 5.894103 | 55.91242 | 45 | 35 | 18 | 52 | 20 | 21 | 61 | 1353 | 28.75 | 2406
3.116 | 1.9786 | 0.6822 | 0.0294 | 0.0968 | 0.0649 | 0.0759 | 0.0036 | 0.0546 | 0.0325 | 0.0049 | 0.0008 | 0.0001 | 0.0377 | 0.0171 | 0.0036 | 1191.19 | 1169.795 | 1135.617 | 1139.914 | 1142.875 | 1087.572 | 7.257524 | 53.63255 | 43 | 30 | 20 | 42 | 20 | 21 | 58 | 1355 | 28.75 | 2410
3.1685 | 1.9828 | 0.6651 | 0.0295 | 0.1027 | 0.0734 | 0.0896 | 0.0042 | 0.0565 | 0.0296 | 0.0043 | 0.0008 | 0.0001 | 0.0399 | 0.0158 | 0.0031 | 1196.218 | 1174.729 | 1131.124 | 1134.746 | 1137.349 | 1084.892 | 6.224879 | 58.47158 | 40 | 32 | 19 | 53 | 19 | 18 | 55 | 1360 | 28.75 | 2416
3.1169 | 1.9094 | 0.6479 | 0.0288 | 0.1052 | 0.0713 | 0.0876 | 0.0047 | 0.0602 | 0.0283 | 0.0035 | 0.0006 | 0.0001 | 0.0413 | 0.0156 | 0.003 | 1200.357 | 1176.118 | 1127.986 | 1132.437 | 1135.712 | 1082.476 | 7.726316 | 61.39375 | 38 | 32 | 21 | 53 | 18 | 18 | 53 | 1352 | 28.75 | 2425
3.1472 | 1.8452 | 0.6584 | 0.0263 | 0.0989 | 0.0716 | 0.0803 | 0.0043 | 0.059 | 0.027 | 0.0042 | 0.0004 | 0.0001 | 0.0395 | 0.0154 | 0.003 | 1208.239 | 1176.079 | 1133.034 | 1136.677 | 1138.95 | 1085.545 | 5.915751 | 61.29477 | 36 | 24 | 20 | 39 | 16 | 15 | 49 | 1369 | 28.75 | 2445
3.123 | 1.8143 | 0.6451 | 0.0279 | 0.1045 | 0.0744 | 0.0876 | 0.0052 | 0.0558 | 0.0261 | 0.0038 | 0.0007 | 0.0001 | 0.0424 | 0.0153 | 0.0029 | 1202.434 | 1176.45 | 1132.121 | 1135.785 | 1138.372 | 1082.399 | 6.251487 | 58.57785 | 36 | 28 | 18 | 42 | 18 | 18 | 50 | 1370 | 28.75 | 2421
3.1004 | 1.8469 | 0.6442 | 0.0283 | 0.1014 | 0.0735 | 0.0853 | 0.0055 | 0.0549 | 0.0258 | 0.0044 | 0.0007 | 0.0001 | 0.0413 | 0.0157 | 0.0027 | 1199.896 | 1176.069 | 1134.402 | 1137.332 | 1140.226 | 1087.146 | 5.82398 | 58.08807 | 41 | 26 | 20 | 45 | 16 | 21 | 55 | 1369 | 28.75 | 2418
3.1449 | 1.8893 | 0.6488 | 0.027 | 0.1046 | 0.0715 | 0.0795 | 0.0045 | 0.0579 | 0.0253 | 0.0033 | 0.0007 | 0.0001 | 0.0392 | 0.0152 | 0.0024 | 1201.201 | 1178.13 | 1132.33 | 1136.041 | 1138.976 | 1089.218 | 6.64611 | 61.50134 | 39 | 28 | 19 | 50 | 18 | 20 | 51 | 1350 | 27.5 | 2418
3.1164 | 1.9632 | 0.5807 | 0.0356 | 0.1055 | 0.0765 | 0.1116 | 0.0071 | 0.0516 | 0.0237 | 0.0033 | 0.0005 | 0.0001 | 0.0535 | 0.017 | 0.0022 | 1203.018 | 1175.043 | 1130.323 | 1133.919 | 1136.859 | 1084.222 | 6.536411 | 61.19356 | 39 | 28 | 23 | 48 | 18 | 19 | 53 | 1360 | 23 | 2446
3.1119 | 1.944 | 0.5766 | 0.0348 | 0.1019 | 0.0762 | 0.1112 | 0.0069 | 0.0504 | 0.0234 | 0.0032 | 0.0003 | 0.0001 | 0.0523 | 0.0173 | 0.0023 | 1199.453 | 1175.83 | 1129.737 | 1134.162 | 1136.959 | 1083.152 | 7.222378 | 59.94449 | 39 | 32 | 20 | 51 | 19 | 18 | 54 | 1360 | 23 | 2445
3.2279 | 1.9955 | 0.5828 | 0.0357 | 0.1019 | 0.0759 | 0.1096 | 0.007 | 0.049 | 0.0243 | 0.0038 | 0.0006 | 0.0001 | 0.0516 | 0.0177 | 0.0024 | 1190.523 | 1166.297 | 1131.66 | 1135.301 | 1138.218 | 1085.886 | 6.557736 | 56.25383 | 42 | 28 | 22 | 44 | 19 | 19 | 56 | 1360 | 23 | 2442
3.2675 | 2.0363 | 0.5891 | 0.0343 | 0.0988 | 0.074 | 0.1042 | 0.0066 | 0.0483 | 0.0254 | 0.0045 | 0.0007 | 0.0001 | 0.0492 | 0.018 | 0.0024 | 1183.429 | 1163.899 | 1133.61 | 1138.128 | 1141.437 | 1085.74 | 7.826543 | 50.99715 | 44 | 29 | 19 | 41 | 19 | 20 | 60 | 1364 | 23 | 2398
3.2097 | 1.9062 | 0.6028 | 0.032 | 0.1245 | 0.0674 | 0.0893 | 0.0044 | 0.0724 | 0.0248 | 0.0009 | 0.0005 | 0.0001 | 0.0439 | 0.0168 | 0.0018 | 1191.899 | 1175.433 | 1135.335 | 1139.205 | 1141.63 | 1090.677 | 6.29489 | 55.8816 | 45 | 29 | 16 | 52 | 20 | 20 | 58 | 1340 | 28.75 | 2423
3.3106 | 1.9403 | 0.6438 | 0.0192 | 0.1044 | 0.0674 | 0.0784 | 0.0032 | 0.0694 | 0.0266 | 0.0006 | 0.0001 | 0.0001 | 0.0415 | 0.017 | 0.0018 | 1192.263 | 1172.2 | 1134.176 | 1138.102 | 1140.765 | 1091.715 | 6.58867 | 57.76993 | 49 | 27 | 21 | 53 | 22 | 21 | 62 | 1378 | 28.75 | 2411
3.2076 | 1.8641 | 0.6162 | 0.0291 | 0.122 | 0.0661 | 0.087 | 0.0041 | 0.0844 | 0.0237 | 0.0001 | 0.0001 | 0.0001 | 0.0432 | 0.0158 | 0.0019 | 1196.487 | 1172.646 | 1132.885 | 1136.713 | 1139.555 | 1087.766 | 6.670809 | 58.50051 | 44 | 28 | 22 | 49 | 20 | 20 | 58 | 1391 | 28.75 | 2422
3.1185 | 1.99 | 0.7088 | 0.0251 | 0.1241 | 0.0856 | 0.1322 | 0.0036 | 0.0745 | 0.0262 | 0.0031 | 0.0004 | 0.0001 | 0.043 | 0.0172 | 0.0038 | 1204.573 | 1177.401 | 1136.674 | 1140.354 | 1143.274 | 1089.163 | 6.59999 | 58.83276 | 36 | 25 | 21 | 39 | 15 | 19 | 49 | 1351 | 27.5 | 2422