## Sheet1
IN_C_POUR | IN_Si_POUR | IN_Mn_POUR | IN_P_POUR | IN_S_POUR | IN_Cr_POUR | IN_Cu_POUR | IN_Mo_POUR | IN_Sn_POUR | IN_Ti_POUR | IN_Al_POUR | IN_Pb_POUR | IN_W_POUR | IN_Ni_POUR | IN_V_POUR | IN_Nb_POUR | IN_TLiquidus_POUR | IN_TeStart_POUR | IN_TeMin_POUR | IN_TeI_POUR | IN_TeMax_POUR | IN_TSolidus_POUR | IN_Rec_POUR | IN_Apr_POUR | IN_PAE_POUR | IN_VPS_POUR | IN_tA_POUR | IN_tB_POUR | IN_tC_POUR | IN_tD_POUR | IN_tE_POUR | POURING TEMPERATURE [°C] | Inoculant quantity [g] | Natural Frequency [Hz]
3.1849 | 1.9409 | 0.6499 | 0.0398 | 0.1392 | 0.0766 | 0.0967 | 0.0041 | 0.0783 | 0.0205 | 0.0039 | 0.0009 | 0.0001 | 0.0263 | 0.012 | 0.0017 | 1198.742 | 1174.799 | 1135.116 | 1138.878 | 1141.83 | 1087.261 | 6.713624 | 57.07302 | 42 | 29 | 21 | 45 | 18 | 20 | 56 | 1360 | 36 | 1113
3.2421 | 1.8527 | 0.6277 | 0.0357 | 0.1188 | 0.0656 | 0.0845 | 0.0038 | 0.0885 | 0.024 | 0.0024 | 0.0001 | 0.0001 | 0.0427 | 0.0118 | 0.0023 | 1200.149 | 1176.275 | 1133.424 | 1137.025 | 1140.679 | 1089.593 | 7.255079 | 60.354 | 45 | 34 | 24 | 58 | 20 | 23 | 60 | 1363 | 36 | 1121
3.1426 | 1.7546 | 0.6099 | 0.0297 | 0.121 | 0.0638 | 0.0859 | 0.0037 | 0.0823 | 0.0231 | 0.0049 | 0.0002 | 0.0001 | 0.0411 | 0.0097 | 0.0023 | 1196.581 | 1170.595 | 1132.893 | 1136.139 | 1139.297 | 1088.044 | 6.404601 | 58.6788 | 48 | 30 | 25 | 49 | 18 | 22 | 62 | 1350 | 36 | 1106
3.1869 | 1.8283 | 0.5962 | 0.0318 | 0.1203 | 0.0661 | 0.0862 | 0.004 | 0.0835 | 0.0217 | 0.0045 | 0.0001 | 0.0001 | 0.0417 | 0.0097 | 0.0023 | 1195.7 | 1170.951 | 1134.808 | 1139.145 | 1142.262 | 1087.912 | 7.454358 | 56.49252 | 42 | 30 | 22 | 43 | 20 | 20 | 58 | 1350 | 36 | 1113
3.177 | 1.8532 | 0.5874 | 0.034 | 0.1244 | 0.0636 | 0.0849 | 0.0035 | 0.0811 | 0.0211 | 0.0043 | 0.0002 | 0.0001 | 0.0418 | 0.0098 | 0.0022 | 1191.716 | 1172.687 | 1136.679 | 1140.731 | 1143.449 | 1091.164 | 6.769649 | 54.73495 | 47 | 27 | 21 | 52 | 22 | 21 | 61 | 1351 | 36 | 1103
3.1773 | 1.9443 | 0.5928 | 0.0341 | 0.1228 | 0.0633 | 0.0858 | 0.0036 | 0.083 | 0.0221 | 0.004 | 0.0002 | 0.0001 | 0.0419 | 0.0103 | 0.0022 | 1191.83 | 1173.515 | 1136.807 | 1140.597 | 1143.553 | 1090.801 | 6.745862 | 54.46243 | 46 | 28 | 19 | 49 | 21 | 21 | 60 | 1352 | 36 | 1111
3.1368 | 1.8837 | 0.5717 | 0.0407 | 0.1253 | 0.0625 | 0.0744 | 0.0041 | 0.091 | 0.0203 | 0.0009 | 0.0006 | 0.0001 | 0.0437 | 0.0109 | 0.0022 | 1197.845 | 1172 | 1129.788 | 1133.509 | 1136.045 | 1086.118 | 6.257334 | 60.91388 | 40 | 29 | 23 | 54 | 20 | 18 | 54 | 1403 | 36 | 1128
3.2496 | 1.8974 | 0.6073 | 0.0324 | 0.1305 | 0.0851 | 0.0852 | 0.0054 | 0.0703 | 0.0206 | 0.0008 | 0.0005 | 0.0001 | 0.0578 | 0.0114 | 0.0023 | 1199.53 | 1174.286 | 1136.676 | 1140.018 | 1143.602 | 1085.208 | 6.925049 | 54.9793 | 37 | 31 | 21 | 37 | 15 | 20 | 52 | 1363 | 24 | 1116
3.2735 | 1.9555 | 0.6264 | 0.032 | 0.128 | 0.0846 | 0.0846 | 0.0054 | 0.0701 | 0.0217 | 0.0059 | 0.0006 | 0.0001 | 0.0588 | 0.0117 | 0.0024 | 1195.777 | 1175.98 | 1138.68 | 1142.76 | 1146.155 | 1093.696 | 7.47459 | 55.93272 | 49 | 23 | 20 | 51 | 20 | 23 | 63 | 1353 | 24 | 1119
3.2184 | 1.8738 | 0.6218 | 0.0314 | 0.1252 | 0.0837 | 0.0843 | 0.0056 | 0.0689 | 0.0212 | 0.0012 | 0.0006 | 0.0001 | 0.0581 | 0.0116 | 0.0025 | 1194.148 | 1167.146 | 1138.283 | 1141.443 | 1145.623 | 1093.557 | 7.33974 | 55.53604 | 48 | 23 | 28 | 42 | 18 | 26 | 61 | 1342 | 24 | 1106
3.2679 | 1.8763 | 0.6149 | 0.0309 | 0.1267 | 0.0816 | 0.0823 | 0.0052 | 0.0705 | 0.0217 | 0.0024 | 0.0002 | 0.0001 | 0.0567 | 0.0114 | 0.0024 | 1194.704 | 1175.999 | 1141.333 | 1145.002 | 1147.904 | 1095.224 | 6.57156 | 53.64969 | 51 | 22 | 23 | 51 | 21 | 23 | 63 | 1357 | 24 | 1097
3.2882 | 1.9031 | 0.623 | 0.0295 | 0.125 | 0.0818 | 0.0802 | 0.0051 | 0.0723 | 0.0222 | 0.0031 | 0.0003 | 0.0001 | 0.0552 | 0.0117 | 0.0024 | 1191.844 | 1172.824 | 1135.487 | 1138.64 | 1141.786 | 1090.899 | 6.299826 | 55.82965 | 47 | 22 | 19 | 46 | 18 | 23 | 59 | 1354 | 24 | 1106
3.314 | 1.9882 | 0.6215 | 0.0291 | 0.1131 | 0.0622 | 0.0671 | 0.0036 | 0.0852 | 0.0234 | 0.0017 | 0.0006 | 0.0001 | 0.0409 | 0.0113 | 0.0022 | 1190.604 | 1172.041 | 1139.734 | 1142.617 | 1144.306 | 1089.391 | 4.57256 | 50.2606 | 50 | 26 | 17 | 44 | 25 | 17 | 65 | 1350 | 36 | 1096
3.2303 | 2.0049 | 0.6491 | 0.0264 | 0.1315 | 0.0918 | 0.0948 | 0.0036 | 0.0847 | 0.0226 | 0.0028 | 0.0008 | 0.0001 | 0.0455 | 0.0105 | 0.0027 | 1189.476 | 1168.644 | 1137.797 | 1141.567 | 1143.491 | 1090.296 | 5.69441 | 52.10686 | 40 | 23 | 19 | 39 | 19 | 17 | 52 | 1348 | 36 | 1094
3.219 | 1.9624 | 0.6422 | 0.027 | 0.1361 | 0.0909 | 0.0971 | 0.0038 | 0.084 | 0.0213 | 0.0017 | 0.0007 | 0.0001 | 0.0461 | 0.0104 | 0.0026 | 1189.786 | 1164.152 | 1134.216 | 1137.918 | 1141.34 | 1085.668 | 7.12418 | 53.37244 | 40 | 29 | 22 | 35 | 15 | 20 | 54 | 1348 | 36 | 1092
3.1946 | 1.9606 | 0.6385 | 0.026 | 0.1357 | 0.0895 | 0.0977 | 0.0039 | 0.0832 | 0.0211 | 0.0016 | 0.0006 | 0.0001 | 0.046 | 0.0105 | 0.0027 | 1190.564 | 1169.539 | 1133.634 | 1136.642 | 1140.626 | 1088.371 | 6.991984 | 55.70811 | 39 | 24 | 18 | 42 | 14 | 24 | 52 | 1340 | 36 | 1113
3.3075 | 2.0672 | 0.6293 | 0.0236 | 0.1123 | 0.0824 | 0.095 | 0.0043 | 0.0842 | 0.023 | 0.0024 | 0.0003 | 0.0001 | 0.0444 | 0.0126 | 0.0026 | 1185.046 | 1167.173 | 1133.561 | 1136.943 | 1139.478 | 1090.083 | 5.917673 | 54.21576 | 50 | 30 | 22 | 56 | 24 | 24 | 63 | 1361 | 36 | 1104
3.1631 | 1.9249 | 0.6113 | 0.0242 | 0.1185 | 0.0903 | 0.0936 | 0.0033 | 0.0759 | 0.0202 | 0.0024 | 0.0004 | 0.0001 | 0.0456 | 0.0113 | 0.0025 | 1190.099 | 1168.531 | 1131.215 | 1135.801 | 1139.436 | 1087.647 | 8.221181 | 57.47512 | 41 | 29 | 20 | 45 | 19 | 22 | 55 | 1349 | 24 | 1107
3.1821 | 1.8704 | 0.6124 | 0.0263 | 0.1216 | 0.0885 | 0.0954 | 0.0035 | 0.0742 | 0.0195 | 0.0022 | 0.0007 | 0.0001 | 0.0463 | 0.0111 | 0.0024 | 1187.56 | 1166.827 | 1132.607 | 1135.995 | 1139.15 | 1085.874 | 6.542446 | 54.04142 | 40 | 22 | 19 | 44 | 18 | 22 | 53 | 1353 | 24 | 1116
3.2561 | 1.8082 | 0.5777 | 0.0311 | 0.114 | 0.0839 | 0.0951 | 0.0047 | 0.089 | 0.0188 | 0.0023 | 0.0006 | 0.0001 | 0.0459 | 0.0097 | 0.0025 | 1189.73 | 1165.481 | 1131.749 | 1136.823 | 1139.869 | 1085.4 | 8.119828 | 55.57394 | 39 | 31 | 21 | 37 | 19 | 19 | 53 | 1350 | 23.8 | 1112
3.1204 | 2.1076 | 0.5698 | 0.034 | 0.1271 | 0.0753 | 0.0853 | 0.0029 | 0.0898 | 0.0245 | 0.0015 | 0.0007 | 0.0001 | 0.0421 | 0.0091 | 0.0018 | 1191.141 | 1168.554 | 1130.951 | 1135.418 | 1138.841 | 1088.384 | 7.890452 | 58.57541 | 43 | 31 | 19 | 46 | 20 | 22 | 57 | 1351 | 36 | 1102
3.0681 | 2.0556 | 0.5907 | 0.034 | 0.1209 | 0.075 | 0.088 | 0.0032 | 0.0894 | 0.025 | 0.0017 | 0.0008 | 0.0001 | 0.0435 | 0.0086 | 0.002 | 1194.3 | 1175.096 | 1131.441 | 1134.923 | 1138.792 | 1086.226 | 7.350452 | 58.16298 | 42 | 32 | 20 | 59 | 19 | 27 | 56 | 1358 | 36 | 1119
3.0907 | 2.0485 | 0.6135 | 0.033 | 0.1216 | 0.0743 | 0.0857 | 0.0032 | 0.089 | 0.025 | 0.0013 | 0.0008 | 0.0001 | 0.0431 | 0.0086 | 0.002 | 1195.179 | 1171.757 | 1131.247 | 1135.962 | 1139.022 | 1083.639 | 7.774616 | 57.31745 | 37 | 30 | 20 | 43 | 19 | 19 | 53 | 1363 | 36 | 1104
3.1189 | 2.0477 | 0.6135 | 0.0332 | 0.1253 | 0.074 | 0.0865 | 0.0032 | 0.0887 | 0.0242 | 0.0007 | 0.0009 | 0.0001 | 0.0433 | 0.0085 | 0.0019 | 1194.183 | 1172.204 | 1131.689 | 1135.181 | 1139.852 | 1086.842 | 8.163798 | 58.22065 | 39 | 33 | 21 | 44 | 16 | 25 | 54 | 1354 | 36 | 1103
3.2152 | 1.9038 | 0.6348 | 0.0326 | 0.1174 | 0.0757 | 0.0898 | 0.0035 | 0.0816 | 0.0217 | 0.0013 | 0.0009 | 0.0001 | 0.0444 | 0.0075 | 0.0025 | 1198.859 | 1177.467 | 1138.254 | 1141.816 | 1145.369 | 1091.818 | 7.114562 | 56.61832 | 45 | 22 | 24 | 47 | 17 | 24 | 57 | 1349 | 36 | 1092
3.1936 | 1.9244 | 0.6463 | 0.0333 | 0.1207 | 0.0756 | 0.0905 | 0.0036 | 0.0824 | 0.0222 | 0.0009 | 0.001 | 0.0001 | 0.0446 | 0.0076 | 0.0025 | 1193.856 | 1170.384 | 1138.942 | 1141.711 | 1145.236 | 1089.95 | 6.293374 | 52.8494 | 39 | 24 | 21 | 36 | 14 | 23 | 52 | 1368 | 36 | 1097
3.2095 | 1.9374 | 0.6295 | 0.0327 | 0.1236 | 0.0744 | 0.0904 | 0.0038 | 0.0811 | 0.0221 | 0.0014 | 0.0009 | 0.0001 | 0.0444 | 0.0074 | 0.0025 | 1195.122 | 1175.101 | 1139.365 | 1143.332 | 1146.154 | 1095.437 | 6.789223 | 55.93306 | 47 | 22 | 22 | 47 | 20 | 22 | 59 | 1361 | 36 | 1100
3.2009 | 2.0172 | 0.6012 | 0.0375 | 0.1386 | 0.0714 | 0.0905 | 0.004 | 0.0848 | 0.0199 | 0.0026 | 0.0008 | 0.0001 | 0.0416 | 0.0088 | 0.0021 | 1192.046 | 1171.66 | 1138.462 | 1142.677 | 1145.638 | 1089.175 | 7.176357 | 52.08901 | 44 | 27 | 20 | 40 | 19 | 20 | 58 | 1355 | 24 | 1099
3.1933 | 2.003 | 0.5926 | 0.039 | 0.1364 | 0.072 | 0.092 | 0.0043 | 0.0843 | 0.0189 | 0.0023 | 0.0008 | 0.0001 | 0.0441 | 0.0087 | 0.0022 | 1197.573 | 1176.608 | 1137.76 | 1141.099 | 1144.714 | 1090.219 | 6.954338 | 55.71583 | 40 | 20 | 17 | 41 | 17 | 22 | 52 | 1348 | 24 | 1098
3.16 | 1.9472 | 0.5986 | 0.0371 | 0.1472 | 0.0716 | 0.0863 | 0.0039 | 0.0814 | 0.0193 | 0.003 | 0.0005 | 0.0001 | 0.0417 | 0.0087 | 0.0021 | 1200.411 | 1180.409 | 1138.786 | 1142.258 | 1145.213 | 1094.518 | 6.426859 | 58.19552 | 46 | 23 | 20 | 54 | 19 | 22 | 58 | 1343 | 24 | 1115
3.1928 | 2.0241 | 0.6019 | 0.0376 | 0.1374 | 0.0739 | 0.0836 | 0.0039 | 0.0816 | 0.0201 | 0.0031 | 0.0009 | 0.0001 | 0.0415 | 0.0088 | 0.0022 | 1196.197 | 1177.266 | 1141.231 | 1143.527 | 1145.697 | 1092.148 | 4.465774 | 52.82653 | 43 | 21 | 14 | 44 | 18 | 21 | 55 | 1349 | 24 | 1112
3.1775 | 1.9675 | 0.5855 | 0.0378 | 0.1404 | 0.0732 | 0.0845 | 0.0038 | 0.0845 | 0.0191 | 0.0024 | 0.0004 | 0.0001 | 0.0434 | 0.0083 | 0.0021 | 1198.325 | 1172.546 | 1135.892 | 1139.764 | 1142.86 | 1086.956 | 6.968008 | 56.05977 | 40 | 32 | 22 | 38 | 18 | 19 | 55 | 1348 | 24 | 1099
3.1557 | 1.9717 | 0.5836 | 0.0391 | 0.1391 | 0.0732 | 0.0839 | 0.0037 | 0.0847 | 0.0194 | 0.0018 | 0.0009 | 0.0001 | 0.0431 | 0.0084 | 0.0021 | 1196.468 | 1172.122 | 1138.333 | 1142.812 | 1144.802 | 1090.761 | 6.469628 | 54.99661 | 41 | 20 | 21 | 39 | 22 | 16 | 52 | 1350 | 24 | 1125
3.1262 | 1.9417 | 0.5772 | 0.0384 | 0.1385 | 0.0728 | 0.0817 | 0.0035 | 0.0853 | 0.0196 | 0.0023 | 0.0007 | 0.0001 | 0.043 | 0.0082 | 0.0022 | 1197.558 | 1179.873 | 1138.146 | 1141.897 | 1144.895 | 1090.983 | 6.749629 | 55.74692 | 49 | 24 | 19 | 57 | 20 | 22 | 62 | 1352 | 24 | 1110
3.1086 | 2.0098 | 0.5892 | 0.0269 | 0.1308 | 0.0874 | 0.0961 | 0.0059 | 0.0689 | 0.0184 | 0.0022 | 0.0005 | 0.0001 | 0.0438 | 0.0103 | 0.0027 | 1189.172 | 1168.084 | 1136.05 | 1139.696 | 1142.62 | 1092.181 | 6.569537 | 54.76984 | 43 | 23 | 21 | 44 | 19 | 24 | 55 | 1352 | 36 | 1096
3.19 | 2.0147 | 0.6198 | 0.0352 | 0.133 | 0.0749 | 0.0962 | 0.0037 | 0.0721 | 0.0236 | 0.008 | 0.0005 | 0.0001 | 0.0466 | 0.0137 | 0.0019 | 1191.233 | 1170.957 | 1131.317 | 1135.951 | 1139.686 | 1090.152 | 8.369649 | 59.27529 | 42 | 28 | 18 | 48 | 19 | 21 | 55 | 1351 | 36 | 1085
3.1306 | 2.0536 | 0.6281 | 0.0349 | 0.1301 | 0.0769 | 0.099 | 0.0037 | 0.0726 | 0.0232 | 0.0001 | 0.0004 | 0.0001 | 0.045 | 0.0141 | 0.0018 | 1190.227 | 1166.467 | 1133.412 | 1137.024 | 1140.223 | 1089.66 | 6.811125 | 56.49434 | 45 | 29 | 23 | 51 | 21 | 23 | 59 | 1350 | 15.6 | 1084
3.1158 | 2.0347 | 0.6237 | 0.035 | 0.1311 | 0.0816 | 0.1123 | 0.0038 | 0.0678 | 0.023 | 0.0002 | 0.0006 | 0.0001 | 0.044 | 0.0136 | 0.0016 | 1193.542 | 1173.376 | 1130.475 | 1135.101 | 1138.544 | 1088.145 | 8.069176 | 59.83777 | 40 | 33 | 18 | 52 | 21 | 23 | 54 | 1354 | 18 | 1098
3.1116 | 2.0332 | 0.632 | 0.0334 | 0.1383 | 0.0851 | 0.122 | 0.0041 | 0.0611 | 0.024 | 0.0001 | 0.0004 | 0.0001 | 0.0433 | 0.0136 | 0.0017 | 1194.92 | 1171.745 | 1131.375 | 1136.002 | 1139.471 | 1089.064 | 8.096204 | 60.03008 | 46 | 29 | 24 | 54 | 20 | 23 | 60 | 1355 | 18 | 1100
3.1409 | 2.1081 | 0.6179 | 0.0297 | 0.13 | 0.1055 | 0.0877 | 0.007 | 0.0541 | 0.0179 | 0.0033 | 0.0005 | 0.0001 | 0.0427 | 0.01 | 0.0022 | 1188.677 | 1169.408 | 1139.136 | 1142.959 | 1146.058 | 1093.429 | 6.921874 | 52.01274 | 52 | 23 | 23 | 50 | 22 | 25 | 66 | 1367 | 12 | 1110
3.1756 | 2.1243 | 0.6178 | 0.0298 | 0.1252 | 0.0997 | 0.0881 | 0.0064 | 0.0567 | 0.0177 | 0.0049 | 0.0006 | 0.0001 | 0.044 | 0.0099 | 0.0022 | 1190.08 | 1171.483 | 1138.068 | 1142.016 | 1145.595 | 1092.761 | 7.527176 | 53.44466 | 50 | 25 | 22 | 53 | 22 | 26 | 64 | 1370 | 12 | 1105
3.1128 | 1.9776 | 0.5916 | 0.0292 | 0.1209 | 0.1165 | 0.0929 | 0.0083 | 0.0586 | 0.0166 | 0.0021 | 0.0005 | 0.0001 | 0.0487 | 0.0096 | 0.0022 | 1197.774 | 1176.485 | 1136.043 | 1139.976 | 1143.467 | 1093.4 | 7.423591 | 59.14379 | 46 | 27 | 21 | 55 | 21 | 26 | 59 | 1368 | 12 | 1103
3.1335 | 1.899 | 0.5805 | 0.0296 | 0.1287 | 0.1268 | 0.094 | 0.0091 | 0.0591 | 0.0162 | 0.0009 | 0.0005 | 0.0001 | 0.0498 | 0.0095 | 0.0022 | 1199.033 | 1177.317 | 1135.672 | 1139.842 | 1143.023 | 1089.829 | 7.351525 | 58.02134 | 47 | 27 | 21 | 55 | 22 | 23 | 62 | 1354 | 12 | 1108
3.0915 | 1.8645 | 0.5854 | 0.0297 | 0.1309 | 0.1286 | 0.0936 | 0.0094 | 0.0588 | 0.0162 | 0.0012 | 0.0004 | 0.0001 | 0.05 | 0.0096 | 0.0022 | 1200.068 | 1173.222 | 1136.458 | 1139.06 | 1142.288 | 1084.071 | 5.82974 | 54.83733 | 40 | 37 | 23 | 39 | 13 | 21 | 57 | 1400 | 12 | 1101
3.3351 | 1.9636 | 0.6742 | 0.0274 | 0.1093 | 0.0747 | 0.0856 | 0.0052 | 0.0456 | 0.0173 | 0.0026 | 0.0003 | 0.0001 | 0.0429 | 0.0091 | 0.0033 | 1191.735 | 1166.863 | 1137.904 | 1142.038 | 1145.616 | 1089.992 | 7.712158 | 52.90894 | 49 | 29 | 30 | 43 | 21 | 26 | 65 | 1365 | 11.5 | 1086
3.2188 | 2.0447 | 0.6506 | 0.0259 | 0.1096 | 0.0712 | 0.0861 | 0.0048 | 0.0449 | 0.0166 | 0.0026 | 0.0005 | 0.0001 | 0.041 | 0.0099 | 0.0033 | 1193.78 | 1169.905 | 1137.396 | 1141.256 | 1144.66 | 1088.689 | 7.263996 | 53.65256 | 41 | 27 | 20 | 40 | 19 | 23 | 57 | 1353 | 12 | 1091
3.1979 | 2.0027 | 0.6694 | 0.026 | 0.1145 | 0.0715 | 0.0844 | 0.0047 | 0.046 | 0.0164 | 0.0035 | 0.0004 | 0.0001 | 0.0402 | 0.0105 | 0.0035 | 1199.324 | 1176.211 | 1136 | 1140.416 | 1143.663 | 1089.545 | 7.662589 | 57.68344 | 43 | 25 | 24 | 53 | 22 | 22 | 57 | 1368 | 12 | 1095
3.3274 | 1.9948 | 0.6089 | 0.0299 | 0.1114 | 0.0661 | 0.0911 | 0.0052 | 0.0823 | 0.0245 | 0.0028 | 0.0004 | 0.0001 | 0.0399 | 0.0131 | 0.0021 | 1185.517 | 1165.725 | 1142.469 | 1146.454 | 1148.866 | 1094.868 | 6.396951 | 47.48869 | 56 | 24 | 27 | 38 | 24 | 22 | 69 | 1351 | 18 | 1095
3.1526 | 1.995 | 0.5979 | 0.0307 | 0.1151 | 0.0663 | 0.0885 | 0.0051 | 0.0737 | 0.0235 | 0.0028 | 0.0004 | 0.0001 | 0.0415 | 0.0127 | 0.0024 | 1190.355 | 1166.561 | 1136.867 | 1141.231 | 1144.908 | 1088.134 | 8.040849 | 52.32611 | 40 | 29 | 21 | 34 | 17 | 22 | 54 | 1342 | 18 | 1080
3.2547 | 2.0088 | 0.5989 | 0.0314 | 0.1157 | 0.0652 | 0.0886 | 0.0049 | 0.0754 | 0.0227 | 0.0022 | 0.0006 | 0.0001 | 0.0415 | 0.013 | 0.0023 | 1193.834 | 1174.157 | 1136.074 | 1141.207 | 1144.121 | 1086.854 | 8.046839 | 53.99143 | 43 | 28 | 18 | 44 | 22 | 19 | 60 | 1350 | 18 | 1106
3.2838 | 1.9707 | 0.59 | 0.0309 | 0.1165 | 0.0654 | 0.0888 | 0.0049 | 0.077 | 0.0223 | 0.002 | 0.0005 | 0.0001 | 0.0416 | 0.0129 | 0.0023 | 1191.43 | 1171.27 | 1137.883 | 1141.424 | 1144.494 | 1092.452 | 6.610595 | 54.09986 | 47 | 24 | 19 | 45 | 19 | 21 | 60 | 1350 | 18 | 1086
3.2609 | 1.9492 | 0.577 | 0.0306 | 0.116 | 0.0661 | 0.0883 | 0.0056 | 0.0766 | 0.022 | 0.0009 | 0.0008 | 0.0001 | 0.0416 | 0.0131 | 0.0023 | 1192.78 | 1172.308 | 1136.367 | 1139.938 | 1143.256 | 1086.854 | 6.888804 | 53.25717 | 46 | 29 | 20 | 43 | 20 | 22 | 62 | 1341 | 18 | 1111
3.2898 | 1.9501 | 0.5919 | 0.0299 | 0.1165 | 0.0662 | 0.0896 | 0.005 | 0.0755 | 0.022 | 0.0014 | 0.0006 | 0.0001 | 0.0419 | 0.013 | 0.0023 | 1191.301 | 1169.544 | 1138.136 | 1142.365 | 1145.201 | 1088.724 | 7.064709 | 51.82934 | 46 | 31 | 23 | 40 | 22 | 20 | 62 | 1338 | 18 | 1095
3.3892 | 2.1503 | 0.6089 | 0.0315 | 0.116 | 0.0682 | 0.0893 | 0.0074 | 0.0732 | 0.0231 | 0.0034 | 0.0005 | 0.0001 | 0.0403 | 0.0142 | 0.0022 | 1187.398 | 1168.294 | 1140.595 | 1143.855 | 1147.073 | 1093.198 | 6.478409 | 49.68467 | 48 | 22 | 23 | 44 | 19 | 26 | 61 | 1344 | 12 | 1077
3.2823 | 2.1978 | 0.5987 | 0.03 | 0.1109 | 0.0675 | 0.0869 | 0.0068 | 0.0713 | 0.024 | 0.0014 | 0.0006 | 0.0001 | 0.0391 | 0.0146 | 0.0022 | 1188.797 | 1167.769 | 1141.088 | 1144.697 | 1148.03 | 1096.213 | 6.942394 | 51.53111 | 54 | 23 | 28 | 45 | 22 | 27 | 67 | 1345 | 12 | 1083
3.3252 | 2.1571 | 0.6028 | 0.0306 | 0.1118 | 0.0672 | 0.0877 | 0.0063 | 0.0727 | 0.0244 | 0.004 | 0.0003 | 0.0001 | 0.0398 | 0.0142 | 0.0022 | 1183.258 | 1165.234 | 1141.358 | 1145.083 | 1148.085 | 1095.177 | 6.726364 | 47.56924 | 48 | 26 | 23 | 37 | 21 | 24 | 62 | 1349 | 12 | 1064
3.2823 | 2.1473 | 0.6014 | 0.0304 | 0.1158 | 0.0686 | 0.0894 | 0.0062 | 0.0731 | 0.0249 | 0.0024 | 0.0003 | 0.0001 | 0.0402 | 0.014 | 0.0023 | 1186.246 | 1166.187 | 1141.807 | 1145.413 | 1148.807 | 1094.358 | 7.00031 | 48.36237 | 52 | 24 | 26 | 42 | 20 | 29 | 65 | 1361 | 12 | 1081
3.3251 | 2.0605 | 0.6434 | 0.0283 | 0.1144 | 0.0733 | 0.0865 | 0.0061 | 0.0736 | 0.0235 | 0.0025 | 0.0005 | 0.0001 | 0.0396 | 0.0138 | 0.003 | 1191.617 | 1173.591 | 1137.774 | 1141.532 | 1145.087 | 1087.715 | 7.313217 | 51.82132 | 42 | 31 | 19 | 43 | 19 | 24 | 59 | 1345 | 12 | 1090
3.315 | 2.0471 | 0.6441 | 0.0286 | 0.1189 | 0.0724 | 0.0876 | 0.0058 | 0.0726 | 0.0239 | 0.003 | 0.0006 | 0.0001 | 0.0398 | 0.0137 | 0.003 | 1196.207 | 1171.647 | 1138.693 | 1142.72 | 1145.492 | 1092.451 | 6.798721 | 55.43151 | 48 | 31 | 27 | 42 | 23 | 20 | 62 | 1348 | 12 | 1086
3.2053 | 2.0138 | 0.635 | 0.028 | 0.1203 | 0.0717 | 0.0885 | 0.0057 | 0.0727 | 0.0234 | 0.0018 | 0.0005 | 0.0001 | 0.0401 | 0.0137 | 0.003 | 1194.488 | 1174.907 | 1136.468 | 1140.636 | 1143.799 | 1089.382 | 7.331114 | 55.20139 | 44 | 28 | 19 | 44 | 20 | 21 | 59 | 1351 | 12 | 1094
3.2373 | 1.9587 | 0.6218 | 0.028 | 0.1164 | 0.0724 | 0.0893 | 0.006 | 0.0736 | 0.0218 | 0.0011 | 0.0007 | 0.0001 | 0.0407 | 0.0133 | 0.0028 | 1194.905 | 1172.043 | 1139.45 | 1143.318 | 1146.038 | 1089.5 | 6.588456 | 52.61167 | 46 | 24 | 21 | 40 | 20 | 22 | 61 | 1351 | 12 | 1088
3.2593 | 1.9356 | 0.6129 | 0.0282 | 0.1218 | 0.0728 | 0.088 | 0.0061 | 0.0735 | 0.0213 | 0.0009 | 0.0008 | 0.0001 | 0.0406 | 0.0133 | 0.0028 | 1193.806 | 1174.763 | 1140.214 | 1144.213 | 1147.483 | 1095.271 | 7.26873 | 54.3887 | 48 | 22 | 21 | 49 | 20 | 25 | 61 | 1349 | 12 | 1086
3.2008 | 1.9141 | 0.6151 | 0.0291 | 0.1163 | 0.074 | 0.0892 | 0.0061 | 0.0732 | 0.0211 | 0.0025 | 0.0007 | 0.0001 | 0.0409 | 0.0134 | 0.0028 | 1192.692 | 1172.4 | 1138.466 | 1142.885 | 1145.643 | 1093.998 | 7.177246 | 54.94392 | 46 | 23 | 20 | 44 | 20 | 21 | 58 | 1344 | 12 | 1089
3.2755 | 1.9032 | 0.6108 | 0.0282 | 0.117 | 0.0762 | 0.089 | 0.006 | 0.0721 | 0.0218 | 0.0044 | 0.0004 | 0.0001 | 0.0407 | 0.0134 | 0.0028 | 1182.622 | 1163.574 | 1132.822 | 1137.05 | 1140.105 | 1089.089 | 7.283353 | 53.24343 | 47 | 29 | 20 | 45 | 21 | 23 | 61 | 1341 | 12 | 1091
3.2727 | 1.9268 | 0.6254 | 0.0281 | 0.1081 | 0.0784 | 0.0904 | 0.0063 | 0.0701 | 0.0228 | 0.005 | 0.0007 | 0.0001 | 0.0414 | 0.0136 | 0.0028 | 1187.097 | 1172.988 | 1137.434 | 1140.822 | 1144.686 | 1090.471 | 7.251138 | 51.39724 | 51 | 24 | 18 | 56 | 19 | 27 | 65 | 1348 | 12 | 1091
3.2543 | 2.1371 | 0.6356 | 0.0243 | 0.1244 | 0.0752 | 0.096 | 0.0086 | 0.0473 | 0.0184 | 0.0032 | 0.0005 | 0.0001 | 0.045 | 0.0134 | 0.0027 | 1188.995 | 1167.633 | 1137.037 | 1141.644 | 1145.157 | 1086.667 | 8.120178 | 50.77644 | 41 | 43 | 22 | 37 | 20 | 21 | 60 | 1345 | 12 | 1186
3.2322 | 2.0886 | 0.6311 | 0.0256 | 0.1272 | 0.0757 | 0.097 | 0.0086 | 0.0481 | 0.0182 | 0.0018 | 0.0007 | 0.0001 | 0.0454 | 0.013 | 0.0027 | 1191.328 | 1173.08 | 1137.961 | 1142.267 | 1145.332 | 1089.067 | 7.371009 | 52.18693 | 47 | 30 | 18 | 48 | 22 | 24 | 63 | 1332 | 12 | 1197
3.2663 | 2.085 | 0.6277 | 0.0252 | 0.1313 | 0.076 | 0.0958 | 0.0085 | 0.049 | 0.0179 | 0.0018 | 0.0009 | 0.0001 | 0.0445 | 0.0128 | 0.0026 | 1193.908 | 1174.348 | 1137.049 | 1141.368 | 1145.574 | 1088.142 | 8.52588 | 53.75994 | 46 | 34 | 19 | 50 | 20 | 26 | 64 | 1344 | 12 | 1182
3.2585 | 2.0662 | 0.644 | 0.0256 | 0.1349 | 0.0754 | 0.0965 | 0.008 | 0.0497 | 0.0176 | 0.0012 | 0.0007 | 0.0001 | 0.0447 | 0.0126 | 0.0026 | 1194.984 | 1175.39 | 1137.521 | 1141.472 | 1145.05 | 1089.501 | 7.528964 | 54.47557 | 47 | 33 | 19 | 48 | 20 | 25 | 64 | 1342 | 12 | 1186
3.1677 | 2.0484 | 0.6425 | 0.0256 | 0.1297 | 0.0751 | 0.0964 | 0.0079 | 0.0497 | 0.0175 | 0.0016 | 0.0008 | 0.0001 | 0.0446 | 0.0126 | 0.0026 | 1193.152 | 1172.437 | 1135.856 | 1140.523 | 1143.613 | 1089.784 | 7.756523 | 55.42881 | 47 | 31 | 20 | 51 | 24 | 22 | 63 | 1346 | 12 | 1188
3.1249 | 1.9994 | 0.648 | 0.0254 | 0.1343 | 0.0738 | 0.0949 | 0.0073 | 0.0514 | 0.0172 | 0.0013 | 0.0008 | 0.0001 | 0.0441 | 0.0124 | 0.0025 | 1195.248 | 1173.305 | 1134.482 | 1138.922 | 1143.085 | 1088.681 | 8.602815 | 57.0214 | 44 | 33 | 21 | 47 | 20 | 23 | 61 | 1350 | 12.2 | 1188
3.1081 | 1.9804 | 0.6505 | 0.0314 | 0.1044 | 0.0727 | 0.0877 | 0.0051 | 0.0544 | 0.0274 | 0.0044 | 0.0008 | 0.0001 | 0.0414 | 0.0166 | 0.0022 | 1200.547 | 1173.721 | 1133.195 | 1137.672 | 1141.546 | 1086.669 | 8.351545 | 59.14438 | 35 | 31 | 21 | 41 | 16 | 19 | 50 | 1346 | 12 | 1164
3.1484 | 1.9991 | 0.6694 | 0.0301 | 0.1019 | 0.0682 | 0.0819 | 0.0044 | 0.0571 | 0.0312 | 0.0051 | 0.0006 | 0.0001 | 0.0398 | 0.0171 | 0.0029 | 1197.806 | 1172.157 | 1134.367 | 1138.601 | 1141.395 | 1085.478 | 7.028245 | 56.47691 | 42 | 33 | 25 | 45 | 19 | 19 | 58 | 1350 | 12 | 1202
3.148 | 1.9927 | 0.6832 | 0.029 | 0.0972 | 0.0655 | 0.0753 | 0.0037 | 0.0555 | 0.0328 | 0.0042 | 0.0006 | 0.0001 | 0.0375 | 0.0174 | 0.0036 | 1196.721 | 1171.178 | 1135.11 | 1139.056 | 1142.225 | 1089.014 | 7.115053 | 57.20246 | 38 | 29 | 26 | 42 | 18 | 22 | 52 | 1347 | 12 | 1191
3.2108 | 2.0043 | 0.6989 | 0.0278 | 0.0991 | 0.0658 | 0.0749 | 0.0034 | 0.0548 | 0.0328 | 0.0048 | 0.0003 | 0.0001 | 0.0373 | 0.0169 | 0.0037 | 1193.024 | 1172.957 | 1134.78 | 1139.088 | 1142.565 | 1088.213 | 7.785227 | 55.57015 | 42 | 33 | 18 | 45 | 18 | 22 | 58 | 1360 | 12 | 1178
3.2115 | 1.9798 | 0.6862 | 0.03 | 0.1012 | 0.0713 | 0.0876 | 0.0036 | 0.0562 | 0.0307 | 0.0045 | 0.0008 | 0.0001 | 0.0383 | 0.0162 | 0.0035 | 1196.851 | 1174.777 | 1135.574 | 1139.845 | 1142.775 | 1084.993 | 7.200248 | 54.78081 | 29 | 48 | 22 | 53 | 26 | 33 | 48 | 1376 | 12 | 1179
3.1614 | 1.9643 | 0.6636 | 0.0281 | 0.1092 | 0.0732 | 0.0914 | 0.0045 | 0.0568 | 0.0287 | 0.0037 | 0.0006 | 0.0001 | 0.0406 | 0.0159 | 0.003 | 1200.84 | 1161.554 | 1130.241 | 1134.241 | 1137.02 | 1076.831 | 6.778368 | 56.93021 | 29 | 34 | 24 | 30 | 14 | 14 | 46 | 1370 | 12 | 1181
3.1368 | 1.8929 | 0.644 | 0.0281 | 0.1038 | 0.072 | 0.086 | 0.0046 | 0.061 | 0.027 | 0.0038 | 0.0005 | 0.0001 | 0.0412 | 0.0154 | 0.0029 | 1206.451 | 1182.202 | 1130.868 | 1134.056 | 1136.771 | 1086.991 | 5.903153 | 63.27073 | 41 | 32 | 23 | 64 | 19 | 19 | 55 | 1370 | 12 | 1197
3.1153 | 1.7839 | 0.6355 | 0.028 | 0.103 | 0.0711 | 0.0856 | 0.0049 | 0.0592 | 0.0258 | 0.0046 | 0.0006 | 0.0001 | 0.0413 | 0.0149 | 0.0029 | 1207.172 | 1178.931 | 1132.256 | 1135.699 | 1138.755 | 1084.886 | 6.499053 | 61.263 | 40 | 34 | 24 | 50 | 17 | 19 | 55 | 1361 | 12 | 1218
3.0897 | 1.7596 | 0.6393 | 0.0277 | 0.1058 | 0.0718 | 0.0874 | 0.005 | 0.0597 | 0.0251 | 0.0044 | 0.0005 | 0.0001 | 0.0416 | 0.015 | 0.003 | 1208.089 | 1183.022 | 1131.356 | 1134.036 | 1136.37 | 1086.05 | 5.014928 | 62.87638 | 42 | 30 | 23 | 67 | 17 | 18 | 56 | 1363 | 12 | 1217
3.1162 | 1.8407 | 0.6547 | 0.0288 | 0.1074 | 0.0729 | 0.0852 | 0.0049 | 0.0562 | 0.0258 | 0.0038 | 0.0007 | 0.0001 | 0.0413 | 0.0157 | 0.0027 | 1198.956 | 1173.838 | 1134.976 | 1138.479 | 1141.446 | 1088.246 | 6.470785 | 57.79089 | 43 | 28 | 25 | 53 | 18 | 22 | 58 | 1362 | 11.5 | 1196
3.1919 | 1.8033 | 0.5878 | 0.0333 | 0.1253 | 0.0663 | 0.0848 | 0.0046 | 0.063 | 0.0233 | 0.0001 | 0.0006 | 0.0001 | 0.0411 | 0.0165 | 0.0019 | 1199.718 | 1176.271 | 1133.479 | 1136.674 | 1139.381 | 1086.825 | 5.901808 | 58.67396 | 38 | 23 | 18 | 47 | 18 | 20 | 50 | 1341 | 13 | 1198
3.2164 | 1.8054 | 0.595 | 0.0333 | 0.1303 | 0.0665 | 0.09 | 0.0048 | 0.0677 | 0.0245 | 0.0004 | 0.0006 | 0.0001 | 0.0433 | 0.0171 | 0.0019 | 1187.557 | 1170.22 | 1137.467 | 1139.776 | 1142.799 | 1090.34 | 5.332404 | 51.52384 | 51 | 28 | 18 | 50 | 15 | 24 | 65 | 1352 | 11.5 | 1207
3.2319 | 1.8218 | 0.5941 | 0.0337 | 0.1272 | 0.0675 | 0.0899 | 0.0047 | 0.0625 | 0.0254 | 0.0019 | 0.0004 | 0.0001 | 0.0427 | 0.0172 | 0.0019 | 1185.387 | 1168.157 | 1137.362 | 1139.847 | 1141.705 | 1089.335 | 4.342929 | 49.99899 | 45 | 25 | 12 | 42 | 18 | 17 | 57 | 1347 | 11.2 | 1190
3.2995 | 1.9 | 0.5988 | 0.0321 | 0.1261 | 0.0675 | 0.09 | 0.0047 | 0.0625 | 0.0249 | 0.0011 | 0.0002 | 0.0001 | 0.0433 | 0.0175 | 0.002 | 1187.626 | 1167.755 | 1136.019 | 1139.269 | 1142.574 | 1088.518 | 6.554655 | 52.07104 | 43 | 21 | 20 | 40 | 17 | 22 | 55 | 1348 | 11.6 | 1193
3.2196 | 1.9201 | 0.6035 | 0.0329 | 0.1252 | 0.0665 | 0.088 | 0.0046 | 0.0675 | 0.0251 | 0.0026 | 0.0006 | 0.0001 | 0.0428 | 0.0174 | 0.002 | 1189.546 | 1168.302 | 1135.601 | 1139.382 | 1142.321 | 1090.842 | 6.719385 | 54.65267 | 41 | 22 | 20 | 39 | 18 | 20 | 53 | 1344 | 11.6 | 1179
3.2137 | 1.9083 | 0.6017 | 0.0313 | 0.1262 | 0.0656 | 0.0873 | 0.0042 | 0.0696 | 0.0248 | 0.0016 | 0.0001 | 0.0001 | 0.0421 | 0.0171 | 0.0019 | 1194.662 | 1166.917 | 1134.512 | 1138.572 | 1141.677 | 1085.735 | 7.164299 | 55.22013 | 38 | 29 | 23 | 35 | 17 | 19 | 52 | 1346 | 11.6 | 1177
3.2157 | 1.9272 | 0.6028 | 0.0323 | 0.1249 | 0.0675 | 0.0869 | 0.0045 | 0.0709 | 0.0251 | 0.0016 | 0.0004 | 0.0001 | 0.0429 | 0.017 | 0.0019 | 1192.363 | 1167.092 | 1135.107 | 1138.705 | 1141.474 | 1085.533 | 6.367108 | 53.59493 | 38 | 24 | 21 | 35 | 17 | 18 | 51 | 1342 | 11.6 | 1196
3.2142 | 1.8755 | 0.5994 | 0.0319 | 0.1248 | 0.0691 | 0.0916 | 0.0049 | 0.0726 | 0.0241 | 0.0005 | 0.0002 | 0.0001 | 0.0446 | 0.0169 | 0.0019 | 1193.565 | 1171.421 | 1136.258 | 1139.921 | 1141.695 | 1090.287 | 5.437669 | 55.48868 | 43 | 27 | 18 | 43 | 22 | 16 | 56 | 1340 | 12 | 1203
3.2393 | 1.9508 | 0.6064 | 0.0318 | 0.1248 | 0.069 | 0.0902 | 0.0046 | 0.0738 | 0.0255 | 0.0001 | 0.0006 | 0.0001 | 0.0441 | 0.0171 | 0.0019 | 1190.877 | 1172.208 | 1136.746 | 1139.903 | 1141.658 | 1089.376 | 4.911391 | 53.32994 | 47 | 27 | 17 | 47 | 21 | 17 | 61 | 1342 | 12 | 1192
3.2495 | 1.8902 | 0.6032 | 0.0308 | 0.118 | 0.0686 | 0.0895 | 0.0045 | 0.0736 | 0.0257 | 0.0001 | 0.0004 | 0.0001 | 0.0446 | 0.0171 | 0.0018 | 1189.612 | 1173.729 | 1138.494 | 1141.593 | 1143.986 | 1087.906 | 5.491938 | 50.26078 | 50 | 27 | 16 | 49 | 20 | 22 | 65 | 1345 | 12 | 1182
3.5253 | 1.9494 | 0.5958 | 0.0294 | 0.1233 | 0.0685 | 0.0872 | 0.0041 | 0.0729 | 0.0259 | 0.0001 | 0.0002 | 0.0001 | 0.0443 | 0.0167 | 0.0017 | 1186.04 | 1170.932 | 1138.238 | 1141.134 | 1144.23 | 1093.554 | 5.992123 | 51.68592 | 47 | 23 | 14 | 45 | 17 | 23 | 59 | 1358 | 12 | 1188
3.2756 | 1.9147 | 0.6119 | 0.029 | 0.1172 | 0.0698 | 0.0886 | 0.0042 | 0.0728 | 0.0261 | 0.0001 | 0.0002 | 0.0001 | 0.0442 | 0.0173 | 0.0018 | 1185.104 | 1163.886 | 1138.244 | 1142.413 | 1145.809 | 1094.703 | 7.564807 | 51.8355 | 48 | 24 | 22 | 38 | 19 | 24 | 60 | 1355 | 12 | 1185
3.2191 | 1.9573 | 0.6125 | 0.0297 | 0.1183 | 0.068 | 0.0859 | 0.0041 | 0.0725 | 0.0266 | 0.0009 | 0.0002 | 0.0001 | 0.0429 | 0.0168 | 0.0019 | 1193.808 | 1176.78 | 1137.098 | 1141.237 | 1143.742 | 1092.835 | 6.643164 | 56.16341 | 49 | 24 | 20 | 54 | 22 | 20 | 62 | 1345 | 11.5 | 1168
3.2073 | 1.8734 | 0.6059 | 0.0291 | 0.1281 | 0.0667 | 0.0869 | 0.0041 | 0.0815 | 0.0249 | 0.0001 | 0.0002 | 0.0001 | 0.0431 | 0.0159 | 0.0019 | 1195.228 | 1168.998 | 1135.039 | 1138.312 | 1141.242 | 1091.686 | 6.202958 | 58.13043 | 46 | 26 | 26 | 48 | 18 | 21 | 59 | 1343 | 12 | 1182
3.24 | 1.8575 | 0.603 | 0.0294 | 0.1227 | 0.0657 | 0.0864 | 0.0042 | 0.0825 | 0.024 | 0.0001 | 0.0001 | 0.0001 | 0.0432 | 0.0158 | 0.0019 | 1200.474 | 1174.552 | 1135.225 | 1139.171 | 1142.196 | 1091.6 | 6.971142 | 59.93104 | 41 | 27 | 24 | 47 | 19 | 20 | 54 | 1345 | 12 | 1197
3.2124 | 1.8567 | 0.6118 | 0.0304 | 0.1242 | 0.0651 | 0.0855 | 0.004 | 0.0826 | 0.0239 | 0.0001 | 0.0002 | 0.0001 | 0.0429 | 0.016 | 0.002 | 1199.56 | 1163.236 | 1132.872 | 1137.162 | 1140.328 | 1083.317 | 7.456135 | 57.36985 | 37 | 35 | 27 | 34 | 17 | 18 | 53 | 1343 | 12 | 1197
3.1192 | 1.8573 | 0.6078 | 0.0299 | 0.1203 | 0.065 | 0.0847 | 0.0041 | 0.0831 | 0.0243 | 0.0001 | 0.0004 | 0.0001 | 0.0423 | 0.0162 | 0.0021 | 1198.266 | 1176.01 | 1134.656 | 1138.58 | 1140.33 | 1089.287 | 5.673567 | 58.36879 | 43 | 31 | 22 | 58 | 24 | 19 | 57 | 1341 | 12 | 1170
3.1849 | 1.9409 | 0.6499 | 0.0398 | 0.1392 | 0.0766 | 0.0967 | 0.0041 | 0.0783 | 0.0205 | 0.0039 | 0.0009 | 0.0001 | 0.0263 | 0.012 | 0.0017 | 1198.742 | 1174.799 | 1135.116 | 1138.878 | 1141.83 | 1087.261 | 6.713624 | 57.07302 | 42 | 29 | 21 | 45 | 18 | 20 | 56 | 1360 | 36 | 1113
3.177 | 1.8532 | 0.5874 | 0.034 | 0.1244 | 0.0636 | 0.0849 | 0.0035 | 0.0811 | 0.0211 | 0.0043 | 0.0002 | 0.0001 | 0.0418 | 0.0098 | 0.0022 | 1191.716 | 1172.687 | 1136.679 | 1140.731 | 1143.449 | 1091.164 | 6.769649 | 54.73495 | 47 | 27 | 21 | 52 | 22 | 21 | 61 | 1351 | 36 | 1103
3.1368 | 1.8837 | 0.5717 | 0.0407 | 0.1253 | 0.0625 | 0.0744 | 0.0041 | 0.091 | 0.0203 | 0.0009 | 0.0006 | 0.0001 | 0.0437 | 0.0109 | 0.0022 | 1197.845 | 1172 | 1129.788 | 1133.509 | 1136.045 | 1086.118 | 6.257334 | 60.91388 | 40 | 29 | 23 | 54 | 20 | 18 | 54 | 1403 | 36 | 1128
3.2184 | 1.8738 | 0.6218 | 0.0314 | 0.1252 | 0.0837 | 0.0843 | 0.0056 | 0.0689 | 0.0212 | 0.0012 | 0.0006 | 0.0001 | 0.0581 | 0.0116 | 0.0025 | 1194.148 | 1167.146 | 1138.283 | 1141.443 | 1145.623 | 1093.557 | 7.33974 | 55.53604 | 48 | 23 | 28 | 42 | 18 | 26 | 61 | 1342 | 24 | 1106
3.1631 | 1.9249 | 0.6113 | 0.0242 | 0.1185 | 0.0903 | 0.0936 | 0.0033 | 0.0759 | 0.0202 | 0.0024 | 0.0004 | 0.0001 | 0.0456 | 0.0113 | 0.0025 | 1190.099 | 1168.531 | 1131.215 | 1135.801 | 1139.436 | 1087.647 | 8.221181 | 57.47512 | 41 | 29 | 20 | 45 | 19 | 22 | 55 | 1349 | 24 | 1107
3.2561 | 1.8082 | 0.5777 | 0.0311 | 0.114 | 0.0839 | 0.0951 | 0.0047 | 0.089 | 0.0188 | 0.0023 | 0.0006 | 0.0001 | 0.0459 | 0.0097 | 0.0025 | 1189.73 | 1165.481 | 1131.749 | 1136.823 | 1139.869 | 1085.4 | 8.119828 | 55.57394 | 39 | 31 | 21 | 37 | 19 | 19 | 53 | 1350 | 23.8 | 1112
3.1204 | 2.1076 | 0.5698 | 0.034 | 0.1271 | 0.0753 | 0.0853 | 0.0029 | 0.0898 | 0.0245 | 0.0015 | 0.0007 | 0.0001 | 0.0421 | 0.0091 | 0.0018 | 1191.141 | 1168.554 | 1130.951 | 1135.418 | 1138.841 | 1088.384 | 7.890452 | 58.57541 | 43 | 31 | 19 | 46 | 20 | 22 | 57 | 1351 | 36 | 1102
3.1189 | 2.0477 | 0.6135 | 0.0332 | 0.1253 | 0.074 | 0.0865 | 0.0032 | 0.0887 | 0.0242 | 0.0007 | 0.0009 | 0.0001 | 0.0433 | 0.0085 | 0.0019 | 1194.183 | 1172.204 | 1131.689 | 1135.181 | 1139.852 | 1086.842 | 8.163798 | 58.22065 | 39 | 33 | 21 | 44 | 16 | 25 | 54 | 1354 | 36 | 1103
3.2152 | 1.9038 | 0.6348 | 0.0326 | 0.1174 | 0.0757 | 0.0898 | 0.0035 | 0.0816 | 0.0217 | 0.0013 | 0.0009 | 0.0001 | 0.0444 | 0.0075 | 0.0025 | 1198.859 | 1177.467 | 1138.254 | 1141.816 | 1145.369 | 1091.818 | 7.114562 | 56.61832 | 45 | 22 | 24 | 47 | 17 | 24 | 57 | 1349 | 36 | 1092
3.2009 | 2.0172 | 0.6012 | 0.0375 | 0.1386 | 0.0714 | 0.0905 | 0.004 | 0.0848 | 0.0199 | 0.0026 | 0.0008 | 0.0001 | 0.0416 | 0.0088 | 0.0021 | 1192.046 | 1171.66 | 1138.462 | 1142.677 | 1145.638 | 1089.175 | 7.176357 | 52.08901 | 44 | 27 | 20 | 40 | 19 | 20 | 58 | 1355 | 24 | 1099
3.16 | 1.9472 | 0.5986 | 0.0371 | 0.1472 | 0.0716 | 0.0863 | 0.0039 | 0.0814 | 0.0193 | 0.003 | 0.0005 | 0.0001 | 0.0417 | 0.0087 | 0.0021 | 1200.411 | 1180.409 | 1138.786 | 1142.258 | 1145.213 | 1094.518 | 6.426859 | 58.19552 | 46 | 23 | 20 | 54 | 19 | 22 | 58 | 1343 | 24 | 1115
3.1557 | 1.9717 | 0.5836 | 0.0391 | 0.1391 | 0.0732 | 0.0839 | 0.0037 | 0.0847 | 0.0194 | 0.0018 | 0.0009 | 0.0001 | 0.0431 | 0.0084 | 0.0021 | 1196.468 | 1172.122 | 1138.333 | 1142.812 | 1144.802 | 1090.761 | 6.469628 | 54.99661 | 41 | 20 | 21 | 39 | 22 | 16 | 52 | 1350 | 24 | 1125
3.1306 | 2.0536 | 0.6281 | 0.0349 | 0.1301 | 0.0769 | 0.099 | 0.0037 | 0.0726 | 0.0232 | 0.0001 | 0.0004 | 0.0001 | 0.045 | 0.0141 | 0.0018 | 1190.227 | 1166.467 | 1133.412 | 1137.024 | 1140.223 | 1089.66 | 6.811125 | 56.49434 | 45 | 29 | 23 | 51 | 21 | 23 | 59 | 1350 | 15.6 | 1084
3.3351 | 1.9636 | 0.6742 | 0.0274 | 0.1093 | 0.0747 | 0.0856 | 0.0052 | 0.0456 | 0.0173 | 0.0026 | 0.0003 | 0.0001 | 0.0429 | 0.0091 | 0.0033 | 1191.735 | 1166.863 | 1137.904 | 1142.038 | 1145.616 | 1089.992 | 7.712158 | 52.90894 | 49 | 29 | 30 | 43 | 21 | 26 | 65 | 1365 | 11.5 | 1086
3.1979 | 2.0027 | 0.6694 | 0.026 | 0.1145 | 0.0715 | 0.0844 | 0.0047 | 0.046 | 0.0164 | 0.0035 | 0.0004 | 0.0001 | 0.0402 | 0.0105 | 0.0035 | 1199.324 | 1176.211 | 1136 | 1140.416 | 1143.663 | 1089.545 | 7.662589 | 57.68344 | 43 | 25 | 24 | 53 | 22 | 22 | 57 | 1368 | 12 | 1095
3.1526 | 1.995 | 0.5979 | 0.0307 | 0.1151 | 0.0663 | 0.0885 | 0.0051 | 0.0737 | 0.0235 | 0.0028 | 0.0004 | 0.0001 | 0.0415 | 0.0127 | 0.0024 | 1190.355 | 1166.561 | 1136.867 | 1141.231 | 1144.908 | 1088.134 | 8.040849 | 52.32611 | 40 | 29 | 21 | 34 | 17 | 22 | 54 | 1342 | 18 | 1080
3.2898 | 1.9501 | 0.5919 | 0.0299 | 0.1165 | 0.0662 | 0.0896 | 0.005 | 0.0755 | 0.022 | 0.0014 | 0.0006 | 0.0001 | 0.0419 | 0.013 | 0.0023 | 1191.301 | 1169.544 | 1138.136 | 1142.365 | 1145.201 | 1088.724 | 7.064709 | 51.82934 | 46 | 31 | 23 | 40 | 22 | 20 | 62 | 1338 | 18 | 1095
3.3892 | 2.1503 | 0.6089 | 0.0315 | 0.116 | 0.0682 | 0.0893 | 0.0074 | 0.0732 | 0.0231 | 0.0034 | 0.0005 | 0.0001 | 0.0403 | 0.0142 | 0.0022 | 1187.398 | 1168.294 | 1140.595 | 1143.855 | 1147.073 | 1093.198 | 6.478409 | 49.68467 | 48 | 22 | 23 | 44 | 19 | 26 | 61 | 1344 | 12 | 1077
3.3252 | 2.1571 | 0.6028 | 0.0306 | 0.1118 | 0.0672 | 0.0877 | 0.0063 | 0.0727 | 0.0244 | 0.004 | 0.0003 | 0.0001 | 0.0398 | 0.0142 | 0.0022 | 1183.258 | 1165.234 | 1141.358 | 1145.083 | 1148.085 | 1095.177 | 6.726364 | 47.56924 | 48 | 26 | 23 | 37 | 21 | 24 | 62 | 1349 | 12 | 1064
3.3251 | 2.0605 | 0.6434 | 0.0283 | 0.1144 | 0.0733 | 0.0865 | 0.0061 | 0.0736 | 0.0235 | 0.0025 | 0.0005 | 0.0001 | 0.0396 | 0.0138 | 0.003 | 1191.617 | 1173.591 | 1137.774 | 1141.532 | 1145.087 | 1087.715 | 7.313217 | 51.82132 | 42 | 31 | 19 | 43 | 19 | 24 | 59 | 1345 | 12 | 1090
3.2053 | 2.0138 | 0.635 | 0.028 | 0.1203 | 0.0717 | 0.0885 | 0.0057 | 0.0727 | 0.0234 | 0.0018 | 0.0005 | 0.0001 | 0.0401 | 0.0137 | 0.003 | 1194.488 | 1174.907 | 1136.468 | 1140.636 | 1143.799 | 1089.382 | 7.331114 | 55.20139 | 44 | 28 | 19 | 44 | 20 | 21 | 59 | 1351 | 12 | 1094
3.2373 | 1.9587 | 0.6218 | 0.028 | 0.1164 | 0.0724 | 0.0893 | 0.006 | 0.0736 | 0.0218 | 0.0011 | 0.0007 | 0.0001 | 0.0407 | 0.0133 | 0.0028 | 1194.905 | 1172.043 | 1139.45 | 1143.318 | 1146.038 | 1089.5 | 6.588456 | 52.61167 | 46 | 24 | 21 | 40 | 20 | 22 | 61 | 1351 | 12 | 1088
3.2008 | 1.9141 | 0.6151 | 0.0291 | 0.1163 | 0.074 | 0.0892 | 0.0061 | 0.0732 | 0.0211 | 0.0025 | 0.0007 | 0.0001 | 0.0409 | 0.0134 | 0.0028 | 1192.692 | 1172.4 | 1138.466 | 1142.885 | 1145.643 | 1093.998 | 7.177246 | 54.94392 | 46 | 23 | 20 | 44 | 20 | 21 | 58 | 1344 | 12 | 1089
3.2755 | 1.9032 | 0.6108 | 0.0282 | 0.117 | 0.0762 | 0.089 | 0.006 | 0.0721 | 0.0218 | 0.0044 | 0.0004 | 0.0001 | 0.0407 | 0.0134 | 0.0028 | 1182.622 | 1163.574 | 1132.822 | 1137.05 | 1140.105 | 1089.089 | 7.283353 | 53.24343 | 47 | 29 | 20 | 45 | 21 | 23 | 61 | 1341 | 12 | 1091
3.2727 | 1.9268 | 0.6254 | 0.0281 | 0.1081 | 0.0784 | 0.0904 | 0.0063 | 0.0701 | 0.0228 | 0.005 | 0.0007 | 0.0001 | 0.0414 | 0.0136 | 0.0028 | 1187.097 | 1172.988 | 1137.434 | 1140.822 | 1144.686 | 1090.471 | 7.251138 | 51.39724 | 51 | 24 | 18 | 56 | 19 | 27 | 65 | 1348 | 12 | 1091
3.2663 | 2.085 | 0.6277 | 0.0252 | 0.1313 | 0.076 | 0.0958 | 0.0085 | 0.049 | 0.0179 | 0.0018 | 0.0009 | 0.0001 | 0.0445 | 0.0128 | 0.0026 | 1193.908 | 1174.348 | 1137.049 | 1141.368 | 1145.574 | 1088.142 | 8.52588 | 53.75994 | 46 | 34 | 19 | 50 | 20 | 26 | 64 | 1344 | 12 | 1182
3.1249 | 1.9994 | 0.648 | 0.0254 | 0.1343 | 0.0738 | 0.0949 | 0.0073 | 0.0514 | 0.0172 | 0.0013 | 0.0008 | 0.0001 | 0.0441 | 0.0124 | 0.0025 | 1195.248 | 1173.305 | 1134.482 | 1138.922 | 1143.085 | 1088.681 | 8.602815 | 57.0214 | 44 | 33 | 21 | 47 | 20 | 23 | 61 | 1350 | 12.2 | 1188
3.1614 | 1.9643 | 0.6636 | 0.0281 | 0.1092 | 0.0732 | 0.0914 | 0.0045 | 0.0568 | 0.0287 | 0.0037 | 0.0006 | 0.0001 | 0.0406 | 0.0159 | 0.003 | 1200.84 | 1161.554 | 1130.241 | 1134.241 | 1137.02 | 1076.831 | 6.778368 | 56.93021 | 29 | 34 | 24 | 30 | 14 | 14 | 46 | 1370 | 12 | 1181
3.1162 | 1.8407 | 0.6547 | 0.0288 | 0.1074 | 0.0729 | 0.0852 | 0.0049 | 0.0562 | 0.0258 | 0.0038 | 0.0007 | 0.0001 | 0.0413 | 0.0157 | 0.0027 | 1198.956 | 1173.838 | 1134.976 | 1138.479 | 1141.446 | 1088.246 | 6.470785 | 57.79089 | 43 | 28 | 25 | 53 | 18 | 22 | 58 | 1362 | 11.5 | 1196
3.2319 | 1.8218 | 0.5941 | 0.0337 | 0.1272 | 0.0675 | 0.0899 | 0.0047 | 0.0625 | 0.0254 | 0.0019 | 0.0004 | 0.0001 | 0.0427 | 0.0172 | 0.0019 | 1185.387 | 1168.157 | 1137.362 | 1139.847 | 1141.705 | 1089.335 | 4.342929 | 49.99899 | 45 | 25 | 12 | 42 | 18 | 17 | 57 | 1347 | 11.2 | 1190
3.2137 | 1.9083 | 0.6017 | 0.0313 | 0.1262 | 0.0656 | 0.0873 | 0.0042 | 0.0696 | 0.0248 | 0.0016 | 0.0001 | 0.0001 | 0.0421 | 0.0171 | 0.0019 | 1194.662 | 1166.917 | 1134.512 | 1138.572 | 1141.677 | 1085.735 | 7.164299 | 55.22013 | 38 | 29 | 23 | 35 | 17 | 19 | 52 | 1346 | 11.6 | 1177
3.2495 | 1.8902 | 0.6032 | 0.0308 | 0.118 | 0.0686 | 0.0895 | 0.0045 | 0.0736 | 0.0257 | 0.0001 | 0.0004 | 0.0001 | 0.0446 | 0.0171 | 0.0018 | 1189.612 | 1173.729 | 1138.494 | 1141.593 | 1143.986 | 1087.906 | 5.491938 | 50.26078 | 50 | 27 | 16 | 49 | 20 | 22 | 65 | 1345 | 12 | 1182
3.2756 | 1.9147 | 0.6119 | 0.029 | 0.1172 | 0.0698 | 0.0886 | 0.0042 | 0.0728 | 0.0261 | 0.0001 | 0.0002 | 0.0001 | 0.0442 | 0.0173 | 0.0018 | 1185.104 | 1163.886 | 1138.244 | 1142.413 | 1145.809 | 1094.703 | 7.564807 | 51.8355 | 48 | 24 | 22 | 38 | 19 | 24 | 60 | 1355 | 12 | 1185
3.2124 | 1.8567 | 0.6118 | 0.0304 | 0.1242 | 0.0651 | 0.0855 | 0.004 | 0.0826 | 0.0239 | 0.0001 | 0.0002 | 0.0001 | 0.0429 | 0.016 | 0.002 | 1199.56 | 1163.236 | 1132.872 | 1137.162 | 1140.328 | 1083.317 | 7.456135 | 57.36985 | 37 | 35 | 27 | 34 | 17 | 18 | 53 | 1343 | 12 | 1197